## 1
ИСПЫТАТЕЛЬНАЯ ЛАБОРАТОРИЯ
Испытательная лаборатория ООО «ИнжГео»
Адрес места осуществления деятельности лаборатории: г. Москва, просп. Вернадского, д. 51, стр. 1
Юр. адрес: 117279, г. Москва, ул. Миклухо-Маклая, 36 а, этаж 5, пом. XXIII к. 76-84
Телефон +7(910)4557682, E-mail: slg85@mail.ru
Протокол испытаний № 13-63/37 от 05-12-2022
| Объект: |  |  | Наименование объекта: Переход трубопровода через р. Енисей
| Заказчик: |  |  | Наименование и адрес заказчика: ООО Регионстрой
| Наименование выработки и ее №: |  |  | BH-004
| Глубина отбора монолита, м: |  |  | 3
| Лабораторный номер пробы: |  |  | 1072
РЕЗУЛЬТАТЫ ЛАБОРАТОРНОГО ОПРЕДЕЛЕНИЯ ПАРАМЕТРОВ ПЕРЕУПЛОТНЕНИЯ ПО ГОСТ 58326-2018
| Площадь образца, см2 | Плотность частиц грунта, г/см3 | Влажность грунта, % | Плотность сухого грунта, г/см3 | Плотность грунта природная, г/см3 | Степень влажности, д.е. | Коэффициент пористости, д.е. | Влажность на границе текучести, % | Влажность на границе раската, % | Число пластичности | Показатель текучести
| 13.85 | 2.72 | 0.506050912 | 1.9 | 1.92 | 0.986043 | 1.1 |  |  |  | 2.288
Метод Казагранде
Метод Казагранде
| Нагрузка, МПа | Относительная дефоормация, д.е. | Коэффициент пористости грунта, д.е. | [8 empty] | CAS_1_X | CAS_1_Y | first_line_x | first_line_y | second_line_x | second_line_y | third_line_x | third_line_y | point_X_GG | point_Y_GG | perp_GG_X | perp_GG_Y | CAS_B_X | CAS_B_Y
| 0.0125 | 0 | 1.05815 | [8 empty] | 0.0125 | 1.358145 | 0.5225864 | 0.9422058 | 0.5225864 | 0.9422058 | 0.5225864 | 0.9422058 | 0.9239426 | 0.9270161 | 0.9239426 | 0.9270161 | 0.0125 | 1.141217
| 0.025 | 0.0199288 | 1.044199 | [8 empty] | 6.4 | 0.7330994 | 0.4 | 0.9422058 | 0.4 | 0.9493314 | 0.4 | 0.956457 | 0.9239426 | 0.9270161 | 0.9239426 | 0 | 4.00625 | 0.8336221
| 0.05 | 0.02657173 | 1.030249 | [8 empty] | 8 | 0.7107417 | 8 | 0.9422058 | 8 | 0.8694796 | 8 | 0.7967533 | 0.9239426 | 0.9270161 | 0.9239426 | 0 | 8 | 0.7967533
| 0.1 | 0.03321466 | 1.017871
| 0.2 | 0.0391089 | 0.993409
| 0.4 | 0.05075762 | 0.956457
| 0.8 | 0.06835379 | 0.9111743
| 1.6 | 0.08991699 | 0.8577521 |  | Давление предуплотнения σp, МПа |  |  |  |  | 0.9239426
| 3.2 | 0.1153561 | 0.7978065 |  | Бытовое (эффективное) давление σ0, МПа |  |  |  |  | 0.05
| 6.4 | 0.1439017 | 0.7330994 |  | Коэффициент переуплотнения OCR |  |  |  |  | 18.47885
| 8 | 0.1747146 | 0.7107417 |  | Давление переуплотнения POP, МПа |  |  |  |  | 0.8739426
Метод Беккера
Метод Беккера
| Нагрузка, МПа | Работа на единицу объёма ΔА, кДж/м3 | Суммарная работа А, кДж/м3 | [8 empty] | high_line_x | high_line_y | low_line_x | low_line_y | Sigma_Beccer | Y_Beccer
| 0 | 0 | 0 | [8 empty] | 0.9 | 2 | 0 | 0 | 0.9 | 2
| 0.0125 | 0.124555 | 0.124555 | [8 empty] | 8 | 344.4976 | 0.9 | 2 | 0.9 | 2
| 0.025 | 0.124555 | 0.24911
| 0.05 | 0.24911 | 0.4982199
| 0.1 | 0.4420679 | 0.9402878
| 0.2 | 1.747308 | 2.687596
| 0.4 | 5.278851 | 7.966447
| 0.8 | 12.93792 | 20.90437 |  | Давление предуплотнения σp, МПа |  |  |  |  | 0.9
| 1.6 | 30.52696 | 51.43133 |  | Бытовое (эффективное) давление σ0, МПа |  |  |  |  | 0.05
| 3.2 | 68.50931 | 119.9406 |  | Коэффициент переуплотнения OCR |  |  |  |  | 18
| 6.4 | 147.9019 | 267.8425 |  | Давление переуплотнения POP, МПа |  |  |  |  | 0.85
| 8 | 76.65512 | 344.4976
| Руководитель лаборатории: |  |  | Семиколенова Л.Г.
Результат относится только к объектам, прошедшим испытания,
Сведения и материалы для испытаний были предоставлены заказчиком,
Воспроизведение отчета испытаний не в полном объеме без письменного разрешения ООО «ИнжГео» ЗАПРЕЩАЕТСЯ
Страница 1 Всего страниц 1