## 1
ИСПЫТАТЕЛЬНАЯ ЛАБОРАТОРИЯ
Испытательная лаборатория ООО «ИнжГео»
Адрес места осуществления деятельности лаборатории: г. Москва, просп. Вернадского, д. 51, стр. 1
Юр. адрес: 117279, г. Москва, ул. Миклухо-Маклая, 36 а, этаж 5, пом. XXIII к. 76-84
Телефон +7(910)4557682, E-mail: slg85@mail.ru
Протокол испытаний № 13-63/38 от 06-12-2022
| Объект: |  |  | Наименование объекта: Переход трубопровода через р. Енисей
| Заказчик: |  |  | Наименование и адрес заказчика: ООО Регионстрой
| Наименование выработки и ее №: |  |  | BH-004
| Глубина отбора монолита, м: |  |  | 4.7
| Лабораторный номер пробы: |  |  | 1073
РЕЗУЛЬТАТЫ ЛАБОРАТОРНОГО ОПРЕДЕЛЕНИЯ ПАРАМЕТРОВ ПЕРЕУПЛОТНЕНИЯ ПО ГОСТ 58326-2018
| Площадь образца, см2 | Плотность частиц грунта, г/см3 | Влажность грунта, % | Плотность сухого грунта, г/см3 | Плотность грунта природная, г/см3 | Степень влажности, д.е. | Коэффициент пористости, д.е. | Влажность на границе текучести, % | Влажность на границе раската, % | Число пластичности | Показатель текучести
| 13.85 | 2.7 | 0.5043344 | 1.9 | 1.92 | 0.986043 | 1.1 |  |  |  | 2.6
Метод Казагранде
Метод Казагранде
| Нагрузка, МПа | Относительная дефоормация, д.е. | Коэффициент пористости грунта, д.е. | [8 empty] | CAS_1_X | CAS_1_Y | first_line_x | first_line_y | second_line_x | second_line_y | third_line_x | third_line_y | point_X_GG | point_Y_GG | perp_GG_X | perp_GG_Y | CAS_B_X | CAS_B_Y
| 0.0125 | 0 | 1.062848 | [8 empty] | 0.0125 | 1.380394 | 0.5609432 | 0.9542163 | 0.5609432 | 0.9542163 | 0.5609432 | 0.9542163 | 0.9730755 | 0.9402201 | 0.9730755 | 0.9402201 | 0.0125 | 1.14752
| 0.025 | 0.0176915 | 1.050464 | [8 empty] | 6.4 | 0.7498276 | 0.4 | 0.9542163 | 0.4 | 0.9628083 | 0.4 | 0.9714004 | 0.9730755 | 0.9402201 | 0.9730755 | 0 | 4.00625 | 0.8543099
| 0.05 | 0.02358867 | 1.03808 | [8 empty] | 8 | 0.7272724 | 8 | 0.9542163 | 8 | 0.8866908 | 8 | 0.8191654 | 0.9730755 | 0.9402201 | 0.9730755 | 0 | 8 | 0.8191654
| 0.1 | 0.02948584 | 1.028633
| 0.2 | 0.03398411 | 1.006624
| 0.4 | 0.04446463 | 0.9714004
| 0.8 | 0.0612379 | 0.9274485
| 1.6 | 0.08216737 | 0.8747273 |  | Давление предуплотнения σp, МПа |  |  |  |  | 0.9730755
| 3.2 | 0.1072727 | 0.8148883 |  | Бытовое (эффективное) давление σ0, МПа |  |  |  |  | 0.05
| 6.4 | 0.1357675 | 0.7498276 |  | Коэффициент переуплотнения OCR |  |  |  |  | 19.46151
| 8 | 0.1667487 | 0.7272724 |  | Давление переуплотнения POP, МПа |  |  |  |  | 0.9230755
Метод Беккера
Метод Беккера
| Нагрузка, МПа | Работа на единицу объёма ΔА, кДж/м3 | Суммарная работа А, кДж/м3 | [8 empty] | high_line_x | high_line_y | low_line_x | low_line_y | Sigma_Beccer | Y_Beccer
| 0 | 0 | 0 | [8 empty] | 0.95 | 1.2 | 0 | 0 | 0.95 | 1.2
| 0.0125 | 0.1105719 | 0.1105719 | [8 empty] | 8 | 344.4976 | 0.95 | 1.2 | 0.95 | 1.2
| 0.025 | 0.1105719 | 0.2211438
| 0.05 | 0.2211438 | 0.4422875
| 0.1 | 0.3373703 | 0.7796578
| 0.2 | 1.572079 | 2.351737
| 0.4 | 5.031981 | 7.383718
| 0.8 | 12.55768 | 19.9414 |  | Давление предуплотнения σp, МПа |  |  |  |  | 0.95
| 1.6 | 30.12643 | 50.06783 |  | Бытовое (эффективное) давление σ0, МПа |  |  |  |  | 0.05
| 3.2 | 68.38736 | 118.4552 |  | Коэффициент переуплотнения OCR |  |  |  |  | 19
| 6.4 | 148.7102 | 267.1654 |  | Давление переуплотнения POP, МПа |  |  |  |  | 0.9
| 8 | 77.33224 | 344.4976
| Руководитель лаборатории: |  |  | Семиколенова Л.Г.
Результат относится только к объектам, прошедшим испытания,
Сведения и материалы для испытаний были предоставлены заказчиком,
Воспроизведение отчета испытаний не в полном объеме без письменного разрешения ООО «ИнжГео» ЗАПРЕЩАЕТСЯ
Страница 1 Всего страниц 1