## 1
Общество с ограниченной ответственностью "Инженерная геология" (ООО "ИнжГео") | [11 empty] | Общество с ограниченной ответственностью "Инженерная геология" (ООО "ИнжГео")
Юр. адрес: 117279, г. Москва, ул. Миклухо-Маклая, 36 а, этаж 5, пом. XXIII к. 76-84 | [11 empty] | Юр. адрес: 117279, г. Москва, ул. Миклухо-Маклая, 36 а, этаж 5, пом. XXIII к. 76-84 | [8 empty] | нагр |  |  | X0 | Y0 | R |  | нагр |  |  |  | X0 | Y0 | R | нагр |  |  |  | X0 | Y0 | R |  | нагр |  |  |  | X0 | Y0 | R
Телефон/факс +7 (495) 132-30-00, Адрес электронной почты inbox@inj-geo.ru | [11 empty] | Телефон/факс +7 (495) 132-30-00, Адрес электронной почты inbox@inj-geo.ru | [12 empty] | 0 | [7 empty] | 0 | [6 empty] | 0 | [7 empty] | 0
[21 empty] | девиатор | [6 empty] | девиатор | [6 empty] | девиатор | [7 empty] | девиатор
Испытательная лаборатория ООО «ИнжГео» | [11 empty] | Испытательная лаборатория ООО «ИнжГео» | [8 empty] | x0 | Угол | X | Y |  |  |  | x0 |  | Угол | X | Y |  |  | x0 |  | Угол | X | Y |  |  |  | x0 |  | Угол | X | Y
Адрес места осуществления деятельности лаборатории: г. Москва, просп. Вернадского, д. 51, стр. 1 | [11 empty] | Адрес места осуществления деятельности лаборатории: г. Москва, просп. Вернадского, д. 51, стр. 1 | [9 empty] | 0 | [7 empty] | 0 | [6 empty] | 0 | [7 empty] | 0
Телефон +7(910)4557682, E-mail: slg85@mail.ru | [11 empty] | Телефон +7(910)4557682, E-mail: slg85@mail.ru | [9 empty] | 5 | [7 empty] | 5 | [6 empty] | 5 | [7 empty] | 5
[22 empty] | 10 | [7 empty] | 10 | [6 empty] | 10 | [7 empty] | 10
[12 empty] | Протокол испытаний № 13-63/22 от 20-11-2022 | [9 empty] | 15 | [7 empty] | 15 | [6 empty] | 15 | [7 empty] | 15
[22 empty] | 20 | [7 empty] | 20 | [6 empty] | 20 | [7 empty] | 20
[12 empty] | Наименование и адрес заказчика: Переход трубопровода через р. Енисей | [9 empty] | 25 | [7 empty] | 25 | [6 empty] | 25 | [7 empty] | 25
[12 empty] | Наименование объекта: ООО Регионстрой | [9 empty] | 30 | [7 empty] | 30 | [6 empty] | 30 | [7 empty] | 30
Наименование используемого метода/методики: ГОСТ 12248.4-2020 | [11 empty] | Наименование используемого метода/методики: ГОСТ 12248.3-2020 | [9 empty] | 35 | [7 empty] | 35 | [6 empty] | 35 | [7 empty] | 35
Условия проведения испытания: температура окружающей среды (18 - 25)0С, влажность воздуха (40 - 75)% | [11 empty] | Условия проведения испытания: температура окружающей среды (18 - 25)0С, влажность воздуха (40 - 75)% | [9 empty] | 40 | [7 empty] | 40 | [6 empty] | 40 | [7 empty] | 40
[12 empty] | Дата получение объекта подлежащего испытаниям: 24.10.2022 | [9 empty] | 45 | [7 empty] | 45 | [6 empty] | 45 | [7 empty] | 45
[12 empty] | Дата испытания: 25.10.2022-19.11.2022 | [9 empty] | 50 | [7 empty] | 50 | [6 empty] | 50 | [7 empty] | 50
[22 empty] | 55 | [7 empty] | 55 | [6 empty] | 55 | [7 empty] | 55
Испытание грунтов методом трехосного сжатия | [11 empty] | Испытание грунтов методом трехосного сжатия | [9 empty] | 60 | [7 empty] | 60 | [6 empty] | 60 | [7 empty] | 60
[22 empty] | 65 | [7 empty] | 65 | [6 empty] | 65 | [7 empty] | 65
Лабораторный номер: | [6 empty] | We, д.е. = |  |  |  |  | Лабораторный номер: |  | 1057 |  |  |  | We, д.е. = | 0.406669122 |  |  | 70 | [7 empty] | 70 | [6 empty] | 70 | [7 empty] | 70
Номер скважины: | [6 empty] | ρ, г/см3 = |  |  |  |  | Номер скважины: |  | BH-001 |  |  |  | ρ, г/см3 = | 1.75 |  |  | 75 | [7 empty] | 75 | [6 empty] | 75 | [7 empty] | 75
Глубина отбора, м: | [6 empty] | ρs, г/см3 = |  |  |  |  | Глубина отбора, м: |  | 1.7 |  |  |  | ρs, г/см3 = | 2.7 |  |  | 80 | [7 empty] | 80 | [6 empty] | 80 | [7 empty] | 80
Наименование грунта: | [6 empty] | e, д.е. = |  |  |  |  | Наименование грунта: |  | Суглинок, после оттаивания текучий, легкий песчанистый |  |  |  | e, д.е. = | 1.17029 |  |  | 85 | [7 empty] | 85 | [6 empty] | 85 | [7 empty] | 85
Схема проведения опыта: | [6 empty] | IL, д.е. = |  |  |  |  | Схема проведения опыта: |  | КД |  |  |  | IL, д.е. = | 1.082 |  |  | 90 | [7 empty] | 90 | [6 empty] | 90 | [7 empty] | 90
[22 empty] | 95 | [7 empty] | 95 | [6 empty] | 95 | [7 empty] | 95
[22 empty] | 100 | [7 empty] | 100 | [6 empty] | 100 | [7 empty] | 100
Результаты испытаний | [11 empty] | Результаты испытаний | [9 empty] | 105 | [7 empty] | 105 | [6 empty] | 105 | [7 empty] | 105
[22 empty] | 110 | [7 empty] | 110 | [6 empty] | 110 | [7 empty] | 110
[22 empty] | 115 | [7 empty] | 115 | [6 empty] | 115 | [7 empty] | 115
[22 empty] | 120 | [7 empty] | 120 | [6 empty] | 120 | [7 empty] | 120
[22 empty] | 125 | [7 empty] | 125 | [6 empty] | 125 | [7 empty] | 125
[22 empty] | 130 | [7 empty] | 130 | [6 empty] | 130 | [7 empty] | 130
[22 empty] | 135 | [7 empty] | 135 | [6 empty] | 135 | [7 empty] | 135
[22 empty] | 140 | [7 empty] | 140 | [6 empty] | 140 | [7 empty] | 140
[22 empty] | 145 | [7 empty] | 145 | [6 empty] | 145 | [7 empty] | 145
[22 empty] | 150 | [7 empty] | 150 | [6 empty] | 150 | [7 empty] | 150
[22 empty] | 155 | [7 empty] | 155 | [6 empty] | 155 | [7 empty] | 155
[22 empty] | 160 | [7 empty] | 160 | [6 empty] | 160 | [7 empty] | 160
[22 empty] | 165 | [7 empty] | 165 | [6 empty] | 165 | [7 empty] | 165
[22 empty] | 170 | [7 empty] | 170 | [6 empty] | 170 | [7 empty] | 170
[22 empty] | 175 | [7 empty] | 175 | [6 empty] | 175 | [7 empty] | 175
[22 empty] | 180 | [7 empty] | 180 | [6 empty] | 180 | [7 empty] | 180
[13 empty] | Давление в камере, Мпа σ3 | Вертикальная нагрузка, Мпа σ1 | Поровое давление, Мпа u
| K0, д.е. | 0.8435655 |  |  |  |  | Коэфф. Точки | [5 empty] | 0.05 | 0.08493633 | [5 empty] | 1 | [6 empty] | σ3,кПа | σ1,кПа | u, кПа |  |  |  | 4
| q_zg, МПа | 0.04217828 | [10 empty] | 0.15 | 0.2220252 | [27 empty] | δ3, Мпа | δ1-δ3, МПа | δ1, МПа | δ1, КПа
|  |  | Модуль деформации, МПа: | [9 empty] | 0.25 | 0.3591141 | [21 empty] | С, МПа:
|  |  | Е0= |  | Точки модуля (полное напр.), МПа |  |  |  | 0.04217828 | 0.06748524 | [25 empty] | φ, град:
|  |  | E50 = |  | qf (полное напр.), МПа |  |  |  | 0.06746816 | [26 empty] | E, Мпа
|  |  | Коэф. Поперечной деформации, ϑ = | [9 empty] | Эффективные значения угла внутреннего трения и удельного сцепления ϕ', С' | [13 empty] | x | 0
[13 empty] | ϕ', град. = | 9 | [12 empty] | y |  |  |  | С, кПа | φ,°
[13 empty] | С', МПа = | 0.007
| Исполнитель: | [6 empty] | Морозов Д.С. |  |  |  |  | Исполнитель: |  |  |  |  | Морозов Д.С.
| Начальник исп. лаборатории: | [6 empty] | Семиколенова Л.Г. |  |  |  |  | Начальник исп. лаборатории: |  |  |  |  | Семиколенова Л.Г.
Лист 1 , всего листов 2 | [11 empty] | Лист 2 , всего листов 2
Частичное воспроизведение протокола испытаний без письменного разрешения ООО «ИнжГео» ЗАПРЕЩАЕТСЯ | [11 empty] | Частичное воспроизведение протокола испытаний без письменного разрешения ООО «ИнжГео» ЗАПРЕЩАЕТСЯ
[5 empty] | второй график |  | первый график | [9 empty] | К Пуассона
dev50 | epsE50 | ind | devE0 | epsE0 | dev | eps | sigma |  | dev1 | eps1 | dev2 | eps2 | dev3 | eps3 |  | Глины
0.01746816 | 0.001745506 |  |  |  | 0.001065 | 0 |  |  | 0.001065 | 0 | -0.000615 | 0 | 0.02345953 | 0.0003290096 |  | < 0 | 0,20-0,30
ind |  |  |  |  | 0.009258127 | 0.0006167456 |  |  | 0.009258127 | 0.0006167456 | 0.0360126 | 0.0011424 | 0.05455704 | 0.001147708 |  | 0-0,25 | 0,30-0,38
2 |  |  |  |  | 0.01746816 | 0.001745506 |  |  | 0.01746816 | 0.001745506 | 0.04157215 | 0.001665261 | 0.05457368 | 0.001665315 |  | 0,25< | 0,38-0,45
E0 |  |  |  |  | 0.01791202 | 0.002506984 |  |  | 0.01791202 | 0.002506984 | 0.04015372 | 0.002497892 | 0.05823439 | 0.002497972 |  | Суглинки | 0,35-0,37
epsE0 | devE0 |  |  |  | 0.01873965 | 0.003342645 |  |  | 0.01873965 | 0.003342645 | 0.04466861 | 0.003330523 | 0.06683601 | 0.003330629 |  | Пески и супеси | 0,30-0,35
0.0006167456 | 0.009258127 |  |  |  | 0.02159428 | 0.004178307 |  |  | 0.02159428 | 0.004178307 | 0.04735418 | 0.004163153 | 0.06770679 | 0.004163287
[5 empty] | 0.02094283 | 0.005013968 |  |  | 0.02094283 | 0.005013968 | 0.04729284 | 0.004995784 | 0.07723285 | 0.004995944
График E50 |  | График E |  |  | 0.02227835 | 0.005849629 |  |  | 0.02227835 | 0.005849629 | 0.04763852 | 0.005828414 | 0.08048636 | 0.005828601
eps | q | sigma |  |  | 0.02270701 | 0.006685291 |  |  | 0.02270701 | 0.006685291 | 0.04903441 | 0.006661045 | 0.07115344 | 0.006661258
Горизонтальная линия E50 |  | Касательная |  |  | 0.02576292 | 0.007520952 |  |  | 0.02576292 | 0.007520952 | 0.05547455 | 0.007493676 | 0.07766883 | 0.007493916
0 |  | a | b |  | 0.02452086 | 0.008356613 |  |  | 0.02452086 | 0.008356613 | 0.05279532 | 0.008326306 | 0.08585852 | 0.008326573
|  |  | 0 |  | 0.02689704 | 0.009192274 |  |  | 0.02689704 | 0.009192274 | 0.05722568 | 0.009158937 | 0.08443586 | 0.00915923
Вертикальная линия E50 |  | p1 и p2 |  |  | 0.02509019 | 0.01002794 |  |  | 0.02509019 | 0.01002794 | 0.05853608 | 0.009991568 | 0.08479795 | 0.009991888
| 0 | 0 |  |  | 0.02665555 | 0.0108636 |  |  | 0.02665555 | 0.0108636 | 0.05940847 | 0.0108242 | 0.09231127 | 0.01082454
[5 empty] | 0.02572921 | 0.01169926 |  |  | 0.02572921 | 0.01169926 | 0.05426598 | 0.01165683 | 0.08490099 | 0.0116572
Касательная линия E50 |  |  |  |  | 0.027679 | 0.01253492 |  |  | 0.027679 | 0.01253492 | 0.05711164 | 0.01248946 | 0.09108782 | 0.01248986
0 | 0 | Горизонтальная 1 |  |  | 0.02914796 | 0.01337058 |  |  | 0.02914796 | 0.01337058 | 0.05813134 | 0.01332209 | 0.09483318 | 0.01332252
[5 empty] | 0.02703916 | 0.01420624 |  |  | 0.02703916 | 0.01420624 | 0.05994026 | 0.01415472 | 0.08832398 | 0.01415517
Горизонтальная линия qкр |  |  |  |  | 0.02982009 | 0.0150419 |  |  | 0.02982009 | 0.0150419 | 0.05799213 | 0.01498735 | 0.08978275 | 0.01498783
Горизонтальная линия q |  | Горизонтальная 2 |  |  | 0.02775328 | 0.01587756 |  |  | 0.02775328 | 0.01587756 | 0.06231599 | 0.01581998 | 0.09235157 | 0.01582049
0 |  | 0 |  |  | 0.02968785 | 0.01671323 |  |  | 0.02968785 | 0.01671323 | 0.05866442 | 0.01665261 | 0.09678505 | 0.01665315
[5 empty] | 0.02919446 | 0.01754889 |  |  | 0.02919446 | 0.01754889 | 0.06170739 | 0.01748524 | 0.09515692 | 0.0174858
Вертикальная линия q |  |  |  |  | 0.03013055 | 0.01838455 |  |  | 0.03013055 | 0.01838455 | 0.05800182 | 0.01831787 | 0.09298789 | 0.01831846
| 0 |  |  |  | 0.02844047 | 0.01922021 |  |  | 0.02844047 | 0.01922021 | 0.06252557 | 0.0191505 | 0.08890143 | 0.01915112
[5 empty] | 0.02944586 | 0.02005587 |  |  | 0.02944586 | 0.02005587 | 0.05842382 | 0.01998314 | 0.08984283 | 0.01998378
[5 empty] | 0.02917499 | 0.02089153 |  |  | 0.02917499 | 0.02089153 | 0.05857565 | 0.02081577 | 0.09384828 | 0.02081643
[5 empty] | 0.02987422 | 0.02172719 |  |  | 0.02987422 | 0.02172719 | 0.05979548 | 0.0216484 | 0.0983479 | 0.02164909
[5 empty] | 0.03054937 | 0.02256286 |  |  | 0.03054937 | 0.02256286 | 0.05970399 | 0.02248103 | 0.1030035 | 0.02248175
[5 empty] | 0.03063124 | 0.02339852 |  |  | 0.03063124 | 0.02339852 | 0.06359875 | 0.02331366 | 0.09416135 | 0.0233144
[5 empty] | 0.02967034 | 0.02423418 |  |  | 0.02967034 | 0.02423418 | 0.06329182 | 0.02414629 | 0.09495577 | 0.02414706
[5 empty] | 0.02964757 | 0.02506984 |  |  | 0.02964757 | 0.02506984 | 0.06704042 | 0.02497892 | 0.09620259 | 0.02497972
[5 empty] | 0.03188039 | 0.0259055 |  |  | 0.03188039 | 0.0259055 | 0.06623046 | 0.02581155 | 0.0962191 | 0.02581238
[5 empty] | 0.03143618 | 0.02674116 |  |  | 0.03143618 | 0.02674116 | 0.06132264 | 0.02664418 | 0.0980636 | 0.02664503
[5 empty] | 0.03301323 | 0.02757682 |  |  | 0.03301323 | 0.02757682 | 0.06763168 | 0.02747681 | 0.09638709 | 0.02747769
[5 empty] | 0.03087184 | 0.02841248 |  |  | 0.03087184 | 0.02841248 | 0.06683085 | 0.02830944 | 0.09500846 | 0.02831035
[5 empty] | 0.03336439 | 0.02924815 |  |  | 0.03336439 | 0.02924815 | 0.06509182 | 0.02914207 | 0.1032149 | 0.02914301
[5 empty] | 0.03293478 | 0.03008381 |  |  | 0.03293478 | 0.03008381 | 0.06957675 | 0.0299747 | 0.1011343 | 0.02997566
[5 empty] | 0.03291732 | 0.03091947 |  |  | 0.03291732 | 0.03091947 | 0.06726974 | 0.03080733 | 0.1077434 | 0.03080832
[5 empty] | 0.03252999 | 0.03175513 |  |  | 0.03252999 | 0.03175513 | 0.07009303 | 0.03163996 | 0.1049869 | 0.03164098
[5 empty] | 0.03271153 | 0.03259079 |  |  | 0.03271153 | 0.03259079 | 0.06811347 | 0.03247259 | 0.09817062 | 0.03247363
[5 empty] | 0.03332137 | 0.03342645 |  |  | 0.03332137 | 0.03342645 | 0.07027948 | 0.03330523 | 0.1006072 | 0.03330629
[5 empty] | 0.03384048 | 0.03426211 |  |  | 0.03384048 | 0.03426211 | 0.06590421 | 0.03413786 | 0.10844 | 0.03413895
[5 empty] | 0.03142283 | 0.03509778 |  |  | 0.03142283 | 0.03509778 | 0.0662091 | 0.03497049 | 0.1033522 | 0.03497161
[5 empty] | 0.0338308 | 0.03593344 |  |  | 0.0338308 | 0.03593344 | 0.07284899 | 0.03580312 | 0.1052205 | 0.03580426
[5 empty] | 0.03484844 | 0.0367691 |  |  | 0.03484844 | 0.0367691 | 0.07141186 | 0.03663575 | 0.101497 | 0.03663692
[5 empty] | 0.03420674 | 0.03760476 |  |  | 0.03420674 | 0.03760476 | 0.06786242 | 0.03746838 | 0.09856304 | 0.03746958
[5 empty] | 0.03265301 | 0.03844042 |  |  | 0.03265301 | 0.03844042 | 0.06643374 | 0.03830101 | 0.1065171 | 0.03830224
[5 empty] | 0.03453483 | 0.03927608 |  |  | 0.03453483 | 0.03927608 | 0.06686348 | 0.03913364 | 0.1009663 | 0.03913489
[5 empty] | 0.03432146 | 0.04011174 |  |  | 0.03432146 | 0.04011174 | 0.06860447 | 0.03996627 | 0.1037317 | 0.03996755
[5 empty] | 0.03571432 | 0.0409474 |  |  | 0.03571432 | 0.0409474 | 0.06667633 | 0.0407989 | 0.1129146 | 0.04080021
[5 empty] | 0.03382131 | 0.04178307 |  |  | 0.03382131 | 0.04178307 | 0.07120937 | 0.04163153 | 0.1049227 | 0.04163287
[5 empty] | 0.03451153 | 0.04261873 |  |  | 0.03451153 | 0.04261873 | 0.06808591 | 0.04246416 | 0.09983822 | 0.04246552
[5 empty] | 0.03552214 | 0.04345439 |  |  | 0.03552214 | 0.04345439 | 0.07198196 | 0.04329679 | 0.1132765 | 0.04329818
[5 empty] | 0.03523241 | 0.04429005 |  |  | 0.03523241 | 0.04429005 | 0.07518674 | 0.04412942 | 0.1139246 | 0.04413084
[5 empty] | 0.03372323 | 0.04512571 |  |  | 0.03372323 | 0.04512571 | 0.07370867 | 0.04496205 | 0.1056639 | 0.04496349
[5 empty] | 0.03535105 | 0.04596137 |  |  | 0.03535105 | 0.04596137 | 0.07057449 | 0.04579468 | 0.1058216 | 0.04579615
[5 empty] | 0.03479708 | 0.04679703 |  |  | 0.03479708 | 0.04679703 | 0.07462037 | 0.04662732 | 0.1034678 | 0.04662881
[5 empty] | 0.03597956 | 0.04763269 |  |  | 0.03597956 | 0.04763269 | 0.07533586 | 0.04745995 | 0.1099472 | 0.04746147
[5 empty] | 0.03355774 | 0.04846836 |  |  | 0.03355774 | 0.04846836 | 0.07412769 | 0.04829258 | 0.1144462 | 0.04829412
[5 empty] | 0.0345506 | 0.04930402 |  |  | 0.0345506 | 0.04930402 | 0.07337552 | 0.04912521 | 0.1091141 | 0.04912678
[5 empty] | 0.03406939 | 0.05013968 |  |  | 0.03406939 | 0.05013968 | 0.07110832 | 0.04995784 | 0.1135145 | 0.04995944
[5 empty] | 0.0331562 | 0.05097534 |  |  | 0.0331562 | 0.05097534 | 0.07171934 | 0.05079047 | 0.1103059 | 0.0507921
[5 empty] | 0.03599738 | 0.051811 |  |  | 0.03599738 | 0.051811 | 0.07198017 | 0.0516231 | 0.1068038 | 0.05162475
[5 empty] | 0.03344759 | 0.05264666 |  |  | 0.03344759 | 0.05264666 | 0.07139321 | 0.05245573 | 0.11004 | 0.05245741
[5 empty] | 0.03307152 | 0.05348232 |  |  | 0.03307152 | 0.05348232 | 0.0731091 | 0.05328836 | 0.1106139 | 0.05329007
[5 empty] | 0.03552771 | 0.05431799 |  |  | 0.03552771 | 0.05431799 | 0.0712059 | 0.05412099 | 0.1076632 | 0.05412272
[5 empty] | 0.0353071 | 0.05515365 |  |  | 0.0353071 | 0.05515365 | 0.06869144 | 0.05495362 | 0.1152866 | 0.05495538
[5 empty] | 0.03432453 | 0.05598931 |  |  | 0.03432453 | 0.05598931 | 0.07438715 | 0.05578625 | 0.1030803 | 0.05578804
[5 empty] | 0.03461841 | 0.05682497 |  |  | 0.03461841 | 0.05682497 | 0.07244538 | 0.05661888 | 0.1071896 | 0.0566207
[5 empty] | 0.03396746 | 0.05766063 |  |  | 0.03396746 | 0.05766063 | 0.07563257 | 0.05745151 | 0.1141228 | 0.05745335
[5 empty] | 0.03399891 | 0.05849629 |  |  | 0.03399891 | 0.05849629 | 0.07524713 | 0.05828414 | 0.1129756 | 0.05828601
[5 empty] | 0.03507378 | 0.05933195 |  |  | 0.03507378 | 0.05933195 | 0.07421481 | 0.05911677 | 0.1130393 | 0.05911867
[5 empty] | 0.03383952 | 0.06016761 |  |  | 0.03383952 | 0.06016761 | 0.07694387 | 0.05994941 | 0.1028655 | 0.05995133
[5 empty] | 0.03493633 | 0.06100328 |  |  | 0.03493633 | 0.06100328 | 0.07589965 | 0.06078204 | 0.1141015 | 0.06078398
[5 empty] | 0.03642321 | 0.06183894 |  |  | 0.03642321 | 0.06183894 | 0.07522773 | 0.06161467 | 0.1159941 | 0.06161664
[5 empty] | 0.03493296 | 0.0626746 |  |  | 0.03493296 | 0.0626746 | 0.07003476 | 0.0624473 | 0.1153854 | 0.0624493
[5 empty] | 0.03384368 | 0.06351026 |  |  | 0.03384368 | 0.06351026 | 0.07177497 | 0.06327993 | 0.1056278 | 0.06328195
[5 empty] | 0.03566108 | 0.06434592 |  |  | 0.03566108 | 0.06434592 | 0.06938398 | 0.06411256 | 0.1039675 | 0.06411461
[5 empty] | 0.03378112 | 0.06518158 |  |  | 0.03378112 | 0.06518158 | 0.07315652 | 0.06494519 | 0.1038054 | 0.06494727
[5 empty] | 0.03506446 | 0.06601724 |  |  | 0.03506446 | 0.06601724 | 0.07414021 | 0.06577782 | 0.1169061 | 0.06577993
[5 empty] | 0.03413433 | 0.06685291 |  |  | 0.03413433 | 0.06685291 | 0.06856751 | 0.06661045 | 0.1158197 | 0.06661258
[5 empty] | 0.03554387 | 0.06768857 |  |  | 0.03554387 | 0.06768857 | 0.07510837 | 0.06744308 | 0.1063233 | 0.06744524
[5 empty] | 0.0366196 | 0.06852423 |  |  | 0.0366196 | 0.06852423 | 0.07132542 | 0.06827571 | 0.1164571 | 0.0682779
[5 empty] | 0.03597313 | 0.06935989 |  |  | 0.03597313 | 0.06935989 | 0.07148423 | 0.06910834 | 0.1051186 | 0.06911056
[5 empty] | 0.03478701 | 0.07019555 |  |  | 0.03478701 | 0.07019555 | 0.07309451 | 0.06994097 | 0.1178946 | 0.06994321
[5 empty] | 0.03391968 | 0.07103121 |  |  | 0.03391968 | 0.07103121 | 0.07633108 | 0.0707736 | 0.1170226 | 0.07077587
[5 empty] | 0.03460597 | 0.07186687 |  |  | 0.03460597 | 0.07186687 | 0.07392651 | 0.07160623 | 0.107425 | 0.07160853
[5 empty] | 0.03559472 | 0.07270253 |  |  | 0.03559472 | 0.07270253 | 0.07005877 | 0.07243886 | 0.1083062 | 0.07244119
[5 empty] | 0.03524829 | 0.0735382 |  |  | 0.03524829 | 0.0735382 | 0.07587583 | 0.0732715 | 0.1180036 | 0.07327384
[5 empty] | 0.03421115 | 0.07437386 |  |  | 0.03421115 | 0.07437386 | 0.0742877 | 0.07410413 | 0.1046755 | 0.0741065
[5 empty] | 0.03690353 | 0.07520952 |  |  | 0.03690353 | 0.07520952 | 0.07576952 | 0.07493676 | 0.1170797 | 0.07493916
[5 empty] | 0.03389654 | 0.07604518 |  |  | 0.03389654 | 0.07604518 | 0.07370131 | 0.07576939 | 0.1129216 | 0.07577181
[5 empty] | 0.03615089 | 0.07688084 |  |  | 0.03615089 | 0.07688084 | 0.07304999 | 0.07660202 | 0.1072874 | 0.07660447
[5 empty] | 0.03480314 | 0.0777165 |  |  | 0.03480314 | 0.0777165 | 0.07445036 | 0.07743465 | 0.1127595 | 0.07743713
[5 empty] | 0.03664805 | 0.07855216 |  |  | 0.03664805 | 0.07855216 | 0.06964851 | 0.07826728 | 0.116486 | 0.07826979
[5 empty] | 0.03627697 | 0.07938782 |  |  | 0.03627697 | 0.07938782 | 0.0720252 | 0.07909991 | 0.1185573 | 0.07910244
[5 empty] | 0.03690962 | 0.08022349 |  |  | 0.03690962 | 0.08022349 | 0.0699577 | 0.07993254 | 0.1122474 | 0.0799351
[5 empty] | 0.03706345 | 0.08105915 |  |  | 0.03706345 | 0.08105915 | 0.07706692 | 0.08076517 | 0.1157122 | 0.08076776
[5 empty] | 0.03414382 | 0.08189481 |  |  | 0.03414382 | 0.08189481 | 0.0730243 | 0.0815978 | 0.1143998 | 0.08160042
[5 empty] | 0.03686854 | 0.08273047 |  |  | 0.03686854 | 0.08273047 | 0.07220789 | 0.08243043 | 0.1156349 | 0.08243307
[5 empty] | 0.03669561 | 0.08356613 |  |  | 0.03669561 | 0.08356613 | 0.07226816 | 0.08326306 | 0.1174282 | 0.08326573
[5 empty] | 0.03603895 | 0.08440179 |  |  | 0.03603895 | 0.08440179 | 0.07823073 | 0.08409569 | 0.1175036 | 0.08409839
[5 empty] | 0.03503694 | 0.08523745 |  |  | 0.03503694 | 0.08523745 | 0.07748924 | 0.08492832 | 0.117327 | 0.08493104
[5 empty] | 0.03426883 | 0.08607312 |  |  | 0.03426883 | 0.08607312 | 0.07584712 | 0.08576095 | 0.1137723 | 0.0857637
[5 empty] | 0.03660199 | 0.08690878 |  |  | 0.03660199 | 0.08690878 | 0.07378083 | 0.08659359 | 0.1102576 | 0.08659636
[5 empty] | 0.0342385 | 0.08774444 |  |  | 0.0342385 | 0.08774444 | 0.07563267 | 0.08742622 | 0.1119378 | 0.08742902
[5 empty] | 0.034097 | 0.0885801 |  |  | 0.034097 | 0.0885801 | 0.07337545 | 0.08825885 | 0.1167874 | 0.08826167
[5 empty] | 0.03642139 | 0.08941576 |  |  | 0.03642139 | 0.08941576 | 0.07603426 | 0.08909148 | 0.1081246 | 0.08909433
[5 empty] | 0.03671329 | 0.09025142 |  |  | 0.03671329 | 0.09025142 | 0.07275246 | 0.08992411 | 0.1058448 | 0.08992699
[5 empty] | 0.0361681 | 0.09108708 |  |  | 0.0361681 | 0.09108708 | 0.07749612 | 0.09075674 | 0.1082581 | 0.09075965
[5 empty] | 0.03614201 | 0.09192274 |  |  | 0.03614201 | 0.09192274 | 0.07197998 | 0.09158937 | 0.1088007 | 0.0915923
[5 empty] | 0.03737592 | 0.09275841 |  |  | 0.03737592 | 0.09275841 | 0.07172466 | 0.092422 | 0.1081439 | 0.09242496
[5 empty] | 0.03420647 | 0.09359407 |  |  | 0.03420647 | 0.09359407 | 0.07750622 | 0.09325463 | 0.1065207 | 0.09325762
[5 empty] | 0.03447453 | 0.09442973 |  |  | 0.03447453 | 0.09442973 | 0.07800041 | 0.09408726 | 0.1072931 | 0.09409028
[5 empty] | 0.03717565 | 0.09526539 |  |  | 0.03717565 | 0.09526539 | 0.07236448 | 0.09491989 | 0.1105062 | 0.09492293
[5 empty] | 0.03682735 | 0.09610105 |  |  | 0.03682735 | 0.09610105 | 0.07618305 | 0.09575252 | 0.1117157 | 0.09575559
[5 empty] | 0.03599285 | 0.09693671 |  |  | 0.03599285 | 0.09693671 | 0.07362783 | 0.09658515 | 0.1164379 | 0.09658825
[5 empty] | 0.03554211 | 0.09777237 |  |  | 0.03554211 | 0.09777237 | 0.07603182 | 0.09741778 | 0.1106748 | 0.0974209
[5 empty] | 0.03539111 | 0.09860804 |  |  | 0.03539111 | 0.09860804 | 0.07361544 | 0.09825041 | 0.1145342 | 0.09825356
[5 empty] | 0.03493436 | 0.0994437 |  |  | 0.03493436 | 0.0994437 | 0.07033174 | 0.09908304 | 0.1165729 | 0.09908622
[5 empty] | 0.03406968 | 0.1002794 |  |  | 0.03406968 | 0.1002794 | 0.07228248 | 0.09991568 | 0.1138371 | 0.09991888
[5 empty] | 0.03638118 | 0.101115 |  |  | 0.03638118 | 0.101115 | 0.0741522 | 0.1007483 | 0.1185245 | 0.1007515
[5 empty] | 0.03672216 | 0.1019507 |  |  | 0.03672216 | 0.1019507 | 0.07299159 | 0.1015809 | 0.1151828 | 0.1015842
[5 empty] | 0.03526898 | 0.1027863 |  |  | 0.03526898 | 0.1027863 | 0.07341378 | 0.1024136 | 0.1140414 | 0.1024168
[5 empty] | 0.03409256 | 0.103622 |  |  | 0.03409256 | 0.103622 | 0.07753648 | 0.1032462 | 0.1126957 | 0.1032495
[5 empty] | 0.034889 | 0.1044577 |  |  | 0.034889 | 0.1044577 | 0.07351824 | 0.1040788 | 0.1106765 | 0.1040822
[5 empty] | 0.03491751 | 0.1052933 |  |  | 0.03491751 | 0.1052933 | 0.0724805 | 0.1049115 | 0.1137891 | 0.1049148
[5 empty] | 0.0340284 | 0.106129 |  |  | 0.0340284 | 0.106129 | 0.07680426 | 0.1057441 | 0.1115963 | 0.1057475
[5 empty] | 0.03630312 | 0.1069646 |  |  | 0.03630312 | 0.1069646 | 0.0705957 | 0.1065767 | 0.1085773 | 0.1065801
[5 empty] | 0.03501639 | 0.1078003 |  |  | 0.03501639 | 0.1078003 | 0.06981594 | 0.1074094 | 0.1177736 | 0.1074128
[5 empty] | 0.03579199 | 0.108636 |  |  | 0.03579199 | 0.108636 | 0.07109645 | 0.108242 | 0.1115902 | 0.1082454
[5 empty] | 0.03400884 | 0.1094716 |  |  | 0.03400884 | 0.1094716 | 0.07733136 | 0.1090746 | 0.111154 | 0.1090781
[5 empty] | 0.03413906 | 0.1103073 |  |  | 0.03413906 | 0.1103073 | 0.07666597 | 0.1099072 | 0.1036353 | 0.1099108
[5 empty] | 0.03368243 | 0.111143 |  |  | 0.03368243 | 0.111143 | 0.06943182 | 0.1107399 | 0.116353 | 0.1107434
[5 empty] | 0.03575174 | 0.1119786 |  |  | 0.03575174 | 0.1119786 | 0.0751367 | 0.1115725 | 0.1117131 | 0.1115761
[5 empty] | 0.03331966 | 0.1128143 |  |  | 0.03331966 | 0.1128143 | 0.06932156 | 0.1124051 | 0.1172302 | 0.1124087
[5 empty] | 0.03372105 | 0.1136499 |  |  | 0.03372105 | 0.1136499 | 0.07363169 | 0.1132378 | 0.1131541 | 0.1132414
[5 empty] | 0.03602355 | 0.1144856 |  |  | 0.03602355 | 0.1144856 | 0.07225925 | 0.1140704 | 0.115601 | 0.1140741
[5 empty] | 0.0364952 | 0.1153213 |  |  | 0.0364952 | 0.1153213 | 0.07083783 | 0.114903 | 0.1159822 | 0.1149067
[5 empty] | 0.03534504 | 0.1161569 |  |  | 0.03534504 | 0.1161569 | 0.07358223 | 0.1157357 | 0.1076488 | 0.1157394
[5 empty] | 0.0352843 | 0.1169926 |  |  | 0.0352843 | 0.1169926 | 0.07165713 | 0.1165683 | 0.1130513 | 0.116572
[5 empty] | 0.03618913 | 0.1178282 |  |  | 0.03618913 | 0.1178282 | 0.07239798 | 0.1174009 | 0.1118501 | 0.1174047
[5 empty] | 0.03332899 | 0.1186639 |  |  | 0.03332899 | 0.1186639 | 0.06956282 | 0.1182335 | 0.1102157 | 0.1182373
[5 empty] | 0.03441743 | 0.1194996 |  |  | 0.03441743 | 0.1194996 | 0.07154192 | 0.1190662 | 0.1113828 | 0.11907
[5 empty] | 0.03528603 | 0.1203352 |  |  | 0.03528603 | 0.1203352 | 0.07243631 | 0.1198988 | 0.1036006 | 0.1199027
[5 empty] | 0.03553267 | 0.1211709 |  |  | 0.03553267 | 0.1211709 | 0.07035143 | 0.1207314 | 0.113379 | 0.1207353
[5 empty] | 0.03399971 | 0.1220066 |  |  | 0.03399971 | 0.1220066 | 0.07246087 | 0.1215641 | 0.1117637 | 0.121568
[5 empty] | 0.03295424 | 0.1228422 |  |  | 0.03295424 | 0.1228422 | 0.069495 | 0.1223967 | 0.1074515 | 0.1224006
[5 empty] | 0.03480451 | 0.1236779 |  |  | 0.03480451 | 0.1236779 | 0.0729425 | 0.1232293 | 0.1105578 | 0.1232333
[5 empty] | 0.03532285 | 0.1245135 |  |  | 0.03532285 | 0.1245135 | 0.07225525 | 0.124062 | 0.100628 | 0.1240659
[5 empty] | 0.03525417 | 0.1253492 |  |  | 0.03525417 | 0.1253492 | 0.07423125 | 0.1248946 | 0.1004673 | 0.1248986
[5 empty] | 0.03450889 | 0.1261849 |  |  | 0.03450889 | 0.1261849 | 0.07170366 | 0.1257272 | 0.1018135 | 0.1257313
[5 empty] | 0.03316284 | 0.1270205 |  |  | 0.03316284 | 0.1270205 | 0.07026897 | 0.1265599 | 0.09964872 | 0.1265639
[5 empty] | 0.03346928 | 0.1278562 |  |  | 0.03346928 | 0.1278562 | 0.07007596 | 0.1273925 | 0.1049775 | 0.1273966
[5 empty] | 0.03359971 | 0.1286918 |  |  | 0.03359971 | 0.1286918 | 0.06862871 | 0.1282251 | 0.109855 | 0.1282292
[5 empty] | 0.03366777 | 0.1295275 |  |  | 0.03366777 | 0.1295275 | 0.07043214 | 0.1290577 | 0.1124163 | 0.1290619
[5 empty] | 0.03228206 | 0.1303632 |  |  | 0.03228206 | 0.1303632 | 0.07101406 | 0.1298904 | 0.1104278 | 0.1298945
[5 empty] | 0.03525339 | 0.1311988 |  |  | 0.03525339 | 0.1311988 | 0.07256705 | 0.130723 | 0.1055965 | 0.1307272
[5 empty] | 0.03404257 | 0.1320345 |  |  | 0.03404257 | 0.1320345 | 0.06648666 | 0.1315556 | 0.1081676 | 0.1315599
[5 empty] | 0.03317017 | 0.1328701 |  |  | 0.03317017 | 0.1328701 | 0.07078392 | 0.1323883 | 0.1096673 | 0.1323925
[5 empty] | 0.03499124 | 0.1337058 |  |  | 0.03499124 | 0.1337058 | 0.06917522 | 0.1332209 | 0.1035247 | 0.1332252
[5 empty] | 0.03290972 | 0.1345415 |  |  | 0.03290972 | 0.1345415 | 0.06630373 | 0.1340535 | 0.1095109 | 0.1340578
[5 empty] | 0.03187432 | 0.1353771 |  |  | 0.03187432 | 0.1353771 | 0.06895726 | 0.1348862 | 0.1007426 | 0.1348905
[5 empty] | 0.03245922 | 0.1362128 |  |  | 0.03245922 | 0.1362128 | 0.06523112 | 0.1357188 | 0.1034131 | 0.1357231
[5 empty] | 0.03298017 | 0.1370485 |  |  | 0.03298017 | 0.1370485 | 0.06947768 | 0.1365514 | 0.1011158 | 0.1365558
[5 empty] | 0.03194916 | 0.1378841 |  |  | 0.03194916 | 0.1378841 | 0.06993554 | 0.1373841 | 0.1024992 | 0.1373885
[5 empty] | 0.03142176 | 0.1387198 |  |  | 0.03142176 | 0.1387198 | 0.06945875 | 0.1382167 | 0.09509436177 | 0.1382211
[5 empty] | 0.03234743 | 0.1395554 |  |  | 0.03234743 | 0.1395554 | 0.06816043 | 0.1390493 | 0.1050148 | 0.1390538
[5 empty] | 0.03277577 | 0.1403911 |  |  | 0.03277577 | 0.1403911 | 0.06500271 | 0.1398819 | 0.09789062 | 0.1398864
[5 empty] | 0.031948 | 0.1412268 |  |  | 0.031948 | 0.1412268 | 0.06150306 | 0.1407146 | 0.09680748 | 0.1407191
[5 empty] | 0.03204797 | 0.1420624 |  |  | 0.03204797 | 0.1420624 | 0.06976073 | 0.1415472 | 0.0982167 | 0.1415517
[5 empty] | 0.03178411 | 0.1428981 |  |  | 0.03178411 | 0.1428981 | 0.06823247 | 0.1423798 | 0.09404943 | 0.1423844
[5 empty] | 0.03105487 | 0.1437337 |  |  | 0.03105487 | 0.1437337 | 0.06453691 | 0.1432125 | 0.09968598 | 0.1432171
[5 empty] | 0.0308853 | 0.1445694 |  |  | 0.0308853 | 0.1445694 | 0.06502132 | 0.1440451 | 0.09996561 | 0.1440497
[5 empty] | 0.03319516 | 0.1454051 |  |  | 0.03319516 | 0.1454051 | 0.06230766 | 0.1448777 | 0.09553488 | 0.1448824
[5 empty] | 0.03106769 | 0.1462407 |  |  | 0.03106769 | 0.1462407 | 0.06453927 | 0.1457104 | 0.09673558 | 0.145715
[5 empty] | 0.03337729 | 0.1470764 |  |  | 0.03337729 | 0.1470764 | 0.06046369 | 0.146543 | 0.09488335 | 0.1465477
[5 empty] | 0.03243135 | 0.1479121 |  |  | 0.03243135 | 0.1479121 | 0.06710371 | 0.1473756 | 0.09920733 | 0.1473803
[5 empty] | 0.03166921 | 0.1487477 |  |  | 0.03166921 | 0.1487477 | 0.06084333 | 0.1482083 | 0.09364767 | 0.148213
[5 empty] | 0.03273156 | 0.1495834 |  |  | 0.03273156 | 0.1495834 | 0.06888398 | 0.1490409 | 0.09575128 | 0.1490457
[5 empty] | 0.03230178 | 0.150419 |  |  | 0.03230178 | 0.150419 | 0.06894663 | 0.1498735 | 0.09344274 | 0.1498783
[5 empty] | 0.0331222 | 0.1512547 |  |  | 0.0331222 | 0.1512547 | 0.06028225 | 0.1507061 | 0.1034235 | 0.150711
[5 empty] | 0.03152905 | 0.1520904 |  |  | 0.03152905 | 0.1520904 | 0.06447409 | 0.1515388 | 0.09346806 | 0.1515436
[5 empty] | 0.03149926 | 0.152926 |  |  | 0.03149926 | 0.152926 | 0.06398058 | 0.1523714 | 0.09507326 | 0.1523763
[5 empty] | 0.03260929 | 0.1537617 |  |  | 0.03260929 | 0.1537617 | 0.06008065 | 0.153204 | 0.09594161 | 0.1532089
[5 empty] | 0.03003479 | 0.1545973 |  |  | 0.03003479 | 0.1545973 | 0.06611336 | 0.1540367 | 0.09645181 | 0.1540416
[5 empty] | 0.03020879 | 0.155433 |  |  | 0.03020879 | 0.155433 | 0.06612781 | 0.1548693 | 0.1047456 | 0.1548743
[5 empty] | 0.03136907 | 0.1562687 |  |  | 0.03136907 | 0.1562687 | 0.06673256 | 0.1557019 | 0.09896348 | 0.1557069
[5 empty] | 0.03161155 | 0.1571043 |  |  | 0.03161155 | 0.1571043 | 0.06238973 | 0.1565346 | 0.1043719 | 0.1565396
[5 empty] | 0.03092901 | 0.15794 |  |  | 0.03092901 | 0.15794 | 0.06146351 | 0.1573672 | 0.1015865 | 0.1573722
[5 empty] | 0.02969039 | 0.1587756 |  |  | 0.02969039 | 0.1587756 | 0.06110666 | 0.1581998 | 0.1026031 | 0.1582049
[5 empty] | 0.0303928 | 0.1596113 |  |  | 0.0303928 | 0.1596113 | 0.06110892 | 0.1590325 | 0.0961128 | 0.1590375
[5 empty] | 0.02948711 | 0.160447 |  |  | 0.02948711 | 0.160447 | 0.06490493 | 0.1598651 | 0.09183125 | 0.1598702
[5 empty] | 0.03081621 | 0.1612826 |  |  | 0.03081621 | 0.1612826 | 0.06497277 | 0.1606977 | 0.09761443 | 0.1607029
[5 empty] | 0.0297772 | 0.1621183 |  |  | 0.0297772 | 0.1621183 | 0.06430384 | 0.1615303 | 0.103502 | 0.1615355
[5 empty] | 0.0313702 | 0.162954 |  |  | 0.0313702 | 0.162954 | 0.06646519 | 0.162363 | 0.09800671 | 0.1623682
[5 empty] | 0.03017236 | 0.1637896 |  |  | 0.03017236 | 0.1637896 | 0.06346365 | 0.1631956 | 0.1038827 | 0.1632008
[5 empty] | 0.03159882 | 0.1646253 |  |  | 0.03159882 | 0.1646253 | 0.06431087 | 0.1640282 | 0.1001658 | 0.1640335
[5 empty] | 0.03171745 | 0.1654609 |  |  | 0.03171745 | 0.1654609 | 0.0613006 | 0.1648609 | 0.09169802 | 0.1648661
[5 empty] | 0.03246926 | 0.1662966 |  |  | 0.03246926 | 0.1662966 | 0.06446303 | 0.1656935 | 0.09937735 | 0.1656988