## 1
Общество с ограниченной ответственностью "Инженерная геология" (ООО "ИнжГео") | [11 empty] | Общество с ограниченной ответственностью "Инженерная геология" (ООО "ИнжГео")
Юр. адрес: 117279, г. Москва, ул. Миклухо-Маклая, 36 а, этаж 5, пом. XXIII к. 76-84 | [11 empty] | Юр. адрес: 117279, г. Москва, ул. Миклухо-Маклая, 36 а, этаж 5, пом. XXIII к. 76-84 | [8 empty] | нагр |  |  | X0 | Y0 | R |  | нагр |  |  |  | X0 | Y0 | R | нагр |  |  |  | X0 | Y0 | R |  | нагр |  |  |  | X0 | Y0 | R
Телефон/факс +7 (495) 132-30-00, Адрес электронной почты inbox@inj-geo.ru | [11 empty] | Телефон/факс +7 (495) 132-30-00, Адрес электронной почты inbox@inj-geo.ru | [12 empty] | 0 | [7 empty] | 0 | [6 empty] | 0 | [7 empty] | 0
[21 empty] | девиатор | [6 empty] | девиатор | [6 empty] | девиатор | [7 empty] | девиатор
Испытательная лаборатория ООО «ИнжГео» | [11 empty] | Испытательная лаборатория ООО «ИнжГео» | [8 empty] | x0 | Угол | X | Y |  |  |  | x0 |  | Угол | X | Y |  |  | x0 |  | Угол | X | Y |  |  |  | x0 |  | Угол | X | Y
Адрес места осуществления деятельности лаборатории: г. Москва, просп. Вернадского, д. 51, стр. 1 | [11 empty] | Адрес места осуществления деятельности лаборатории: г. Москва, просп. Вернадского, д. 51, стр. 1 | [9 empty] | 0 | [7 empty] | 0 | [6 empty] | 0 | [7 empty] | 0
Телефон +7(910)4557682, E-mail: slg85@mail.ru | [11 empty] | Телефон +7(910)4557682, E-mail: slg85@mail.ru | [9 empty] | 5 | [7 empty] | 5 | [6 empty] | 5 | [7 empty] | 5
[22 empty] | 10 | [7 empty] | 10 | [6 empty] | 10 | [7 empty] | 10
[12 empty] | Протокол испытаний № 13-63/23 от 21-11-2022 | [9 empty] | 15 | [7 empty] | 15 | [6 empty] | 15 | [7 empty] | 15
[22 empty] | 20 | [7 empty] | 20 | [6 empty] | 20 | [7 empty] | 20
[12 empty] | Наименование и адрес заказчика: Переход трубопровода через р. Енисей | [9 empty] | 25 | [7 empty] | 25 | [6 empty] | 25 | [7 empty] | 25
[12 empty] | Наименование объекта: ООО Регионстрой | [9 empty] | 30 | [7 empty] | 30 | [6 empty] | 30 | [7 empty] | 30
Наименование используемого метода/методики: ГОСТ 12248.4-2020 | [11 empty] | Наименование используемого метода/методики: ГОСТ 12248.3-2020 | [9 empty] | 35 | [7 empty] | 35 | [6 empty] | 35 | [7 empty] | 35
Условия проведения испытания: температура окружающей среды (18 - 25)0С, влажность воздуха (40 - 75)% | [11 empty] | Условия проведения испытания: температура окружающей среды (18 - 25)0С, влажность воздуха (40 - 75)% | [9 empty] | 40 | [7 empty] | 40 | [6 empty] | 40 | [7 empty] | 40
[12 empty] | Дата получение объекта подлежащего испытаниям: 25.10.2022 | [9 empty] | 45 | [7 empty] | 45 | [6 empty] | 45 | [7 empty] | 45
[12 empty] | Дата испытания: 25.10.2022-19.11.2023 | [9 empty] | 50 | [7 empty] | 50 | [6 empty] | 50 | [7 empty] | 50
[22 empty] | 55 | [7 empty] | 55 | [6 empty] | 55 | [7 empty] | 55
Испытание грунтов методом трехосного сжатия | [11 empty] | Испытание грунтов методом трехосного сжатия | [9 empty] | 60 | [7 empty] | 60 | [6 empty] | 60 | [7 empty] | 60
[22 empty] | 65 | [7 empty] | 65 | [6 empty] | 65 | [7 empty] | 65
Лабораторный номер: | [6 empty] | We, д.е. = |  |  |  |  | Лабораторный номер: |  | 1058 |  |  |  | We, д.е. = | 0.322890956 |  |  | 70 | [7 empty] | 70 | [6 empty] | 70 | [7 empty] | 70
Номер скважины: | [6 empty] | ρ, г/см3 = |  |  |  |  | Номер скважины: |  | BH-032 |  |  |  | ρ, г/см3 = |  |  |  | 75 | [7 empty] | 75 | [6 empty] | 75 | [7 empty] | 75
Глубина отбора, м: | [6 empty] | ρs, г/см3 = |  |  |  |  | Глубина отбора, м: |  | 0.9 |  |  |  | ρs, г/см3 = | 2.72 |  |  | 80 | [7 empty] | 80 | [6 empty] | 80 | [7 empty] | 80
Наименование грунта: | [6 empty] | e, д.е. = |  |  |  |  | Наименование грунта: |  | Суглинок, после оттаивания текучепластичный, легкий песчанистый |  |  |  | e, д.е. = |  |  |  | 85 | [7 empty] | 85 | [6 empty] | 85 | [7 empty] | 85
Схема проведения опыта: | [6 empty] | IL, д.е. = |  |  |  |  | Схема проведения опыта: |  | КД |  |  |  | IL, д.е. = | 0.892 |  |  | 90 | [7 empty] | 90 | [6 empty] | 90 | [7 empty] | 90
[22 empty] | 95 | [7 empty] | 95 | [6 empty] | 95 | [7 empty] | 95
[22 empty] | 100 | [7 empty] | 100 | [6 empty] | 100 | [7 empty] | 100
Результаты испытаний | [11 empty] | Результаты испытаний | [9 empty] | 105 | [7 empty] | 105 | [6 empty] | 105 | [7 empty] | 105
[22 empty] | 110 | [7 empty] | 110 | [6 empty] | 110 | [7 empty] | 110
[22 empty] | 115 | [7 empty] | 115 | [6 empty] | 115 | [7 empty] | 115
[22 empty] | 120 | [7 empty] | 120 | [6 empty] | 120 | [7 empty] | 120
[22 empty] | 125 | [7 empty] | 125 | [6 empty] | 125 | [7 empty] | 125
[22 empty] | 130 | [7 empty] | 130 | [6 empty] | 130 | [7 empty] | 130
[22 empty] | 135 | [7 empty] | 135 | [6 empty] | 135 | [7 empty] | 135
[22 empty] | 140 | [7 empty] | 140 | [6 empty] | 140 | [7 empty] | 140
[22 empty] | 145 | [7 empty] | 145 | [6 empty] | 145 | [7 empty] | 145
[22 empty] | 150 | [7 empty] | 150 | [6 empty] | 150 | [7 empty] | 150
[22 empty] | 155 | [7 empty] | 155 | [6 empty] | 155 | [7 empty] | 155
[22 empty] | 160 | [7 empty] | 160 | [6 empty] | 160 | [7 empty] | 160
[22 empty] | 165 | [7 empty] | 165 | [6 empty] | 165 | [7 empty] | 165
[22 empty] | 170 | [7 empty] | 170 | [6 empty] | 170 | [7 empty] | 170
[22 empty] | 175 | [7 empty] | 175 | [6 empty] | 175 | [7 empty] | 175
[22 empty] | 180 | [7 empty] | 180 | [6 empty] | 180 | [7 empty] | 180
[13 empty] | Давление в камере, Мпа σ3 | Вертикальная нагрузка, Мпа σ1 | Поровое давление, Мпа u
| K0, д.е. | 0.8435655 |  |  |  |  | Коэфф. Точки | [5 empty] | 0.05 | 0.08493633 | [5 empty] | 1 | [6 empty] | σ3,кПа | σ1,кПа | u, кПа |  |  |  | 4
| q_zg, МПа | 0.04217828 | [10 empty] | 0.15 | 0.2220252 | [27 empty] | δ3, Мпа | δ1-δ3, МПа | δ1, МПа | δ1, КПа
|  |  | Модуль деформации, МПа: | [9 empty] | 0.25 | 0.3591141 | [21 empty] | С, МПа:
|  |  | Е0= |  | Точки модуля (полное напр.), МПа |  |  |  | 0.04217828 | 0.06748524 | [25 empty] | φ, град:
|  |  | E50 = |  | qf (полное напр.), МПа |  |  |  | 0.06746816 | [26 empty] | E, Мпа
|  |  | Коэф. Поперечной деформации, ϑ = | [9 empty] | Эффективные значения угла внутреннего трения и удельного сцепления ϕ', С' | [13 empty] | x | 0
[13 empty] | ϕ', град. = | 9 | [12 empty] | y |  |  |  | С, кПа | φ,°
[13 empty] | С', МПа = | 0.007
| Исполнитель: | [6 empty] | Морозов Д.С. |  |  |  |  | Исполнитель: |  |  |  |  | Морозов Д.С.
| Начальник исп. лаборатории: | [6 empty] | Семиколенова Л.Г. |  |  |  |  | Начальник исп. лаборатории: |  |  |  |  | Семиколенова Л.Г.
Лист 1 , всего листов 2 | [11 empty] | Лист 2 , всего листов 2
Частичное воспроизведение протокола испытаний без письменного разрешения ООО «ИнжГео» ЗАПРЕЩАЕТСЯ | [11 empty] | Частичное воспроизведение протокола испытаний без письменного разрешения ООО «ИнжГео» ЗАПРЕЩАЕТСЯ
[5 empty] | второй график |  | первый график | [9 empty] | К Пуассона
dev50 | epsE50 | ind | devE0 | epsE0 | dev | eps | sigma |  | dev1 | eps1 | dev2 | eps2 | dev3 | eps3 |  | Глины
0.01746816 | 0.001745506 |  |  |  | 0.00032 | 0 |  |  | 0.00032 | 0 | 0.01728605 | 0.0003554132 | 0.02618738 | 0.0003834101 |  | < 0 | 0,20-0,30
ind |  |  |  |  | 0.007685992 | 0.0005120152 |  |  | 0.007685992 | 0.0005120152 | 0.0360126 | 0.001110666 | 0.05455704 | 0.001198156 |  | 0-0,25 | 0,30-0,38
2 |  |  |  |  | 0.01746816 | 0.001745506 |  |  | 0.01746816 | 0.001745506 | 0.0398404 | 0.001664942 | 0.06348242 | 0.001665822 |  | 0,25< | 0,38-0,45
E0 |  |  |  |  | 0.018427 | 0.002506984 |  |  | 0.018427 | 0.002506984 | 0.04480497 | 0.002497413 | 0.05967425 | 0.002498732 |  | Суглинки | 0,35-0,37
epsE0 | devE0 |  |  |  | 0.02141976 | 0.003342645 |  |  | 0.02141976 | 0.003342645 | 0.04183739 | 0.003329885 | 0.06727567 | 0.003331643 |  | Пески и супеси | 0,30-0,35
0.0005120152 | 0.007685992 |  |  |  | 0.02154785 | 0.004178307 |  |  | 0.02154785 | 0.004178307 | 0.0468263 | 0.004162356 | 0.07116256 | 0.004164554
[5 empty] | 0.022897 | 0.005013968 |  |  | 0.022897 | 0.005013968 | 0.04962018 | 0.004994827 | 0.06650542 | 0.004997465
График E50 |  | График E |  |  | 0.02142621 | 0.005849629 |  |  | 0.02142621 | 0.005849629 | 0.04782815 | 0.005827298 | 0.07662127 | 0.005830376
eps | q | sigma |  |  | 0.0245639 | 0.006685291 |  |  | 0.0245639 | 0.006685291 | 0.05147616 | 0.006659769 | 0.07999845 | 0.006663287
Горизонтальная линия E50 |  | Касательная |  |  | 0.02476538 | 0.007520952 |  |  | 0.02476538 | 0.007520952 | 0.05164897 | 0.00749224 | 0.08302374 | 0.007496197
0 |  | a | b |  | 0.02584428 | 0.008356613 |  |  | 0.02584428 | 0.008356613 | 0.0502519 | 0.008324712 | 0.08640487 | 0.008329108
|  |  | 0 |  | 0.02465655 | 0.009192274 |  |  | 0.02465655 | 0.009192274 | 0.05662931 | 0.009157183 | 0.07950773 | 0.009162019
Вертикальная линия E50 |  | p1 и p2 |  |  | 0.02577155 | 0.01002794 |  |  | 0.02577155 | 0.01002794 | 0.05788879 | 0.009989654 | 0.07951538 | 0.00999493
| 0 | 0 |  |  | 0.0279243 | 0.0108636 |  |  | 0.0279243 | 0.0108636 | 0.05253109 | 0.01082213 | 0.08530497 | 0.01082784
[5 empty] | 0.02734397 | 0.01169926 |  |  | 0.02734397 | 0.01169926 | 0.05747672 | 0.0116546 | 0.09268625 | 0.01166075
Касательная линия E50 |  |  |  |  | 0.02847858 | 0.01253492 |  |  | 0.02847858 | 0.01253492 | 0.06072296 | 0.01248707 | 0.08699986 | 0.01249366
0 | 0 | Горизонтальная 1 |  |  | 0.02654214 | 0.01337058 |  |  | 0.02654214 | 0.01337058 | 0.06094048 | 0.01331954 | 0.08276228 | 0.01332657
[5 empty] | 0.02945844 | 0.01420624 |  |  | 0.02945844 | 0.01420624 | 0.0582761 | 0.01415201 | 0.09161145 | 0.01415948
Горизонтальная линия qкр |  |  |  |  | 0.02915992 | 0.0150419 |  |  | 0.02915992 | 0.0150419 | 0.06217949 | 0.01498448 | 0.08758077 | 0.01499239
Горизонтальная линия q |  | Горизонтальная 2 |  |  | 0.02747368 | 0.01587756 |  |  | 0.02747368 | 0.01587756 | 0.05920794 | 0.01581695 | 0.09177945 | 0.01582531
0 |  | 0 |  |  | 0.02754473 | 0.01671323 |  |  | 0.02754473 | 0.01671323 | 0.05864418 | 0.01664942 | 0.0875575 | 0.01665822
[5 empty] | 0.03059587 | 0.01754889 |  |  | 0.03059587 | 0.01754889 | 0.05988074 | 0.01748189 | 0.09026082 | 0.01749113
Вертикальная линия q |  |  |  |  | 0.02907471 | 0.01838455 |  |  | 0.02907471 | 0.01838455 | 0.05857242 | 0.01831437 | 0.08798785 | 0.01832404
| 0 |  |  |  | 0.03034275 | 0.01922021 |  |  | 0.03034275 | 0.01922021 | 0.06325025 | 0.01914684 | 0.09507418 | 0.01915695
[5 empty] | 0.02957161 | 0.02005587 |  |  | 0.02957161 | 0.02005587 | 0.0616063 | 0.01997931 | 0.08757205 | 0.01998986
[5 empty] | 0.0311301 | 0.02089153 |  |  | 0.0311301 | 0.02089153 | 0.05879205 | 0.02081178 | 0.09056702 | 0.02082277
[5 empty] | 0.03120955 | 0.02172719 |  |  | 0.03120955 | 0.02172719 | 0.06494874 | 0.02164425 | 0.09954575 | 0.02165568
[5 empty] | 0.02886956 | 0.02256286 |  |  | 0.02886956 | 0.02256286 | 0.06411629 | 0.02247672 | 0.09934147 | 0.02248859
[5 empty] | 0.03094884 | 0.02339852 |  |  | 0.03094884 | 0.02339852 | 0.06432717 | 0.02330919 | 0.09453576 | 0.0233215
[5 empty] | 0.03056581 | 0.02423418 |  |  | 0.03056581 | 0.02423418 | 0.0639859 | 0.02414166 | 0.09074604 | 0.02415441
[5 empty] | 0.03002531 | 0.02506984 |  |  | 0.03002531 | 0.02506984 | 0.06883242 | 0.02497413 | 0.09282036 | 0.02498732
[5 empty] | 0.02982703 | 0.0259055 |  |  | 0.02982703 | 0.0259055 | 0.0622383 | 0.02580661 | 0.1005054 | 0.02582024
[5 empty] | 0.03191827 | 0.02674116 |  |  | 0.03191827 | 0.02674116 | 0.06951452 | 0.02663908 | 0.09943041 | 0.02665315
[5 empty] | 0.03232063 | 0.02757682 |  |  | 0.03232063 | 0.02757682 | 0.06602224 | 0.02747155 | 0.09562775 | 0.02748606
[5 empty] | 0.03102913 | 0.02841248 |  |  | 0.03102913 | 0.02841248 | 0.06606654 | 0.02830402 | 0.1016704 | 0.02831897
[5 empty] | 0.03356383 | 0.02924815 |  |  | 0.03356383 | 0.02924815 | 0.06995358 | 0.02913649 | 0.1008371 | 0.02915188
[5 empty] | 0.0328142 | 0.03008381 |  |  | 0.0328142 | 0.03008381 | 0.06831862 | 0.02996896 | 0.09971702 | 0.02998479
[5 empty] | 0.03167869 | 0.03091947 |  |  | 0.03167869 | 0.03091947 | 0.06428916 | 0.03080143 | 0.09838085 | 0.0308177
[5 empty] | 0.03309289 | 0.03175513 |  |  | 0.03309289 | 0.03175513 | 0.0690331 | 0.0316339 | 0.1077394 | 0.03165061
[5 empty] | 0.03401939 | 0.03259079 |  |  | 0.03401939 | 0.03259079 | 0.06478649 | 0.03246638 | 0.1091141 | 0.03248352
[5 empty] | 0.03320293 | 0.03342645 |  |  | 0.03320293 | 0.03342645 | 0.07045183 | 0.03329885 | 0.1071226 | 0.03331643
[5 empty] | 0.03210419 | 0.03426211 |  |  | 0.03210419 | 0.03426211 | 0.06868817 | 0.03413132 | 0.1050044 | 0.03414934
[5 empty] | 0.03379368 | 0.03509778 |  |  | 0.03379368 | 0.03509778 | 0.06872675 | 0.03496379 | 0.1040732 | 0.03498225
[5 empty] | 0.03472468 | 0.03593344 |  |  | 0.03472468 | 0.03593344 | 0.07385666 | 0.03579626 | 0.1095416 | 0.03581516
[5 empty] | 0.0318 | 0.0367691 |  |  | 0.0318 | 0.0367691 | 0.07001369 | 0.03662873 | 0.1069118 | 0.03664808
[5 empty] | 0.03369104 | 0.03760476 |  |  | 0.03369104 | 0.03760476 | 0.06939271 | 0.0374612 | 0.1119856 | 0.03748099
[5 empty] | 0.03268911 | 0.03844042 |  |  | 0.03268911 | 0.03844042 | 0.06985709 | 0.03829367 | 0.1120901 | 0.0383139
[5 empty] | 0.03285481 | 0.03927608 |  |  | 0.03285481 | 0.03927608 | 0.06720617 | 0.03912614 | 0.1045313 | 0.03914681
[5 empty] | 0.0326414 | 0.04011174 |  |  | 0.0326414 | 0.04011174 | 0.07371554 | 0.03995862 | 0.1139915 | 0.03997972
[5 empty] | 0.03311858 | 0.0409474 |  |  | 0.03311858 | 0.0409474 | 0.06894804 | 0.04079109 | 0.1075383 | 0.04081263
[5 empty] | 0.03519637 | 0.04178307 |  |  | 0.03519637 | 0.04178307 | 0.07267053 | 0.04162356 | 0.1081456 | 0.04164554
[5 empty] | 0.03312923 | 0.04261873 |  |  | 0.03312923 | 0.04261873 | 0.07226865 | 0.04245603 | 0.1018209 | 0.04247845
[5 empty] | 0.03259316 | 0.04345439 |  |  | 0.03259316 | 0.04345439 | 0.06747652 | 0.0432885 | 0.1073362 | 0.04331136
[5 empty] | 0.03265057 | 0.04429005 |  |  | 0.03265057 | 0.04429005 | 0.06878357 | 0.04412097 | 0.1095981 | 0.04414427
[5 empty] | 0.03336973 | 0.04512571 |  |  | 0.03336973 | 0.04512571 | 0.06973717 | 0.04495344 | 0.1111455 | 0.04497718
[5 empty] | 0.03548731 | 0.04596137 |  |  | 0.03548731 | 0.04596137 | 0.07015502 | 0.04578591 | 0.1074246 | 0.04581009
[5 empty] | 0.03379194 | 0.04679703 |  |  | 0.03379194 | 0.04679703 | 0.07634395 | 0.04661839 | 0.1086783 | 0.04664301
[5 empty] | 0.0359429 | 0.04763269 |  |  | 0.0359429 | 0.04763269 | 0.07416247 | 0.04745086 | 0.1122615 | 0.04747592
[5 empty] | 0.03577463 | 0.04846836 |  |  | 0.03577463 | 0.04846836 | 0.06787156 | 0.04828333 | 0.1105675 | 0.04830883
[5 empty] | 0.03391918 | 0.04930402 |  |  | 0.03391918 | 0.04930402 | 0.06822839 | 0.0491158 | 0.1076633 | 0.04914174
[5 empty] | 0.0359618 | 0.05013968 |  |  | 0.0359618 | 0.05013968 | 0.06952536 | 0.04994827 | 0.1028157 | 0.04997465
[5 empty] | 0.03501635 | 0.05097534 |  |  | 0.03501635 | 0.05097534 | 0.07062494 | 0.05078074 | 0.1162284 | 0.05080756
[5 empty] | 0.03575585 | 0.051811 |  |  | 0.03575585 | 0.051811 | 0.07618168 | 0.05161321 | 0.1091733 | 0.05164047
[5 empty] | 0.03350009 | 0.05264666 |  |  | 0.03350009 | 0.05264666 | 0.06845684 | 0.05244568 | 0.1078981 | 0.05247338
[5 empty] | 0.03417733 | 0.05348232 |  |  | 0.03417733 | 0.05348232 | 0.07670014 | 0.05327815 | 0.1097268 | 0.05330629
[5 empty] | 0.03453552 | 0.05431799 |  |  | 0.03453552 | 0.05431799 | 0.0720252 | 0.05411063 | 0.1166084 | 0.0541392
[5 empty] | 0.03387795 | 0.05515365 |  |  | 0.03387795 | 0.05515365 | 0.07022581 | 0.0549431 | 0.1103453 | 0.05497211
[5 empty] | 0.03493633 | 0.05598931 |  |  | 0.03493633 | 0.05598931 | 0.07267355 | 0.05577557 | 0.1170341 | 0.05580502
[5 empty] | 0.03502272 | 0.05682497 |  |  | 0.03502272 | 0.05682497 | 0.07300338 | 0.05660804 | 0.1147009 | 0.05663794
[5 empty] | 0.03509232 | 0.05766063 |  |  | 0.03509232 | 0.05766063 | 0.07548687 | 0.05744051 | 0.1152875 | 0.05747085
[5 empty] | 0.03604638 | 0.05849629 |  |  | 0.03604638 | 0.05849629 | 0.06899599 | 0.05827298 | 0.104565 | 0.05830376
[5 empty] | 0.03551184 | 0.05933195 |  |  | 0.03551184 | 0.05933195 | 0.07326448 | 0.05910545 | 0.1131179 | 0.05913667
[5 empty] | 0.03329329 | 0.06016761 |  |  | 0.03329329 | 0.06016761 | 0.07721585 | 0.05993792 | 0.1055174 | 0.05996958
[5 empty] | 0.03321816 | 0.06100328 |  |  | 0.03321816 | 0.06100328 | 0.07286375 | 0.0607704 | 0.1112449 | 0.06080249
[5 empty] | 0.03619164 | 0.06183894 |  |  | 0.03619164 | 0.06183894 | 0.07290911 | 0.06160287 | 0.1154209 | 0.0616354
[5 empty] | 0.03660275 | 0.0626746 |  |  | 0.03660275 | 0.0626746 | 0.07506921 | 0.06243534 | 0.1100875 | 0.06246831
[5 empty] | 0.03390735 | 0.06351026 |  |  | 0.03390735 | 0.06351026 | 0.07120781 | 0.06326781 | 0.1070825 | 0.06330122
[5 empty] | 0.03431628 | 0.06434592 |  |  | 0.03431628 | 0.06434592 | 0.06869374 | 0.06410028 | 0.1117833 | 0.06413413
[5 empty] | 0.03556268 | 0.06518158 |  |  | 0.03556268 | 0.06518158 | 0.07020613 | 0.06493275 | 0.1158543 | 0.06496704
[5 empty] | 0.03540903 | 0.06601724 |  |  | 0.03540903 | 0.06601724 | 0.07165152 | 0.06576522 | 0.1170975 | 0.06579995
[5 empty] | 0.03355698 | 0.06685291 |  |  | 0.03355698 | 0.06685291 | 0.06998773 | 0.06659769 | 0.1078662 | 0.06663287
[5 empty] | 0.03641584 | 0.06768857 |  |  | 0.03641584 | 0.06768857 | 0.07593627 | 0.06743016 | 0.1173488 | 0.06746578
[5 empty] | 0.03539239 | 0.06852423 |  |  | 0.03539239 | 0.06852423 | 0.07034881 | 0.06826264 | 0.1112851 | 0.06829869
[5 empty] | 0.03617522 | 0.06935989 |  |  | 0.03617522 | 0.06935989 | 0.07319814 | 0.06909511 | 0.1137882 | 0.0691316
[5 empty] | 0.03545803 | 0.07019555 |  |  | 0.03545803 | 0.07019555 | 0.07585788 | 0.06992758 | 0.1079556 | 0.06996451
[5 empty] | 0.03413594 | 0.07103121 |  |  | 0.03413594 | 0.07103121 | 0.07080542 | 0.07076005 | 0.1140374 | 0.07079742
[5 empty] | 0.03469677 | 0.07186687 |  |  | 0.03469677 | 0.07186687 | 0.07106902 | 0.07159252 | 0.1170305 | 0.07163033
[5 empty] | 0.03534026 | 0.07270253 |  |  | 0.03534026 | 0.07270253 | 0.07745106 | 0.07242499 | 0.1117615 | 0.07246324
[5 empty] | 0.03683361 | 0.0735382 |  |  | 0.03683361 | 0.0735382 | 0.07186004 | 0.07325746 | 0.1099635 | 0.07329615
[5 empty] | 0.03432433 | 0.07437386 |  |  | 0.03432433 | 0.07437386 | 0.07687797 | 0.07408993 | 0.1158615 | 0.07412906
[5 empty] | 0.03694784 | 0.07520952 |  |  | 0.03694784 | 0.07520952 | 0.07125091 | 0.0749224 | 0.1111883 | 0.07496197
[5 empty] | 0.03597928 | 0.07604518 |  |  | 0.03597928 | 0.07604518 | 0.07526774 | 0.07575488 | 0.1122077 | 0.07579488
[5 empty] | 0.03694334 | 0.07688084 |  |  | 0.03694334 | 0.07688084 | 0.07638025 | 0.07658735 | 0.1166897 | 0.07662779
[5 empty] | 0.0354452 | 0.0777165 |  |  | 0.0354452 | 0.0777165 | 0.07499523 | 0.07741982 | 0.1097235 | 0.07746071
[5 empty] | 0.03470181 | 0.07855216 |  |  | 0.03470181 | 0.07855216 | 0.07343086 | 0.07825229 | 0.106741 | 0.07829362
[5 empty] | 0.03674048 | 0.07938782 |  |  | 0.03674048 | 0.07938782 | 0.0748499 | 0.07908476 | 0.1168133 | 0.07912653
[5 empty] | 0.0368738 | 0.08022349 |  |  | 0.0368738 | 0.08022349 | 0.07716606 | 0.07991723 | 0.1091666 | 0.07995944
[5 empty] | 0.03696732 | 0.08105915 |  |  | 0.03696732 | 0.08105915 | 0.07833926 | 0.0807497 | 0.1157549 | 0.08079235
[5 empty] | 0.03495209 | 0.08189481 |  |  | 0.03495209 | 0.08189481 | 0.0698462 | 0.08158217 | 0.1187067 | 0.08162526
[5 empty] | 0.0366727 | 0.08273047 |  |  | 0.0366727 | 0.08273047 | 0.07515484 | 0.08241465 | 0.1146007 | 0.08245817
[5 empty] | 0.03513855 | 0.08356613 |  |  | 0.03513855 | 0.08356613 | 0.07631268 | 0.08324712 | 0.1109278 | 0.08329108
[5 empty] | 0.03643618 | 0.08440179 |  |  | 0.03643618 | 0.08440179 | 0.07035503 | 0.08407959 | 0.1095807 | 0.08412399
[5 empty] | 0.03659449 | 0.08523745 |  |  | 0.03659449 | 0.08523745 | 0.0756389 | 0.08491206 | 0.1046206 | 0.0849569
[5 empty] | 0.03483401 | 0.08607312 |  |  | 0.03483401 | 0.08607312 | 0.07779155 | 0.08574453 | 0.116097 | 0.08578981
[5 empty] | 0.03493732 | 0.08690878 |  |  | 0.03493732 | 0.08690878 | 0.07372739 | 0.086577 | 0.1103295 | 0.08662272
[5 empty] | 0.03526699 | 0.08774444 |  |  | 0.03526699 | 0.08774444 | 0.0743241 | 0.08740947 | 0.1055137 | 0.08745564
[5 empty] | 0.03442372 | 0.0885801 |  |  | 0.03442372 | 0.0885801 | 0.07316543 | 0.08824194 | 0.1089695 | 0.08828855
[5 empty] | 0.03492497 | 0.08941576 |  |  | 0.03492497 | 0.08941576 | 0.07011788 | 0.08907441 | 0.1110488 | 0.08912146
[5 empty] | 0.03715864 | 0.09025142 |  |  | 0.03715864 | 0.09025142 | 0.07325245 | 0.08990689 | 0.1098426 | 0.08995437
[5 empty] | 0.03522684 | 0.09108708 |  |  | 0.03522684 | 0.09108708 | 0.07759591 | 0.09073936 | 0.1067486 | 0.09078728
[5 empty] | 0.03553615 | 0.09192274 |  |  | 0.03553615 | 0.09192274 | 0.07699813 | 0.09157183 | 0.1166859 | 0.09162019
[5 empty] | 0.03674739 | 0.09275841 |  |  | 0.03674739 | 0.09275841 | 0.07115846 | 0.0924043 | 0.1191481 | 0.0924531
[5 empty] | 0.0359847 | 0.09359407 |  |  | 0.0359847 | 0.09359407 | 0.07602575 | 0.09323677 | 0.1145291 | 0.09328601
[5 empty] | 0.03511254 | 0.09442973 |  |  | 0.03511254 | 0.09442973 | 0.07403807 | 0.09406924 | 0.1130691 | 0.09411892
[5 empty] | 0.03592111 | 0.09526539 |  |  | 0.03592111 | 0.09526539 | 0.07410829 | 0.09490171 | 0.1165356 | 0.09495183
[5 empty] | 0.03473639 | 0.09610105 |  |  | 0.03473639 | 0.09610105 | 0.07641367 | 0.09573418 | 0.112464 | 0.09578474
[5 empty] | 0.0349173 | 0.09693671 |  |  | 0.0349173 | 0.09693671 | 0.06949155 | 0.09656666 | 0.1050987 | 0.09661765
[5 empty] | 0.03709112 | 0.09777237 |  |  | 0.03709112 | 0.09777237 | 0.07591266 | 0.09739913 | 0.113881 | 0.09745057
[5 empty] | 0.03632113 | 0.09860804 |  |  | 0.03632113 | 0.09860804 | 0.06931332 | 0.0982316 | 0.1185417 | 0.09828348
[5 empty] | 0.0341998 | 0.0994437 |  |  | 0.0341998 | 0.0994437 | 0.07704078 | 0.09906407 | 0.1165921 | 0.09911639
[5 empty] | 0.03655896 | 0.1002794 |  |  | 0.03655896 | 0.1002794 | 0.0748016 | 0.09989654 | 0.1143753 | 0.0999493
[5 empty] | 0.0343213 | 0.101115 |  |  | 0.0343213 | 0.101115 | 0.075607 | 0.100729 | 0.1078932 | 0.1007822
[5 empty] | 0.03464319 | 0.1019507 |  |  | 0.03464319 | 0.1019507 | 0.07195082 | 0.1015615 | 0.1166849 | 0.1016151
[5 empty] | 0.03383906 | 0.1027863 |  |  | 0.03383906 | 0.1027863 | 0.07129516 | 0.102394 | 0.1103524 | 0.102448
[5 empty] | 0.03500061 | 0.103622 |  |  | 0.03500061 | 0.103622 | 0.07609372 | 0.1032264 | 0.1053468 | 0.1032809
[5 empty] | 0.03430882 | 0.1044577 |  |  | 0.03430882 | 0.1044577 | 0.07100836 | 0.1040589 | 0.1163361 | 0.1041139
[5 empty] | 0.03411427 | 0.1052933 |  |  | 0.03411427 | 0.1052933 | 0.07295988 | 0.1048914 | 0.1174005 | 0.1049468
[5 empty] | 0.03447964 | 0.106129 |  |  | 0.03447964 | 0.106129 | 0.07405363 | 0.1057238 | 0.1068644 | 0.1057797
[5 empty] | 0.03559864 | 0.1069646 |  |  | 0.03559864 | 0.1069646 | 0.07586191 | 0.1065563 | 0.1058936 | 0.1066126
[5 empty] | 0.03629923 | 0.1078003 |  |  | 0.03629923 | 0.1078003 | 0.07522006 | 0.1073888 | 0.1156532 | 0.1074455
[5 empty] | 0.03339567 | 0.108636 |  |  | 0.03339567 | 0.108636 | 0.07134028 | 0.1082213 | 0.1152642 | 0.1082784
[5 empty] | 0.03397261 | 0.1094716 |  |  | 0.03397261 | 0.1094716 | 0.07197203 | 0.1090537 | 0.1093695 | 0.1091113
[5 empty] | 0.03540179 | 0.1103073 |  |  | 0.03540179 | 0.1103073 | 0.07637852 | 0.1098862 | 0.1096844 | 0.1099442
[5 empty] | 0.03509063 | 0.111143 |  |  | 0.03509063 | 0.111143 | 0.07624709 | 0.1107187 | 0.1128684 | 0.1107771
[5 empty] | 0.03586504 | 0.1119786 |  |  | 0.03586504 | 0.1119786 | 0.07066966 | 0.1115511 | 0.115443 | 0.11161
[5 empty] | 0.03481139 | 0.1128143 |  |  | 0.03481139 | 0.1128143 | 0.07323992 | 0.1123836 | 0.1085827 | 0.112443
[5 empty] | 0.03407236 | 0.1136499 |  |  | 0.03407236 | 0.1136499 | 0.07342178 | 0.1132161 | 0.1060609 | 0.1132759
[5 empty] | 0.03504346 | 0.1144856 |  |  | 0.03504346 | 0.1144856 | 0.07288347 | 0.1140485 | 0.1039689 | 0.1141088
[5 empty] | 0.03340132 | 0.1153213 |  |  | 0.03340132 | 0.1153213 | 0.06816437 | 0.114881 | 0.1148456 | 0.1149417
[5 empty] | 0.03318814 | 0.1161569 |  |  | 0.03318814 | 0.1161569 | 0.07525191 | 0.1157135 | 0.1156728 | 0.1157746
[5 empty] | 0.03427234 | 0.1169926 |  |  | 0.03427234 | 0.1169926 | 0.06895404 | 0.116546 | 0.1033697 | 0.1166075
[5 empty] | 0.0355802 | 0.1178282 |  |  | 0.0355802 | 0.1178282 | 0.06898408 | 0.1173784 | 0.1144745 | 0.1174404
[5 empty] | 0.03541287 | 0.1186639 |  |  | 0.03541287 | 0.1186639 | 0.0727929 | 0.1182109 | 0.1050564 | 0.1182733
[5 empty] | 0.03537173 | 0.1194996 |  |  | 0.03537173 | 0.1194996 | 0.06816349 | 0.1190434 | 0.1055099 | 0.1191062
[5 empty] | 0.0337258 | 0.1203352 |  |  | 0.0337258 | 0.1203352 | 0.06813986 | 0.1198758 | 0.1112015 | 0.1199392
[5 empty] | 0.03411868 | 0.1211709 |  |  | 0.03411868 | 0.1211709 | 0.0700791 | 0.1207083 | 0.1088867 | 0.1207721
[5 empty] | 0.03325991 | 0.1220066 |  |  | 0.03325991 | 0.1220066 | 0.07363539 | 0.1215408 | 0.1073861 | 0.121605
[5 empty] | 0.03328586 | 0.1228422 |  |  | 0.03328586 | 0.1228422 | 0.07219825 | 0.1223733 | 0.1067013 | 0.1224379
[5 empty] | 0.03493521 | 0.1236779 |  |  | 0.03493521 | 0.1236779 | 0.06603142 | 0.1232057 | 0.1130392 | 0.1232708
[5 empty] | 0.03243953 | 0.1245135 |  |  | 0.03243953 | 0.1245135 | 0.06758897 | 0.1240382 | 0.1109451 | 0.1241037
[5 empty] | 0.0320671 | 0.1253492 |  |  | 0.0320671 | 0.1253492 | 0.07011697 | 0.1248707 | 0.1103865 | 0.1249366
[5 empty] | 0.03483662 | 0.1261849 |  |  | 0.03483662 | 0.1261849 | 0.07012844 | 0.1257031 | 0.1098733 | 0.1257695
[5 empty] | 0.03492921 | 0.1270205 |  |  | 0.03492921 | 0.1270205 | 0.06983238 | 0.1265356 | 0.1068124 | 0.1266024
[5 empty] | 0.03332123 | 0.1278562 |  |  | 0.03332123 | 0.1278562 | 0.07197184 | 0.1273681 | 0.1047795 | 0.1274354
[5 empty] | 0.03338404 | 0.1286918 |  |  | 0.03338404 | 0.1286918 | 0.06875501 | 0.1282006 | 0.1050905 | 0.1282683
[5 empty] | 0.0324604 | 0.1295275 |  |  | 0.0324604 | 0.1295275 | 0.06964629 | 0.129033 | 0.111001 | 0.1291012
[5 empty] | 0.03309766 | 0.1303632 |  |  | 0.03309766 | 0.1303632 | 0.07256318 | 0.1298655 | 0.09896265 | 0.1299341
[5 empty] | 0.03329392 | 0.1311988 |  |  | 0.03329392 | 0.1311988 | 0.06947404 | 0.130698 | 0.1058132 | 0.130767
[5 empty] | 0.03308231 | 0.1320345 |  |  | 0.03308231 | 0.1320345 | 0.07268131 | 0.1315304 | 0.1055295 | 0.1315999
[5 empty] | 0.03216893 | 0.1328701 |  |  | 0.03216893 | 0.1328701 | 0.07122105 | 0.1323629 | 0.1050746 | 0.1324328
[5 empty] | 0.03362691 | 0.1337058 |  |  | 0.03362691 | 0.1337058 | 0.06976897 | 0.1331954 | 0.1069814 | 0.1332657
[5 empty] | 0.03372073 | 0.1345415 |  |  | 0.03372073 | 0.1345415 | 0.06691477 | 0.1340279 | 0.1070132 | 0.1340986
[5 empty] | 0.03309886 | 0.1353771 |  |  | 0.03309886 | 0.1353771 | 0.06933873 | 0.1348603 | 0.09669445 | 0.1349316
[5 empty] | 0.03341289 | 0.1362128 |  |  | 0.03341289 | 0.1362128 | 0.06623508 | 0.1356928 | 0.09664981 | 0.1357645
[5 empty] | 0.03436433 | 0.1370485 |  |  | 0.03436433 | 0.1370485 | 0.06298201 | 0.1365253 | 0.1055653 | 0.1365974
[5 empty] | 0.03360226 | 0.1378841 |  |  | 0.03360226 | 0.1378841 | 0.06777622 | 0.1373577 | 0.09689067 | 0.1374303
[5 empty] | 0.03368583 | 0.1387198 |  |  | 0.03368583 | 0.1387198 | 0.06761517 | 0.1381902 | 0.09304936 | 0.1382632
[5 empty] | 0.03311994 | 0.1395554 |  |  | 0.03311994 | 0.1395554 | 0.06880313 | 0.1390227 | 0.09338719 | 0.1390961
[5 empty] | 0.03163526 | 0.1403911 |  |  | 0.03163526 | 0.1403911 | 0.0619478 | 0.1398552 | 0.1002292 | 0.139929
[5 empty] | 0.03380634 | 0.1412268 |  |  | 0.03380634 | 0.1412268 | 0.06446341 | 0.1406876 | 0.09415824 | 0.1407619
[5 empty] | 0.03371238 | 0.1420624 |  |  | 0.03371238 | 0.1420624 | 0.06165891 | 0.1415201 | 0.09740885 | 0.1415948
[5 empty] | 0.03259634 | 0.1428981 |  |  | 0.03259634 | 0.1428981 | 0.06843092 | 0.1423526 | 0.1005701 | 0.1424277
[5 empty] | 0.03327863 | 0.1437337 |  |  | 0.03327863 | 0.1437337 | 0.06366449 | 0.143185 | 0.102705 | 0.1432607
[5 empty] | 0.03060167 | 0.1445694 |  |  | 0.03060167 | 0.1445694 | 0.06693708 | 0.1440175 | 0.1030519 | 0.1440936
[5 empty] | 0.03119984 | 0.1454051 |  |  | 0.03119984 | 0.1454051 | 0.06222379 | 0.14485 | 0.10408 | 0.1449265
[5 empty] | 0.03175534 | 0.1462407 |  |  | 0.03175534 | 0.1462407 | 0.06251256 | 0.1456825 | 0.1052241 | 0.1457594
[5 empty] | 0.03045837 | 0.1470764 |  |  | 0.03045837 | 0.1470764 | 0.06675521 | 0.1465149 | 0.09670979 | 0.1465923
[5 empty] | 0.03056359 | 0.1479121 |  |  | 0.03056359 | 0.1479121 | 0.06121542 | 0.1473474 | 0.09710726 | 0.1474252
[5 empty] | 0.03170153 | 0.1487477 |  |  | 0.03170153 | 0.1487477 | 0.06021988 | 0.1481799 | 0.09394755 | 0.1482581
[5 empty] | 0.03174507 | 0.1495834 |  |  | 0.03174507 | 0.1495834 | 0.06424379 | 0.1490123 | 0.1046843 | 0.149091
[5 empty] | 0.03135818 | 0.150419 |  |  | 0.03135818 | 0.150419 | 0.06535916 | 0.1498448 | 0.1057818 | 0.1499239
[5 empty] | 0.03118202 | 0.1512547 |  |  | 0.03118202 | 0.1512547 | 0.06701363 | 0.1506773 | 0.1041138 | 0.1507569
[5 empty] | 0.03179419 | 0.1520904 |  |  | 0.03179419 | 0.1520904 | 0.06535101 | 0.1515098 | 0.09280491 | 0.1515898
[5 empty] | 0.03188729 | 0.152926 |  |  | 0.03188729 | 0.152926 | 0.06812111 | 0.1523422 | 0.09576689 | 0.1524227
[5 empty] | 0.03218043 | 0.1537617 |  |  | 0.03218043 | 0.1537617 | 0.06593187 | 0.1531747 | 0.09725177 | 0.1532556
[5 empty] | 0.0310208 | 0.1545973 |  |  | 0.0310208 | 0.1545973 | 0.06151398 | 0.1540072 | 0.09789781 | 0.1540885
[5 empty] | 0.03091035 | 0.155433 |  |  | 0.03091035 | 0.155433 | 0.06284592 | 0.1548396 | 0.09721231 | 0.1549214
[5 empty] | 0.03063172 | 0.1562687 |  |  | 0.03063172 | 0.1562687 | 0.0627304 | 0.1556721 | 0.09356675 | 0.1557543
[5 empty] | 0.03209877 | 0.1571043 |  |  | 0.03209877 | 0.1571043 | 0.05973477 | 0.1565046 | 0.09705962 | 0.1565872
[5 empty] | 0.03005744 | 0.15794 |  |  | 0.03005744 | 0.15794 | 0.06013824 | 0.1573371 | 0.100976 | 0.1574201
[5 empty] | 0.03191237 | 0.1587756 |  |  | 0.03191237 | 0.1587756 | 0.06488544 | 0.1581695 | 0.1033509 | 0.1582531
[5 empty] | 0.03018193 | 0.1596113 |  |  | 0.03018193 | 0.1596113 | 0.06541617 | 0.159002 | 0.09366899 | 0.159086
[5 empty] | 0.03046413 | 0.160447 |  |  | 0.03046413 | 0.160447 | 0.06477008 | 0.1598345 | 0.1056586 | 0.1599189
[5 empty] | 0.03068826 | 0.1612826 |  |  | 0.03068826 | 0.1612826 | 0.06384686 | 0.1606669 | 0.09411799 | 0.1607518
[5 empty] | 0.03015145 | 0.1621183 |  |  | 0.03015145 | 0.1621183 | 0.06234412 | 0.1614994 | 0.09464689 | 0.1615847
[5 empty] | 0.02953347 | 0.162954 |  |  | 0.02953347 | 0.162954 | 0.06463867 | 0.1623319 | 0.1027381 | 0.1624176
[5 empty] | 0.02911662 | 0.1637896 |  |  | 0.02911662 | 0.1637896 | 0.06125806 | 0.1631643 | 0.1013662 | 0.1632505
[5 empty] | 0.03109549 | 0.1646253 |  |  | 0.03109549 | 0.1646253 | 0.061157 | 0.1639968 | 0.1041426 | 0.1640834
[5 empty] | 0.02840362 | 0.1654609 |  |  | 0.02840362 | 0.1654609 | 0.06684908 | 0.1648293 | 0.0980859 | 0.1649163
[5 empty] | 0.02802627 | 0.1662966 |  |  | 0.02802627 | 0.1662966 | 0.06417056 | 0.1656618 | 0.1017524 | 0.1657493