## 1
Общество с ограниченной ответственностью "Инженерная геология" (ООО "ИнжГео") | [11 empty] | Общество с ограниченной ответственностью "Инженерная геология" (ООО "ИнжГео")
Юр. адрес: 117279, г. Москва, ул. Миклухо-Маклая, 36 а, этаж 5, пом. XXIII к. 76-84 | [11 empty] | Юр. адрес: 117279, г. Москва, ул. Миклухо-Маклая, 36 а, этаж 5, пом. XXIII к. 76-84 | [8 empty] | нагр |  |  | X0 | Y0 | R |  | нагр |  |  |  | X0 | Y0 | R | нагр |  |  |  | X0 | Y0 | R |  | нагр |  |  |  | X0 | Y0 | R
Телефон/факс +7 (495) 132-30-00, Адрес электронной почты inbox@inj-geo.ru | [11 empty] | Телефон/факс +7 (495) 132-30-00, Адрес электронной почты inbox@inj-geo.ru | [12 empty] | 0 | [7 empty] | 0 | [6 empty] | 0 | [7 empty] | 0
[21 empty] | девиатор | [6 empty] | девиатор | [6 empty] | девиатор | [7 empty] | девиатор
Испытательная лаборатория ООО «ИнжГео» | [11 empty] | Испытательная лаборатория ООО «ИнжГео» | [8 empty] | x0 | Угол | X | Y |  |  |  | x0 |  | Угол | X | Y |  |  | x0 |  | Угол | X | Y |  |  |  | x0 |  | Угол | X | Y
Адрес места осуществления деятельности лаборатории: г. Москва, просп. Вернадского, д. 51, стр. 1 | [11 empty] | Адрес места осуществления деятельности лаборатории: г. Москва, просп. Вернадского, д. 51, стр. 1 | [9 empty] | 0 | [7 empty] | 0 | [6 empty] | 0 | [7 empty] | 0
Телефон +7(910)4557682, E-mail: slg85@mail.ru | [11 empty] | Телефон +7(910)4557682, E-mail: slg85@mail.ru | [9 empty] | 5 | [7 empty] | 5 | [6 empty] | 5 | [7 empty] | 5
[22 empty] | 10 | [7 empty] | 10 | [6 empty] | 10 | [7 empty] | 10
[12 empty] | Протокол испытаний № 13-63/24 от 22-11-2022 | [9 empty] | 15 | [7 empty] | 15 | [6 empty] | 15 | [7 empty] | 15
[22 empty] | 20 | [7 empty] | 20 | [6 empty] | 20 | [7 empty] | 20
[12 empty] | Наименование и адрес заказчика: Переход трубопровода через р. Енисей | [9 empty] | 25 | [7 empty] | 25 | [6 empty] | 25 | [7 empty] | 25
[12 empty] | Наименование объекта: ООО Регионстрой | [9 empty] | 30 | [7 empty] | 30 | [6 empty] | 30 | [7 empty] | 30
Наименование используемого метода/методики: ГОСТ 12248.4-2020 | [11 empty] | Наименование используемого метода/методики: ГОСТ 12248.3-2020 | [9 empty] | 35 | [7 empty] | 35 | [6 empty] | 35 | [7 empty] | 35
Условия проведения испытания: температура окружающей среды (18 - 25)0С, влажность воздуха (40 - 75)% | [11 empty] | Условия проведения испытания: температура окружающей среды (18 - 25)0С, влажность воздуха (40 - 75)% | [9 empty] | 40 | [7 empty] | 40 | [6 empty] | 40 | [7 empty] | 40
[12 empty] | Дата получение объекта подлежащего испытаниям: 26.10.2022 | [9 empty] | 45 | [7 empty] | 45 | [6 empty] | 45 | [7 empty] | 45
[12 empty] | Дата испытания: 25.10.2022-19.11.2024 | [9 empty] | 50 | [7 empty] | 50 | [6 empty] | 50 | [7 empty] | 50
[22 empty] | 55 | [7 empty] | 55 | [6 empty] | 55 | [7 empty] | 55
Испытание грунтов методом трехосного сжатия | [11 empty] | Испытание грунтов методом трехосного сжатия | [9 empty] | 60 | [7 empty] | 60 | [6 empty] | 60 | [7 empty] | 60
[22 empty] | 65 | [7 empty] | 65 | [6 empty] | 65 | [7 empty] | 65
Лабораторный номер: | [6 empty] | We, д.е. = |  |  |  |  | Лабораторный номер: |  | 1059 |  |  |  | We, д.е. = | 0.322852279 |  |  | 70 | [7 empty] | 70 | [6 empty] | 70 | [7 empty] | 70
Номер скважины: | [6 empty] | ρ, г/см3 = |  |  |  |  | Номер скважины: |  | BH-050 |  |  |  | ρ, г/см3 = |  |  |  | 75 | [7 empty] | 75 | [6 empty] | 75 | [7 empty] | 75
Глубина отбора, м: | [6 empty] | ρs, г/см3 = |  |  |  |  | Глубина отбора, м: |  | 3 |  |  |  | ρs, г/см3 = | 2.74 |  |  | 80 | [7 empty] | 80 | [6 empty] | 80 | [7 empty] | 80
Наименование грунта: | [6 empty] | e, д.е. = |  |  |  |  | Наименование грунта: |  | Суглинок, после оттаивания текучий, легкий песчанистый |  |  |  | e, д.е. = |  |  |  | 85 | [7 empty] | 85 | [6 empty] | 85 | [7 empty] | 85
Схема проведения опыта: | [6 empty] | IL, д.е. = |  |  |  |  | Схема проведения опыта: |  | КД |  |  |  | IL, д.е. = | 1.061 |  |  | 90 | [7 empty] | 90 | [6 empty] | 90 | [7 empty] | 90
[22 empty] | 95 | [7 empty] | 95 | [6 empty] | 95 | [7 empty] | 95
[22 empty] | 100 | [7 empty] | 100 | [6 empty] | 100 | [7 empty] | 100
Результаты испытаний | [11 empty] | Результаты испытаний | [9 empty] | 105 | [7 empty] | 105 | [6 empty] | 105 | [7 empty] | 105
[22 empty] | 110 | [7 empty] | 110 | [6 empty] | 110 | [7 empty] | 110
[22 empty] | 115 | [7 empty] | 115 | [6 empty] | 115 | [7 empty] | 115
[22 empty] | 120 | [7 empty] | 120 | [6 empty] | 120 | [7 empty] | 120
[22 empty] | 125 | [7 empty] | 125 | [6 empty] | 125 | [7 empty] | 125
[22 empty] | 130 | [7 empty] | 130 | [6 empty] | 130 | [7 empty] | 130
[22 empty] | 135 | [7 empty] | 135 | [6 empty] | 135 | [7 empty] | 135
[22 empty] | 140 | [7 empty] | 140 | [6 empty] | 140 | [7 empty] | 140
[22 empty] | 145 | [7 empty] | 145 | [6 empty] | 145 | [7 empty] | 145
[22 empty] | 150 | [7 empty] | 150 | [6 empty] | 150 | [7 empty] | 150
[22 empty] | 155 | [7 empty] | 155 | [6 empty] | 155 | [7 empty] | 155
[22 empty] | 160 | [7 empty] | 160 | [6 empty] | 160 | [7 empty] | 160
[22 empty] | 165 | [7 empty] | 165 | [6 empty] | 165 | [7 empty] | 165
[22 empty] | 170 | [7 empty] | 170 | [6 empty] | 170 | [7 empty] | 170
[22 empty] | 175 | [7 empty] | 175 | [6 empty] | 175 | [7 empty] | 175
[22 empty] | 180 | [7 empty] | 180 | [6 empty] | 180 | [7 empty] | 180
[13 empty] | Давление в камере, Мпа σ3 | Вертикальная нагрузка, Мпа σ1 | Поровое давление, Мпа u
| K0, д.е. | 0.8435655 |  |  |  |  | Коэфф. Точки | [5 empty] | 0.05 | 0.08493633 | [5 empty] | 1 | [6 empty] | σ3,кПа | σ1,кПа | u, кПа |  |  |  | 4
| q_zg, МПа | 0.04217828 | [10 empty] | 0.15 | 0.2220252 | [27 empty] | δ3, Мпа | δ1-δ3, МПа | δ1, МПа | δ1, КПа
|  |  | Модуль деформации, МПа: | [9 empty] | 0.25 | 0.3591141 | [21 empty] | С, МПа:
|  |  | Е0= |  | Точки модуля (полное напр.), МПа |  |  |  | 0.04217828 | 0.06748524 | [25 empty] | φ, град:
|  |  | E50 = |  | qf (полное напр.), МПа |  |  |  | 0.06746816 | [26 empty] | E, Мпа
|  |  | Коэф. Поперечной деформации, ϑ = | [9 empty] | Эффективные значения угла внутреннего трения и удельного сцепления ϕ', С' | [13 empty] | x | 0
[13 empty] | ϕ', град. = | 9 | [12 empty] | y |  |  |  | С, кПа | φ,°
[13 empty] | С', МПа = | 0.007
| Исполнитель: | [6 empty] | Морозов Д.С. |  |  |  |  | Исполнитель: |  |  |  |  | Морозов Д.С.
| Начальник исп. лаборатории: | [6 empty] | Семиколенова Л.Г. |  |  |  |  | Начальник исп. лаборатории: |  |  |  |  | Семиколенова Л.Г.
Лист 1 , всего листов 2 | [11 empty] | Лист 2 , всего листов 2
Частичное воспроизведение протокола испытаний без письменного разрешения ООО «ИнжГео» ЗАПРЕЩАЕТСЯ | [11 empty] | Частичное воспроизведение протокола испытаний без письменного разрешения ООО «ИнжГео» ЗАПРЕЩАЕТСЯ
[5 empty] | второй график |  | первый график | [9 empty] | К Пуассона
dev50 | epsE50 | ind | devE0 | epsE0 | dev | eps | sigma |  | dev1 | eps1 | dev2 | eps2 | dev3 | eps3 |  | Глины
0.01746816 | 0.001745506 |  |  |  | 0.00016 | 0 |  |  | 0.00016 | 0 | 0.01440504 | 0.0003263999 | -0.0001 | 0 |  | < 0 | 0,20-0,30
ind |  |  |  |  | 0.01013154 | 0.0006749291 |  |  | 0.01013154 | 0.0006749291 | 0.0360126 | 0.001224 | 0.05455704 | 0.001198156 |  | 0-0,25 | 0,30-0,38
2 |  |  |  |  | 0.01746816 | 0.001745506 |  |  | 0.01746816 | 0.001745506 | 0.04074566 | 0.001666081 | 0.06171784 | 0.001665822 |  | 0,25< | 0,38-0,45
E0 |  |  |  |  | 0.0180357 | 0.002506984 |  |  | 0.0180357 | 0.002506984 | 0.03850298 | 0.002499122 | 0.0665437 | 0.002498732 |  | Суглинки | 0,35-0,37
epsE0 | devE0 |  |  |  | 0.0193717 | 0.003342645 |  |  | 0.0193717 | 0.003342645 | 0.04146674 | 0.003332163 | 0.06698959 | 0.003331643 |  | Пески и супеси | 0,30-0,35
0.0006749291 | 0.01013154 |  |  |  | 0.0223102 | 0.004178307 |  |  | 0.0223102 | 0.004178307 | 0.04468263 | 0.004165203 | 0.07279371 | 0.004164554
[5 empty] | 0.02253945 | 0.005013968 |  |  | 0.02253945 | 0.005013968 | 0.04542395 | 0.004998244 | 0.07294228 | 0.004997465
График E50 |  | График E |  |  | 0.02217336 | 0.005849629 |  |  | 0.02217336 | 0.005849629 | 0.04789027 | 0.005831285 | 0.07508797 | 0.005830376
eps | q | sigma |  |  | 0.0229857 | 0.006685291 |  |  | 0.0229857 | 0.006685291 | 0.05402571 | 0.006664325 | 0.07455703 | 0.006663287
Горизонтальная линия E50 |  | Касательная |  |  | 0.02364406 | 0.007520952 |  |  | 0.02364406 | 0.007520952 | 0.05046865 | 0.007497366 | 0.08099113 | 0.007496197
0 |  | a | b |  | 0.02368987 | 0.008356613 |  |  | 0.02368987 | 0.008356613 | 0.05182785 | 0.008330407 | 0.08445482 | 0.008329108
|  |  | 0 |  | 0.02647115 | 0.009192274 |  |  | 0.02647115 | 0.009192274 | 0.05663167 | 0.009163447 | 0.07895343 | 0.009162019
Вертикальная линия E50 |  | p1 и p2 |  |  | 0.02482352 | 0.01002794 |  |  | 0.02482352 | 0.01002794 | 0.0557136 | 0.009996488 | 0.08695972 | 0.00999493
| 0 | 0 |  |  | 0.02657807 | 0.0108636 |  |  | 0.02657807 | 0.0108636 | 0.05425295 | 0.01082953 | 0.08677304 | 0.01082784
[5 empty] | 0.02736622 | 0.01169926 |  |  | 0.02736622 | 0.01169926 | 0.05652147 | 0.01166257 | 0.0808083 | 0.01166075
Касательная линия E50 |  |  |  |  | 0.02621839 | 0.01253492 |  |  | 0.02621839 | 0.01253492 | 0.05666493 | 0.01249561 | 0.09266835 | 0.01249366
0 | 0 | Горизонтальная 1 |  |  | 0.02622905 | 0.01337058 |  |  | 0.02622905 | 0.01337058 | 0.06286658 | 0.01332865 | 0.08692033 | 0.01332657
[5 empty] | 0.02769808 | 0.01420624 |  |  | 0.02769808 | 0.01420624 | 0.06000832 | 0.01416169 | 0.08685831 | 0.01415948
Горизонтальная линия qкр |  |  |  |  | 0.02904975 | 0.0150419 |  |  | 0.02904975 | 0.0150419 | 0.06062009 | 0.01499473 | 0.09106815 | 0.01499239
Горизонтальная линия q |  | Горизонтальная 2 |  |  | 0.02865286 | 0.01587756 |  |  | 0.02865286 | 0.01587756 | 0.05717621 | 0.01582777 | 0.09116314 | 0.01582531
0 |  | 0 |  |  | 0.0281032 | 0.01671323 |  |  | 0.0281032 | 0.01671323 | 0.05680197 | 0.01666081 | 0.09403687 | 0.01665822
[5 empty] | 0.02988193 | 0.01754889 |  |  | 0.02988193 | 0.01754889 | 0.06472834 | 0.01749385 | 0.09217589 | 0.01749113
Вертикальная линия q |  |  |  |  | 0.02844084 | 0.01838455 |  |  | 0.02844084 | 0.01838455 | 0.06173749 | 0.01832689 | 0.08758646 | 0.01832404
| 0 |  |  |  | 0.03032264 | 0.01922021 |  |  | 0.03032264 | 0.01922021 | 0.05932368 | 0.01915994 | 0.09688698 | 0.01915695
[5 empty] | 0.03059061 | 0.02005587 |  |  | 0.03059061 | 0.02005587 | 0.06587849 | 0.01999298 | 0.09373655 | 0.01998986
[5 empty] | 0.02992159 | 0.02089153 |  |  | 0.02992159 | 0.02089153 | 0.06331191 | 0.02082602 | 0.08997868 | 0.02082277
[5 empty] | 0.03072745 | 0.02172719 |  |  | 0.03072745 | 0.02172719 | 0.06513375 | 0.02165906 | 0.09229194 | 0.02165568
[5 empty] | 0.03052655 | 0.02256286 |  |  | 0.03052655 | 0.02256286 | 0.06204384 | 0.0224921 | 0.09111683 | 0.02248859
[5 empty] | 0.03136397 | 0.02339852 |  |  | 0.03136397 | 0.02339852 | 0.06280763 | 0.02332514 | 0.09680795 | 0.0233215
[5 empty] | 0.03178076 | 0.02423418 |  |  | 0.03178076 | 0.02423418 | 0.06628029 | 0.02415818 | 0.1007682 | 0.02415441
[5 empty] | 0.03101796 | 0.02506984 |  |  | 0.03101796 | 0.02506984 | 0.06264625 | 0.02499122 | 0.09175557 | 0.02498732
[5 empty] | 0.03060915 | 0.0259055 |  |  | 0.03060915 | 0.0259055 | 0.06046985 | 0.02582426 | 0.09741366 | 0.02582024
[5 empty] | 0.0324678 | 0.02674116 |  |  | 0.0324678 | 0.02674116 | 0.06527121 | 0.0266573 | 0.1039732 | 0.02665315
[5 empty] | 0.03134258 | 0.02757682 |  |  | 0.03134258 | 0.02757682 | 0.06389999 | 0.02749034 | 0.09711483 | 0.02748606
[5 empty] | 0.0316546 | 0.02841248 |  |  | 0.0316546 | 0.02841248 | 0.06793652 | 0.02832338 | 0.1019421 | 0.02831897
[5 empty] | 0.0325463 | 0.02924815 |  |  | 0.0325463 | 0.02924815 | 0.07034511 | 0.02915642 | 0.1014044 | 0.02915188
[5 empty] | 0.03288894 | 0.03008381 |  |  | 0.03288894 | 0.03008381 | 0.06538853 | 0.02998946 | 0.1072102 | 0.02998479
[5 empty] | 0.03293045 | 0.03091947 |  |  | 0.03293045 | 0.03091947 | 0.06487406 | 0.03082251 | 0.1051404 | 0.0308177
[5 empty] | 0.03182866 | 0.03175513 |  |  | 0.03182866 | 0.03175513 | 0.06772771 | 0.03165555 | 0.09829794 | 0.03165061
[5 empty] | 0.03277079 | 0.03259079 |  |  | 0.03277079 | 0.03259079 | 0.06718618 | 0.03248859 | 0.1003759 | 0.03248352
[5 empty] | 0.03364965 | 0.03342645 |  |  | 0.03364965 | 0.03342645 | 0.067946 | 0.03332163 | 0.1016177 | 0.03331643
[5 empty] | 0.03229103 | 0.03426211 |  |  | 0.03229103 | 0.03426211 | 0.06567033 | 0.03415467 | 0.1098171 | 0.03414934
[5 empty] | 0.03218523 | 0.03509778 |  |  | 0.03218523 | 0.03509778 | 0.06682003 | 0.03498771 | 0.1025373 | 0.03498225
[5 empty] | 0.03265879 | 0.03593344 |  |  | 0.03265879 | 0.03593344 | 0.06564609 | 0.03582075 | 0.1108344 | 0.03581516
[5 empty] | 0.03203328 | 0.0367691 |  |  | 0.03203328 | 0.0367691 | 0.06762215 | 0.03665379 | 0.1030361 | 0.03664808
[5 empty] | 0.03472723 | 0.03760476 |  |  | 0.03472723 | 0.03760476 | 0.06663597 | 0.03748683 | 0.1111888 | 0.03748099
[5 empty] | 0.0336813 | 0.03844042 |  |  | 0.0336813 | 0.03844042 | 0.07258057 | 0.03831987 | 0.1119485 | 0.0383139
[5 empty] | 0.03455614 | 0.03927608 |  |  | 0.03455614 | 0.03927608 | 0.06891394 | 0.03915291 | 0.1116187 | 0.03914681
[5 empty] | 0.0353342 | 0.04011174 |  |  | 0.0353342 | 0.04011174 | 0.07294928 | 0.03998595 | 0.1081915 | 0.03997972
[5 empty] | 0.03279096 | 0.0409474 |  |  | 0.03279096 | 0.0409474 | 0.07349351 | 0.04081899 | 0.1107151 | 0.04081263
[5 empty] | 0.03554361 | 0.04178307 |  |  | 0.03554361 | 0.04178307 | 0.06909421 | 0.04165203 | 0.1023622 | 0.04164554
[5 empty] | 0.03403261 | 0.04261873 |  |  | 0.03403261 | 0.04261873 | 0.07102999 | 0.04248507 | 0.1037064 | 0.04247845
[5 empty] | 0.03479008 | 0.04345439 |  |  | 0.03479008 | 0.04345439 | 0.06887221 | 0.04331812 | 0.1112796 | 0.04331136
[5 empty] | 0.03493633 | 0.04429005 |  |  | 0.03493633 | 0.04429005 | 0.07021282 | 0.04415116 | 0.1115033 | 0.04414427
[5 empty] | 0.03489159 | 0.04512571 |  |  | 0.03489159 | 0.04512571 | 0.07194459 | 0.0449842 | 0.109025 | 0.04497718
[5 empty] | 0.03528167 | 0.04596137 |  |  | 0.03528167 | 0.04596137 | 0.07053369 | 0.04581724 | 0.1064315 | 0.04581009
[5 empty] | 0.03534204 | 0.04679703 |  |  | 0.03534204 | 0.04679703 | 0.07216432 | 0.04665028 | 0.1011566 | 0.04664301
[5 empty] | 0.03474916 | 0.04763269 |  |  | 0.03474916 | 0.04763269 | 0.07410182 | 0.04748332 | 0.1032731 | 0.04747592
[5 empty] | 0.03363781 | 0.04846836 |  |  | 0.03363781 | 0.04846836 | 0.07457949 | 0.04831636 | 0.1059223 | 0.04830883
[5 empty] | 0.03598033 | 0.04930402 |  |  | 0.03598033 | 0.04930402 | 0.06954053 | 0.0491494 | 0.1116275 | 0.04914174
[5 empty] | 0.03349343 | 0.05013968 |  |  | 0.03349343 | 0.05013968 | 0.07076374 | 0.04998244 | 0.1024584 | 0.04997465
[5 empty] | 0.03404211 | 0.05097534 |  |  | 0.03404211 | 0.05097534 | 0.0720252 | 0.05081548 | 0.1134099 | 0.05080756
[5 empty] | 0.03479502 | 0.051811 |  |  | 0.03479502 | 0.051811 | 0.07199311 | 0.05164852 | 0.1047047 | 0.05164047
[5 empty] | 0.03575023 | 0.05264666 |  |  | 0.03575023 | 0.05264666 | 0.0676009 | 0.05248156 | 0.1084053 | 0.05247338
[5 empty] | 0.03370886 | 0.05348232 |  |  | 0.03370886 | 0.05348232 | 0.07224329 | 0.0533146 | 0.1059119 | 0.05330629
[5 empty] | 0.03650312 | 0.05431799 |  |  | 0.03650312 | 0.05431799 | 0.0689347 | 0.05414764 | 0.1061852 | 0.0541392
[5 empty] | 0.03451736 | 0.05515365 |  |  | 0.03451736 | 0.05515365 | 0.07072928 | 0.05498068 | 0.1097065 | 0.05497211
[5 empty] | 0.03402132 | 0.05598931 |  |  | 0.03402132 | 0.05598931 | 0.07260491 | 0.05581373 | 0.1103854 | 0.05580502
[5 empty] | 0.03509794 | 0.05682497 |  |  | 0.03509794 | 0.05682497 | 0.07286109 | 0.05664677 | 0.1093422 | 0.05663794
[5 empty] | 0.03556342 | 0.05766063 |  |  | 0.03556342 | 0.05766063 | 0.06944366 | 0.05747981 | 0.1059998 | 0.05747085
[5 empty] | 0.03388916 | 0.05849629 |  |  | 0.03388916 | 0.05849629 | 0.07416661 | 0.05831285 | 0.1076771 | 0.05830376
[5 empty] | 0.03388623 | 0.05933195 |  |  | 0.03388623 | 0.05933195 | 0.07256605 | 0.05914589 | 0.1162482 | 0.05913667
[5 empty] | 0.03564893 | 0.06016761 |  |  | 0.03564893 | 0.06016761 | 0.07333514 | 0.05997893 | 0.1071797 | 0.05996958
[5 empty] | 0.03614122 | 0.06100328 |  |  | 0.03614122 | 0.06100328 | 0.07705604 | 0.06081197 | 0.1050458 | 0.06080249
[5 empty] | 0.03548763 | 0.06183894 |  |  | 0.03548763 | 0.06183894 | 0.06953417 | 0.06164501 | 0.1160533 | 0.0616354
[5 empty] | 0.03482625 | 0.0626746 |  |  | 0.03482625 | 0.0626746 | 0.07417264 | 0.06247805 | 0.1115725 | 0.06246831
[5 empty] | 0.03513386 | 0.06351026 |  |  | 0.03513386 | 0.06351026 | 0.06968434 | 0.06331109 | 0.1132052 | 0.06330122
[5 empty] | 0.03603178 | 0.06434592 |  |  | 0.03603178 | 0.06434592 | 0.07122578 | 0.06414413 | 0.1136642 | 0.06413413
[5 empty] | 0.03412683 | 0.06518158 |  |  | 0.03412683 | 0.06518158 | 0.06966677 | 0.06497717 | 0.1111394 | 0.06496704
[5 empty] | 0.03669437 | 0.06601724 |  |  | 0.03669437 | 0.06601724 | 0.07572849 | 0.06581021 | 0.113917 | 0.06579995
[5 empty] | 0.03642629 | 0.06685291 |  |  | 0.03642629 | 0.06685291 | 0.07127953 | 0.06664325 | 0.1103554 | 0.06663287
[5 empty] | 0.03457086 | 0.06768857 |  |  | 0.03457086 | 0.06768857 | 0.07104349 | 0.0674763 | 0.1099828 | 0.06746578
[5 empty] | 0.03391157 | 0.06852423 |  |  | 0.03391157 | 0.06852423 | 0.07774891 | 0.06830934 | 0.1139795 | 0.06829869
[5 empty] | 0.03634352 | 0.06935989 |  |  | 0.03634352 | 0.06935989 | 0.07355819 | 0.06914238 | 0.1119921 | 0.0691316
[5 empty] | 0.03402609 | 0.07019555 |  |  | 0.03402609 | 0.07019555 | 0.07031604 | 0.06997542 | 0.1177109 | 0.06996451
[5 empty] | 0.03447319 | 0.07103121 |  |  | 0.03447319 | 0.07103121 | 0.07781974 | 0.07080846 | 0.1169558 | 0.07079742
[5 empty] | 0.03517416 | 0.07186687 |  |  | 0.03517416 | 0.07186687 | 0.0707093 | 0.0716415 | 0.1165143 | 0.07163033
[5 empty] | 0.03406747 | 0.07270253 |  |  | 0.03406747 | 0.07270253 | 0.06996531 | 0.07247454 | 0.1060383 | 0.07246324
[5 empty] | 0.03602229 | 0.0735382 |  |  | 0.03602229 | 0.0735382 | 0.07245926 | 0.07330758 | 0.1136207 | 0.07329615
[5 empty] | 0.03415456 | 0.07437386 |  |  | 0.03415456 | 0.07437386 | 0.07315433 | 0.07414062 | 0.1055498 | 0.07412906
[5 empty] | 0.03564597 | 0.07520952 |  |  | 0.03564597 | 0.07520952 | 0.07249631 | 0.07497366 | 0.105039 | 0.07496197
[5 empty] | 0.03703195 | 0.07604518 |  |  | 0.03703195 | 0.07604518 | 0.07697183 | 0.0758067 | 0.1091141 | 0.07579488
[5 empty] | 0.03465116 | 0.07688084 |  |  | 0.03465116 | 0.07688084 | 0.06908071 | 0.07663974 | 0.1050098 | 0.07662779
[5 empty] | 0.03666892 | 0.0777165 |  |  | 0.03666892 | 0.0777165 | 0.06981578 | 0.07747278 | 0.1122618 | 0.07746071
[5 empty] | 0.03636039 | 0.07855216 |  |  | 0.03636039 | 0.07855216 | 0.06982892 | 0.07830582 | 0.105572 | 0.07829362
[5 empty] | 0.03612878 | 0.07938782 |  |  | 0.03612878 | 0.07938782 | 0.0712943 | 0.07913886 | 0.1158384 | 0.07912653
[5 empty] | 0.03673193 | 0.08022349 |  |  | 0.03673193 | 0.08022349 | 0.07407788 | 0.07997191 | 0.112584 | 0.07995944
[5 empty] | 0.03564737 | 0.08105915 |  |  | 0.03564737 | 0.08105915 | 0.0713027 | 0.08080495 | 0.1090007 | 0.08079235
[5 empty] | 0.03464321 | 0.08189481 |  |  | 0.03464321 | 0.08189481 | 0.07791155 | 0.08163799 | 0.1048571 | 0.08162526
[5 empty] | 0.03562196 | 0.08273047 |  |  | 0.03562196 | 0.08273047 | 0.07608716 | 0.08247103 | 0.1171451 | 0.08245817
[5 empty] | 0.03655883 | 0.08356613 |  |  | 0.03655883 | 0.08356613 | 0.07779051 | 0.08330407 | 0.1174261 | 0.08329108
[5 empty] | 0.03624237 | 0.08440179 |  |  | 0.03624237 | 0.08440179 | 0.07343271 | 0.08413711 | 0.1186144 | 0.08412399
[5 empty] | 0.03628003 | 0.08523745 |  |  | 0.03628003 | 0.08523745 | 0.07443435 | 0.08497015 | 0.109107 | 0.0849569
[5 empty] | 0.03467539 | 0.08607312 |  |  | 0.03467539 | 0.08607312 | 0.07244864 | 0.08580319 | 0.1164922 | 0.08578981
[5 empty] | 0.03697731 | 0.08690878 |  |  | 0.03697731 | 0.08690878 | 0.07001648 | 0.08663623 | 0.1187743 | 0.08662272
[5 empty] | 0.03594698 | 0.08774444 |  |  | 0.03594698 | 0.08774444 | 0.0744098 | 0.08746927 | 0.1112591 | 0.08745564
[5 empty] | 0.03410067 | 0.0885801 |  |  | 0.03410067 | 0.0885801 | 0.07498363 | 0.08830231 | 0.1187366 | 0.08828855
[5 empty] | 0.03710984 | 0.08941576 |  |  | 0.03710984 | 0.08941576 | 0.07257039 | 0.08913535 | 0.1157901 | 0.08912146
[5 empty] | 0.03682122 | 0.09025142 |  |  | 0.03682122 | 0.09025142 | 0.07568276 | 0.08996839 | 0.108426 | 0.08995437
[5 empty] | 0.03529194 | 0.09108708 |  |  | 0.03529194 | 0.09108708 | 0.07795117 | 0.09080143 | 0.1109953 | 0.09078728
[5 empty] | 0.03530129 | 0.09192274 |  |  | 0.03530129 | 0.09192274 | 0.07236838 | 0.09163447 | 0.1136332 | 0.09162019
[5 empty] | 0.03588954 | 0.09275841 |  |  | 0.03588954 | 0.09275841 | 0.07552112 | 0.09246752 | 0.1054204 | 0.0924531
[5 empty] | 0.03698406 | 0.09359407 |  |  | 0.03698406 | 0.09359407 | 0.07377338 | 0.09330056 | 0.1088943 | 0.09328601
[5 empty] | 0.03587204 | 0.09442973 |  |  | 0.03587204 | 0.09442973 | 0.07492628 | 0.0941336 | 0.1074879 | 0.09411892
[5 empty] | 0.03539122 | 0.09526539 |  |  | 0.03539122 | 0.09526539 | 0.07814949 | 0.09496664 | 0.1100268 | 0.09495183
[5 empty] | 0.03575197 | 0.09610105 |  |  | 0.03575197 | 0.09610105 | 0.07442863 | 0.09579968 | 0.1180799 | 0.09578474
[5 empty] | 0.03560228 | 0.09693671 |  |  | 0.03560228 | 0.09693671 | 0.0777269 | 0.09663272 | 0.1056232 | 0.09661765
[5 empty] | 0.03710717 | 0.09777237 |  |  | 0.03710717 | 0.09777237 | 0.07710146 | 0.09746576 | 0.1062245 | 0.09745057
[5 empty] | 0.03438801 | 0.09860804 |  |  | 0.03438801 | 0.09860804 | 0.0772918 | 0.0982988 | 0.109975 | 0.09828348
[5 empty] | 0.03658014 | 0.0994437 |  |  | 0.03658014 | 0.0994437 | 0.07339362 | 0.09913184 | 0.116738 | 0.09911639
[5 empty] | 0.03604393 | 0.1002794 |  |  | 0.03604393 | 0.1002794 | 0.07602357 | 0.09996488 | 0.1115612 | 0.0999493
[5 empty] | 0.0368672 | 0.101115 |  |  | 0.0368672 | 0.101115 | 0.07383454 | 0.1007979 | 0.1116819 | 0.1007822
[5 empty] | 0.03431254 | 0.1019507 |  |  | 0.03431254 | 0.1019507 | 0.07260766 | 0.101631 | 0.1179314 | 0.1016151
[5 empty] | 0.03640743 | 0.1027863 |  |  | 0.03640743 | 0.1027863 | 0.07727864 | 0.102464 | 0.1085478 | 0.102448
[5 empty] | 0.03573948 | 0.103622 |  |  | 0.03573948 | 0.103622 | 0.07536558 | 0.103297 | 0.1156218 | 0.1032809
[5 empty] | 0.0342143 | 0.1044577 |  |  | 0.0342143 | 0.1044577 | 0.07466397 | 0.1041301 | 0.1173844 | 0.1041139
[5 empty] | 0.0347658 | 0.1052933 |  |  | 0.0347658 | 0.1052933 | 0.07485612 | 0.1049631 | 0.1048107 | 0.1049468
[5 empty] | 0.03424817 | 0.106129 |  |  | 0.03424817 | 0.106129 | 0.07508683 | 0.1057962 | 0.1124114 | 0.1057797
[5 empty] | 0.03434575 | 0.1069646 |  |  | 0.03434575 | 0.1069646 | 0.06921191 | 0.1066292 | 0.1070921 | 0.1066126
[5 empty] | 0.03495111 | 0.1078003 |  |  | 0.03495111 | 0.1078003 | 0.07460745 | 0.1074622 | 0.1165856 | 0.1074455
[5 empty] | 0.03521844 | 0.108636 |  |  | 0.03521844 | 0.108636 | 0.07399764 | 0.1082953 | 0.11233 | 0.1082784
[5 empty] | 0.03687018 | 0.1094716 |  |  | 0.03687018 | 0.1094716 | 0.06896625 | 0.1091283 | 0.1154415 | 0.1091113
[5 empty] | 0.03471917 | 0.1103073 |  |  | 0.03471917 | 0.1103073 | 0.07115515 | 0.1099614 | 0.1061961 | 0.1099442
[5 empty] | 0.03541618 | 0.111143 |  |  | 0.03541618 | 0.111143 | 0.07492376 | 0.1107944 | 0.1121641 | 0.1107771
[5 empty] | 0.03673899 | 0.1119786 |  |  | 0.03673899 | 0.1119786 | 0.06974518 | 0.1116275 | 0.117192 | 0.11161
[5 empty] | 0.03426163 | 0.1128143 |  |  | 0.03426163 | 0.1128143 | 0.07628137 | 0.1124605 | 0.1172345 | 0.112443
[5 empty] | 0.03377395 | 0.1136499 |  |  | 0.03377395 | 0.1136499 | 0.07130722 | 0.1132935 | 0.1068785 | 0.1132759
[5 empty] | 0.03501318 | 0.1144856 |  |  | 0.03501318 | 0.1144856 | 0.07233663 | 0.1141266 | 0.1166698 | 0.1141088
[5 empty] | 0.03467376 | 0.1153213 |  |  | 0.03467376 | 0.1153213 | 0.07502973 | 0.1149596 | 0.1093294 | 0.1149417
[5 empty] | 0.03442847 | 0.1161569 |  |  | 0.03442847 | 0.1161569 | 0.06785572 | 0.1157927 | 0.1076858 | 0.1157746
[5 empty] | 0.03353171 | 0.1169926 |  |  | 0.03353171 | 0.1169926 | 0.0740958 | 0.1166257 | 0.1146827 | 0.1166075
[5 empty] | 0.03320076 | 0.1178282 |  |  | 0.03320076 | 0.1178282 | 0.07464518 | 0.1174587 | 0.1158076 | 0.1174404
[5 empty] | 0.03620632 | 0.1186639 |  |  | 0.03620632 | 0.1186639 | 0.06893876 | 0.1182918 | 0.1107602 | 0.1182733
[5 empty] | 0.03574675 | 0.1194996 |  |  | 0.03574675 | 0.1194996 | 0.07021414 | 0.1191248 | 0.1038214 | 0.1191062
[5 empty] | 0.03628373 | 0.1203352 |  |  | 0.03628373 | 0.1203352 | 0.07224458 | 0.1199579 | 0.1125051 | 0.1199392
[5 empty] | 0.03315988 | 0.1211709 |  |  | 0.03315988 | 0.1211709 | 0.07344584 | 0.1207909 | 0.1082723 | 0.1207721
[5 empty] | 0.03376374 | 0.1220066 |  |  | 0.03376374 | 0.1220066 | 0.0735496 | 0.1216239 | 0.1148307 | 0.121605
[5 empty] | 0.03447431 | 0.1228422 |  |  | 0.03447431 | 0.1228422 | 0.07113527 | 0.122457 | 0.1021573 | 0.1224379
[5 empty] | 0.03470664 | 0.1236779 |  |  | 0.03470664 | 0.1236779 | 0.06681785 | 0.12329 | 0.1045176 | 0.1232708
[5 empty] | 0.03416613 | 0.1245135 |  |  | 0.03416613 | 0.1245135 | 0.07333476 | 0.1241231 | 0.1146798 | 0.1241037
[5 empty] | 0.03610313 | 0.1253492 |  |  | 0.03610313 | 0.1253492 | 0.07030813 | 0.1249561 | 0.1153155 | 0.1249366
[5 empty] | 0.0332615 | 0.1261849 |  |  | 0.0332615 | 0.1261849 | 0.06678945 | 0.1257891 | 0.1104242 | 0.1257695
[5 empty] | 0.03326447 | 0.1270205 |  |  | 0.03326447 | 0.1270205 | 0.07275743 | 0.1266222 | 0.1114691 | 0.1266024
[5 empty] | 0.03573094 | 0.1278562 |  |  | 0.03573094 | 0.1278562 | 0.07380915 | 0.1274552 | 0.1090455 | 0.1274354
[5 empty] | 0.03504594 | 0.1286918 |  |  | 0.03504594 | 0.1286918 | 0.07096704 | 0.1282883 | 0.1019691 | 0.1282683
[5 empty] | 0.03297275 | 0.1295275 |  |  | 0.03297275 | 0.1295275 | 0.07227874 | 0.1291213 | 0.1128153 | 0.1291012
[5 empty] | 0.03535831 | 0.1303632 |  |  | 0.03535831 | 0.1303632 | 0.07188667 | 0.1299543 | 0.1043753 | 0.1299341
[5 empty] | 0.03458176 | 0.1311988 |  |  | 0.03458176 | 0.1311988 | 0.07195811 | 0.1307874 | 0.1047347 | 0.130767
[5 empty] | 0.03516305 | 0.1320345 |  |  | 0.03516305 | 0.1320345 | 0.06592418 | 0.1316204 | 0.1029174 | 0.1315999
[5 empty] | 0.03358924 | 0.1328701 |  |  | 0.03358924 | 0.1328701 | 0.06820466 | 0.1324535 | 0.1081981 | 0.1324328
[5 empty] | 0.03272449 | 0.1337058 |  |  | 0.03272449 | 0.1337058 | 0.06501624 | 0.1332865 | 0.109508 | 0.1332657
[5 empty] | 0.03270535 | 0.1345415 |  |  | 0.03270535 | 0.1345415 | 0.06949476 | 0.1341195 | 0.1099231 | 0.1340986
[5 empty] | 0.0342546 | 0.1353771 |  |  | 0.0342546 | 0.1353771 | 0.06515283 | 0.1349526 | 0.09824758 | 0.1349316
[5 empty] | 0.03302696 | 0.1362128 |  |  | 0.03302696 | 0.1362128 | 0.06989663 | 0.1357856 | 0.09938199 | 0.1357645
[5 empty] | 0.03355577 | 0.1370485 |  |  | 0.03355577 | 0.1370485 | 0.06572308 | 0.1366187 | 0.09678545 | 0.1365974
[5 empty] | 0.03181693 | 0.1378841 |  |  | 0.03181693 | 0.1378841 | 0.06217187 | 0.1374517 | 0.102145 | 0.1374303
[5 empty] | 0.03170849 | 0.1387198 |  |  | 0.03170849 | 0.1387198 | 0.06183552 | 0.1382848 | 0.1070384 | 0.1382632
[5 empty] | 0.03113086 | 0.1395554 |  |  | 0.03113086 | 0.1395554 | 0.06843363 | 0.1391178 | 0.09885637 | 0.1390961
[5 empty] | 0.03181754 | 0.1403911 |  |  | 0.03181754 | 0.1403911 | 0.06741848 | 0.1399508 | 0.1012541 | 0.139929
[5 empty] | 0.03126552 | 0.1412268 |  |  | 0.03126552 | 0.1412268 | 0.06614576 | 0.1407839 | 0.1000466 | 0.1407619
[5 empty] | 0.03355934 | 0.1420624 |  |  | 0.03355934 | 0.1420624 | 0.06821415 | 0.1416169 | 0.1038374 | 0.1415948
[5 empty] | 0.03141013 | 0.1428981 |  |  | 0.03141013 | 0.1428981 | 0.06519479 | 0.14245 | 0.1039573 | 0.1424277
[5 empty] | 0.03266494 | 0.1437337 |  |  | 0.03266494 | 0.1437337 | 0.06778039 | 0.143283 | 0.09399412 | 0.1432607
[5 empty] | 0.03212503 | 0.1445694 |  |  | 0.03212503 | 0.1445694 | 0.06540708 | 0.144116 | 0.1003959 | 0.1440936
[5 empty] | 0.03135022 | 0.1454051 |  |  | 0.03135022 | 0.1454051 | 0.06173866 | 0.1449491 | 0.09834163 | 0.1449265
[5 empty] | 0.03087717 | 0.1462407 |  |  | 0.03087717 | 0.1462407 | 0.06608148 | 0.1457821 | 0.1032086 | 0.1457594
[5 empty] | 0.03362518 | 0.1470764 |  |  | 0.03362518 | 0.1470764 | 0.06339339 | 0.1466152 | 0.09616688 | 0.1465923
[5 empty] | 0.03177412 | 0.1479121 |  |  | 0.03177412 | 0.1479121 | 0.06273878 | 0.1474482 | 0.1000384 | 0.1474252
[5 empty] | 0.0307973 | 0.1487477 |  |  | 0.0307973 | 0.1487477 | 0.06052627 | 0.1482812 | 0.09714653 | 0.1482581
[5 empty] | 0.03154415 | 0.1495834 |  |  | 0.03154415 | 0.1495834 | 0.06410166 | 0.1491143 | 0.09811633 | 0.149091
[5 empty] | 0.03295369 | 0.150419 |  |  | 0.03295369 | 0.150419 | 0.0677078 | 0.1499473 | 0.1005773 | 0.1499239
[5 empty] | 0.03213761 | 0.1512547 |  |  | 0.03213761 | 0.1512547 | 0.06606567 | 0.1507804 | 0.09330161 | 0.1507569
[5 empty] | 0.03056378 | 0.1520904 |  |  | 0.03056378 | 0.1520904 | 0.06765259 | 0.1516134 | 0.09303213 | 0.1515898
[5 empty] | 0.03321989 | 0.152926 |  |  | 0.03321989 | 0.152926 | 0.06088227 | 0.1524464 | 0.09370338 | 0.1524227
[5 empty] | 0.03075509 | 0.1537617 |  |  | 0.03075509 | 0.1537617 | 0.06611616 | 0.1532795 | 0.09446796 | 0.1532556
[5 empty] | 0.03153951 | 0.1545973 |  |  | 0.03153951 | 0.1545973 | 0.06525226 | 0.1541125 | 0.09686895 | 0.1540885
[5 empty] | 0.0331246 | 0.155433 |  |  | 0.0331246 | 0.155433 | 0.06181014 | 0.1549456 | 0.09176304 | 0.1549214
[5 empty] | 0.03031693 | 0.1562687 |  |  | 0.03031693 | 0.1562687 | 0.06590664 | 0.1557786 | 0.09103516 | 0.1557543
[5 empty] | 0.03126261 | 0.1571043 |  |  | 0.03126261 | 0.1571043 | 0.06575528 | 0.1566116 | 0.09501388 | 0.1565872
[5 empty] | 0.03123571 | 0.15794 |  |  | 0.03123571 | 0.15794 | 0.05937316 | 0.1574447 | 0.09512663 | 0.1574201
[5 empty] | 0.03252396 | 0.1587756 |  |  | 0.03252396 | 0.1587756 | 0.05982267 | 0.1582777 | 0.08952146 | 0.1582531
[5 empty] | 0.03314537 | 0.1596113 |  |  | 0.03314537 | 0.1596113 | 0.06204295 | 0.1591108 | 0.08971878 | 0.159086
[5 empty] | 0.03157928 | 0.160447 |  |  | 0.03157928 | 0.160447 | 0.06420429 | 0.1599438 | 0.09906887 | 0.1599189
[5 empty] | 0.03046249 | 0.1612826 |  |  | 0.03046249 | 0.1612826 | 0.06620704 | 0.1607769 | 0.09724446 | 0.1607518
[5 empty] | 0.0327221 | 0.1621183 |  |  | 0.0327221 | 0.1621183 | 0.06269814 | 0.1616099 | 0.09050431 | 0.1615847
[5 empty] | 0.03316038 | 0.162954 |  |  | 0.03316038 | 0.162954 | 0.0585073 | 0.1624429 | 0.09579059 | 0.1624176
[5 empty] | 0.0301921 | 0.1637896 |  |  | 0.0301921 | 0.1637896 | 0.06507186 | 0.163276 | 0.09472805 | 0.1632505
[5 empty] | 0.03000486 | 0.1646253 |  |  | 0.03000486 | 0.1646253 | 0.05988269 | 0.164109 | 0.09704913 | 0.1640834
[5 empty] | 0.03258276 | 0.1654609 |  |  | 0.03258276 | 0.1654609 | 0.06584764 | 0.1649421 | 0.09986307 | 0.1649163
[5 empty] | 0.03111015 | 0.1662966 |  |  | 0.03111015 | 0.1662966 | 0.06122063 | 0.1657751 | 0.100587 | 0.1657493