## 1
Общество с ограниченной ответственностью "Инженерная геология" (ООО "ИнжГео") | [11 empty] | Общество с ограниченной ответственностью "Инженерная геология" (ООО "ИнжГео")
Юр. адрес: 117279, г. Москва, ул. Миклухо-Маклая, 36 а, этаж 5, пом. XXIII к. 76-84 | [11 empty] | Юр. адрес: 117279, г. Москва, ул. Миклухо-Маклая, 36 а, этаж 5, пом. XXIII к. 76-84 | [8 empty] | нагр |  |  | X0 | Y0 | R |  | нагр |  |  |  | X0 | Y0 | R | нагр |  |  |  | X0 | Y0 | R |  | нагр |  |  |  | X0 | Y0 | R
Телефон/факс +7 (495) 132-30-00, Адрес электронной почты inbox@inj-geo.ru | [11 empty] | Телефон/факс +7 (495) 132-30-00, Адрес электронной почты inbox@inj-geo.ru | [12 empty] | 0 | [7 empty] | 0 | [6 empty] | 0 | [7 empty] | 0
[21 empty] | девиатор | [6 empty] | девиатор | [6 empty] | девиатор | [7 empty] | девиатор
Испытательная лаборатория ООО «ИнжГео» | [11 empty] | Испытательная лаборатория ООО «ИнжГео» | [8 empty] | x0 | Угол | X | Y |  |  |  | x0 |  | Угол | X | Y |  |  | x0 |  | Угол | X | Y |  |  |  | x0 |  | Угол | X | Y
Адрес места осуществления деятельности лаборатории: г. Москва, просп. Вернадского, д. 51, стр. 1 | [11 empty] | Адрес места осуществления деятельности лаборатории: г. Москва, просп. Вернадского, д. 51, стр. 1 | [9 empty] | 0 | [7 empty] | 0 | [6 empty] | 0 | [7 empty] | 0
Телефон +7(910)4557682, E-mail: slg85@mail.ru | [11 empty] | Телефон +7(910)4557682, E-mail: slg85@mail.ru | [9 empty] | 5 | [7 empty] | 5 | [6 empty] | 5 | [7 empty] | 5
[22 empty] | 10 | [7 empty] | 10 | [6 empty] | 10 | [7 empty] | 10
[12 empty] | Протокол испытаний № 13-63/25 от 23-11-2022 | [9 empty] | 15 | [7 empty] | 15 | [6 empty] | 15 | [7 empty] | 15
[22 empty] | 20 | [7 empty] | 20 | [6 empty] | 20 | [7 empty] | 20
[12 empty] | Наименование и адрес заказчика: Переход трубопровода через р. Енисей | [9 empty] | 25 | [7 empty] | 25 | [6 empty] | 25 | [7 empty] | 25
[12 empty] | Наименование объекта: ООО Регионстрой | [9 empty] | 30 | [7 empty] | 30 | [6 empty] | 30 | [7 empty] | 30
Наименование используемого метода/методики: ГОСТ 12248.4-2020 | [11 empty] | Наименование используемого метода/методики: ГОСТ 12248.3-2020 | [9 empty] | 35 | [7 empty] | 35 | [6 empty] | 35 | [7 empty] | 35
Условия проведения испытания: температура окружающей среды (18 - 25)0С, влажность воздуха (40 - 75)% | [11 empty] | Условия проведения испытания: температура окружающей среды (18 - 25)0С, влажность воздуха (40 - 75)% | [9 empty] | 40 | [7 empty] | 40 | [6 empty] | 40 | [7 empty] | 40
[12 empty] | Дата получение объекта подлежащего испытаниям: 27.10.2022 | [9 empty] | 45 | [7 empty] | 45 | [6 empty] | 45 | [7 empty] | 45
[12 empty] | Дата испытания: 25.10.2022-19.11.2025 | [9 empty] | 50 | [7 empty] | 50 | [6 empty] | 50 | [7 empty] | 50
[22 empty] | 55 | [7 empty] | 55 | [6 empty] | 55 | [7 empty] | 55
Испытание грунтов методом трехосного сжатия | [11 empty] | Испытание грунтов методом трехосного сжатия | [9 empty] | 60 | [7 empty] | 60 | [6 empty] | 60 | [7 empty] | 60
[22 empty] | 65 | [7 empty] | 65 | [6 empty] | 65 | [7 empty] | 65
Лабораторный номер: | [6 empty] | We, д.е. = |  |  |  |  | Лабораторный номер: |  | 1060 |  |  |  | We, д.е. = | 0.307246408 |  |  | 70 | [7 empty] | 70 | [6 empty] | 70 | [7 empty] | 70
Номер скважины: | [6 empty] | ρ, г/см3 = |  |  |  |  | Номер скважины: |  | BH-050 |  |  |  | ρ, г/см3 = | 1.83 |  |  | 75 | [7 empty] | 75 | [6 empty] | 75 | [7 empty] | 75
Глубина отбора, м: | [6 empty] | ρs, г/см3 = |  |  |  |  | Глубина отбора, м: |  | 3.9 |  |  |  | ρs, г/см3 = | 2.71 |  |  | 80 | [7 empty] | 80 | [6 empty] | 80 | [7 empty] | 80
Наименование грунта: | [6 empty] | e, д.е. = |  |  |  |  | Наименование грунта: |  | Суглинок, после оттаивания текучепластичный, легкий песчанистый |  |  |  | e, д.е. = | 0.9358676 |  |  | 85 | [7 empty] | 85 | [6 empty] | 85 | [7 empty] | 85
Схема проведения опыта: | [6 empty] | IL, д.е. = |  |  |  |  | Схема проведения опыта: |  | КД |  |  |  | IL, д.е. = | 0.923 |  |  | 90 | [7 empty] | 90 | [6 empty] | 90 | [7 empty] | 90
[22 empty] | 95 | [7 empty] | 95 | [6 empty] | 95 | [7 empty] | 95
[22 empty] | 100 | [7 empty] | 100 | [6 empty] | 100 | [7 empty] | 100
Результаты испытаний | [11 empty] | Результаты испытаний | [9 empty] | 105 | [7 empty] | 105 | [6 empty] | 105 | [7 empty] | 105
[22 empty] | 110 | [7 empty] | 110 | [6 empty] | 110 | [7 empty] | 110
[22 empty] | 115 | [7 empty] | 115 | [6 empty] | 115 | [7 empty] | 115
[22 empty] | 120 | [7 empty] | 120 | [6 empty] | 120 | [7 empty] | 120
[22 empty] | 125 | [7 empty] | 125 | [6 empty] | 125 | [7 empty] | 125
[22 empty] | 130 | [7 empty] | 130 | [6 empty] | 130 | [7 empty] | 130
[22 empty] | 135 | [7 empty] | 135 | [6 empty] | 135 | [7 empty] | 135
[22 empty] | 140 | [7 empty] | 140 | [6 empty] | 140 | [7 empty] | 140
[22 empty] | 145 | [7 empty] | 145 | [6 empty] | 145 | [7 empty] | 145
[22 empty] | 150 | [7 empty] | 150 | [6 empty] | 150 | [7 empty] | 150
[22 empty] | 155 | [7 empty] | 155 | [6 empty] | 155 | [7 empty] | 155
[22 empty] | 160 | [7 empty] | 160 | [6 empty] | 160 | [7 empty] | 160
[22 empty] | 165 | [7 empty] | 165 | [6 empty] | 165 | [7 empty] | 165
[22 empty] | 170 | [7 empty] | 170 | [6 empty] | 170 | [7 empty] | 170
[22 empty] | 175 | [7 empty] | 175 | [6 empty] | 175 | [7 empty] | 175
[22 empty] | 180 | [7 empty] | 180 | [6 empty] | 180 | [7 empty] | 180
[13 empty] | Давление в камере, Мпа σ3 | Вертикальная нагрузка, Мпа σ1 | Поровое давление, Мпа u
| K0, д.е. | 0.8435655 |  |  |  |  | Коэфф. Точки | [5 empty] | 0.05 | 0.08493633 | [5 empty] | 1 | [6 empty] | σ3,кПа | σ1,кПа | u, кПа |  |  |  | 4
| q_zg, МПа | 0.04217828 | [10 empty] | 0.15 | 0.2220252 | [27 empty] | δ3, Мпа | δ1-δ3, МПа | δ1, МПа | δ1, КПа
|  |  | Модуль деформации, МПа: | [9 empty] | 0.25 | 0.3591141 | [21 empty] | С, МПа:
|  |  | Е0= |  | Точки модуля (полное напр.), МПа |  |  |  | 0.04217828 | 0.06748524 | [25 empty] | φ, град:
|  |  | E50 = |  | qf (полное напр.), МПа |  |  |  | 0.06746816 | [26 empty] | E, Мпа
|  |  | Коэф. Поперечной деформации, ϑ = | [9 empty] | Эффективные значения угла внутреннего трения и удельного сцепления ϕ', С' | [13 empty] | x | 0
[13 empty] | ϕ', град. = | 9 | [12 empty] | y |  |  |  | С, кПа | φ,°
[13 empty] | С', МПа = | 0.007
| Исполнитель: | [6 empty] | Морозов Д.С. |  |  |  |  | Исполнитель: |  |  |  |  | Морозов Д.С.
| Начальник исп. лаборатории: | [6 empty] | Семиколенова Л.Г. |  |  |  |  | Начальник исп. лаборатории: |  |  |  |  | Семиколенова Л.Г.
Лист 1 , всего листов 2 | [11 empty] | Лист 2 , всего листов 2
Частичное воспроизведение протокола испытаний без письменного разрешения ООО «ИнжГео» ЗАПРЕЩАЕТСЯ | [11 empty] | Частичное воспроизведение протокола испытаний без письменного разрешения ООО «ИнжГео» ЗАПРЕЩАЕТСЯ
[5 empty] | второй график |  | первый график | [9 empty] | К Пуассона
dev50 | epsE50 | ind | devE0 | epsE0 | dev | eps | sigma |  | dev1 | eps1 | dev2 | eps2 | dev3 | eps3 |  | Глины
0.01746816 | 0.001745506 |  |  |  | 0.000565 | 0 |  |  | 0.000565 | 0 | -0.00138 | 0 | 0.02345953 | 0.0003034554 |  | < 0 | 0,20-0,30
ind |  |  |  |  | 0.008384719 | 0.000558562 |  |  | 0.008384719 | 0.000558562 | 0.0180063 | 0.0004208841 | 0.05455704 | 0.001058565 |  | 0-0,25 | 0,30-0,38
2 |  |  |  |  | 0.01746816 | 0.001745506 |  |  | 0.01746816 | 0.001745506 | 0.0360126 | 0.001262652 | 0.05570495 | 0.001664419 |  | 0,25< | 0,38-0,45
E0 |  |  |  |  | 0.01838286 | 0.002506984 |  |  | 0.01838286 | 0.002506984 | 0.04239608 | 0.002499705 | 0.06561043 | 0.002496628 |  | Суглинки | 0,35-0,37
epsE0 | devE0 |  |  |  | 0.02037155 | 0.003342645 |  |  | 0.02037155 | 0.003342645 | 0.04150623 | 0.00333294 | 0.07195423 | 0.003328837 |  | Пески и супеси | 0,30-0,35
0.000558562 | 0.008384719 |  |  |  | 0.01997998 | 0.004178307 |  |  | 0.01997998 | 0.004178307 | 0.04547488 | 0.004166175 | 0.06609535 | 0.004161047
[5 empty] | 0.02324992 | 0.005013968 |  |  | 0.02324992 | 0.005013968 | 0.05052373 | 0.004999409 | 0.07760807 | 0.004993256
График E50 |  | График E |  |  | 0.02365593 | 0.005849629 |  |  | 0.02365593 | 0.005849629 | 0.0500237 | 0.005832644 | 0.07475503 | 0.005825465
eps | q | sigma |  |  | 0.02435761 | 0.006685291 |  |  | 0.02435761 | 0.006685291 | 0.05038315 | 0.006665879 | 0.08239559 | 0.006657675
Горизонтальная линия E50 |  | Касательная |  |  | 0.02584472 | 0.007520952 |  |  | 0.02584472 | 0.007520952 | 0.0522827 | 0.007499114 | 0.08023229 | 0.007489884
0 |  | a | b |  | 0.02390971 | 0.008356613 |  |  | 0.02390971 | 0.008356613 | 0.05457565 | 0.008332349 | 0.07768191 | 0.008322094
|  |  | 0 |  | 0.02599087 | 0.009192274 |  |  | 0.02599087 | 0.009192274 | 0.05699076 | 0.009165584 | 0.08484369 | 0.009154303
Вертикальная линия E50 |  | p1 и p2 |  |  | 0.02657655 | 0.01002794 |  |  | 0.02657655 | 0.01002794 | 0.05720752 | 0.009998819 | 0.09107082 | 0.009986512
| 0 | 0 |  |  | 0.02712476 | 0.0108636 |  |  | 0.02712476 | 0.0108636 | 0.05491929 | 0.01083205 | 0.09197106 | 0.01081872
[5 empty] | 0.02844727 | 0.01169926 |  |  | 0.02844727 | 0.01169926 | 0.05637427 | 0.01166529 | 0.08411884 | 0.01165093
Касательная линия E50 |  |  |  |  | 0.02827914 | 0.01253492 |  |  | 0.02827914 | 0.01253492 | 0.05908315 | 0.01249852 | 0.08926054 | 0.01248314
0 | 0 | Горизонтальная 1 |  |  | 0.02881517 | 0.01337058 |  |  | 0.02881517 | 0.01337058 | 0.05987858 | 0.01333176 | 0.09481415 | 0.01331535
[5 empty] | 0.02975972 | 0.01420624 |  |  | 0.02975972 | 0.01420624 | 0.06144045 | 0.01416499 | 0.08878906 | 0.01414756
Горизонтальная линия qкр |  |  |  |  | 0.0282813 | 0.0150419 |  |  | 0.0282813 | 0.0150419 | 0.05673563 | 0.01499823 | 0.09198604 | 0.01497977
Горизонтальная линия q |  | Горизонтальная 2 |  |  | 0.02862894 | 0.01587756 |  |  | 0.02862894 | 0.01587756 | 0.06257939 | 0.01583146 | 0.09660115 | 0.01581198
0 |  | 0 |  |  | 0.02886432 | 0.01671323 |  |  | 0.02886432 | 0.01671323 | 0.0591855 | 0.0166647 | 0.08808727 | 0.01664419
[5 empty] | 0.02904126 | 0.01754889 |  |  | 0.02904126 | 0.01754889 | 0.05947545 | 0.01749793 | 0.0991123 | 0.0174764
Вертикальная линия q |  |  |  |  | 0.03056949 | 0.01838455 |  |  | 0.03056949 | 0.01838455 | 0.05880382 | 0.01833117 | 0.09932764 | 0.01830861
| 0 |  |  |  | 0.02936151 | 0.01922021 |  |  | 0.02936151 | 0.01922021 | 0.05847699 | 0.0191644 | 0.09425508 | 0.01914082
[5 empty] | 0.03112248 | 0.02005587 |  |  | 0.03112248 | 0.02005587 | 0.0623863 | 0.01999764 | 0.09222747 | 0.01997302
[5 empty] | 0.03096079 | 0.02089153 |  |  | 0.03096079 | 0.02089153 | 0.06441832 | 0.02083087 | 0.09399923 | 0.02080523
[5 empty] | 0.03112106 | 0.02172719 |  |  | 0.03112106 | 0.02172719 | 0.06341316 | 0.02166411 | 0.1004471 | 0.02163744
[5 empty] | 0.03128457 | 0.02256286 |  |  | 0.03128457 | 0.02256286 | 0.06427666 | 0.02249734 | 0.09487061 | 0.02246965
[5 empty] | 0.02964093 | 0.02339852 |  |  | 0.02964093 | 0.02339852 | 0.06200933 | 0.02333058 | 0.09863599 | 0.02330186
[5 empty] | 0.03227864 | 0.02423418 |  |  | 0.03227864 | 0.02423418 | 0.06376839 | 0.02416381 | 0.1018756 | 0.02413407
[5 empty] | 0.02952181 | 0.02506984 |  |  | 0.02952181 | 0.02506984 | 0.06249249 | 0.02499705 | 0.1019922 | 0.02496628
[5 empty] | 0.03258027 | 0.0259055 |  |  | 0.03258027 | 0.0259055 | 0.0622154 | 0.02583028 | 0.09420686 | 0.02579849
[5 empty] | 0.03181836 | 0.02674116 |  |  | 0.03181836 | 0.02674116 | 0.06771233 | 0.02666352 | 0.09834765 | 0.0266307
[5 empty] | 0.03279023 | 0.02757682 |  |  | 0.03279023 | 0.02757682 | 0.06670452 | 0.02749675 | 0.1017729 | 0.02746291
[5 empty] | 0.03337011 | 0.02841248 |  |  | 0.03337011 | 0.02841248 | 0.06482575 | 0.02832999 | 0.1003243 | 0.02829512
[5 empty] | 0.03079786 | 0.02924815 |  |  | 0.03079786 | 0.02924815 | 0.06816688 | 0.02916322 | 0.10758 | 0.02912733
[5 empty] | 0.03368938 | 0.03008381 |  |  | 0.03368938 | 0.03008381 | 0.06396611 | 0.02999646 | 0.1044897 | 0.02995954
[5 empty] | 0.0335901 | 0.03091947 |  |  | 0.0335901 | 0.03091947 | 0.06981436 | 0.03082969 | 0.1091369 | 0.03079175
[5 empty] | 0.0318325 | 0.03175513 |  |  | 0.0318325 | 0.03175513 | 0.06509233 | 0.03166293 | 0.1077946 | 0.03162396
[5 empty] | 0.03169525 | 0.03259079 |  |  | 0.03169525 | 0.03259079 | 0.06906342 | 0.03249616 | 0.104035 | 0.03245616
[5 empty] | 0.03363286 | 0.03342645 |  |  | 0.03363286 | 0.03342645 | 0.06399991 | 0.0333294 | 0.1001922 | 0.03328837
[5 empty] | 0.03119556 | 0.03426211 |  |  | 0.03119556 | 0.03426211 | 0.06797824 | 0.03416263 | 0.1002058 | 0.03412058
[5 empty] | 0.0338408 | 0.03509778 |  |  | 0.0338408 | 0.03509778 | 0.06537537 | 0.03499587 | 0.1018241 | 0.03495279
[5 empty] | 0.03415002 | 0.03593344 |  |  | 0.03415002 | 0.03593344 | 0.07114882 | 0.0358291 | 0.1094481 | 0.035785
[5 empty] | 0.03388238 | 0.0367691 |  |  | 0.03388238 | 0.0367691 | 0.06840866 | 0.03666234 | 0.1114315 | 0.03661721
[5 empty] | 0.03310465 | 0.03760476 |  |  | 0.03310465 | 0.03760476 | 0.06811487 | 0.03749557 | 0.1089702 | 0.03744942
[5 empty] | 0.03424165 | 0.03844042 |  |  | 0.03424165 | 0.03844042 | 0.07351414 | 0.03832881 | 0.09949704 | 0.03828163
[5 empty] | 0.03439454 | 0.03927608 |  |  | 0.03439454 | 0.03927608 | 0.06636412 | 0.03916204 | 0.1053163 | 0.03911384
[5 empty] | 0.0348326 | 0.04011174 |  |  | 0.0348326 | 0.04011174 | 0.07360604 | 0.03999528 | 0.1119958 | 0.03994605
[5 empty] | 0.03535809 | 0.0409474 |  |  | 0.03535809 | 0.0409474 | 0.06911823 | 0.04082851 | 0.1061431 | 0.04077826
[5 empty] | 0.03323991 | 0.04178307 |  |  | 0.03323991 | 0.04178307 | 0.06824893 | 0.04166175 | 0.1014223 | 0.04161047
[5 empty] | 0.03256096 | 0.04261873 |  |  | 0.03256096 | 0.04261873 | 0.07217059 | 0.04249498 | 0.1115356 | 0.04244268
[5 empty] | 0.03254987 | 0.04345439 |  |  | 0.03254987 | 0.04345439 | 0.06727422 | 0.04332822 | 0.1105727 | 0.04327489
[5 empty] | 0.03435201 | 0.04429005 |  |  | 0.03435201 | 0.04429005 | 0.06928164 | 0.04416145 | 0.1124799 | 0.0441071
[5 empty] | 0.03547453 | 0.04512571 |  |  | 0.03547453 | 0.04512571 | 0.07297072 | 0.04499469 | 0.1148156 | 0.0449393
[5 empty] | 0.03405132 | 0.04596137 |  |  | 0.03405132 | 0.04596137 | 0.07286375 | 0.04582792 | 0.1062103 | 0.04577151
[5 empty] | 0.03565694 | 0.04679703 |  |  | 0.03565694 | 0.04679703 | 0.06874211 | 0.04666116 | 0.1156176 | 0.04660372
[5 empty] | 0.03493633 | 0.04763269 |  |  | 0.03493633 | 0.04763269 | 0.06941438 | 0.04749439 | 0.1146254 | 0.04743593
[5 empty] | 0.03334335 | 0.04846836 |  |  | 0.03334335 | 0.04846836 | 0.07521736 | 0.04832762 | 0.1031932 | 0.04826814
[5 empty] | 0.03565494 | 0.04930402 |  |  | 0.03565494 | 0.04930402 | 0.07444299 | 0.04916086 | 0.1064418 | 0.04910035
[5 empty] | 0.03398515 | 0.05013968 |  |  | 0.03398515 | 0.05013968 | 0.06910729 | 0.04999409 | 0.1161233 | 0.04993256
[5 empty] | 0.0351744 | 0.05097534 |  |  | 0.0351744 | 0.05097534 | 0.07474453 | 0.05082733 | 0.1076848 | 0.05076477
[5 empty] | 0.03523031 | 0.051811 |  |  | 0.03523031 | 0.051811 | 0.07056453 | 0.05166056 | 0.1168324 | 0.05159698
[5 empty] | 0.03354043 | 0.05264666 |  |  | 0.03354043 | 0.05264666 | 0.07096451 | 0.0524938 | 0.1137974 | 0.05242919
[5 empty] | 0.03473706 | 0.05348232 |  |  | 0.03473706 | 0.05348232 | 0.06768358 | 0.05332703 | 0.1160648 | 0.0532614
[5 empty] | 0.0353317 | 0.05431799 |  |  | 0.0353317 | 0.05431799 | 0.07474208 | 0.05416027 | 0.1106248 | 0.05409361
[5 empty] | 0.03388998 | 0.05515365 |  |  | 0.03388998 | 0.05515365 | 0.0695158 | 0.0549935 | 0.107874 | 0.05492582
[5 empty] | 0.03346288 | 0.05598931 |  |  | 0.03346288 | 0.05598931 | 0.0720252 | 0.05582674 | 0.1071136 | 0.05575803
[5 empty] | 0.03598631 | 0.05682497 |  |  | 0.03598631 | 0.05682497 | 0.07637043 | 0.05665997 | 0.1111465 | 0.05659024
[5 empty] | 0.03487951 | 0.05766063 |  |  | 0.03487951 | 0.05766063 | 0.07638867 | 0.05749321 | 0.1035352 | 0.05742245
[5 empty] | 0.0346448 | 0.05849629 |  |  | 0.0346448 | 0.05849629 | 0.06966686 | 0.05832644 | 0.111341 | 0.05825465
[5 empty] | 0.03406499 | 0.05933195 |  |  | 0.03406499 | 0.05933195 | 0.07427201 | 0.05915968 | 0.1063399 | 0.05908686
[5 empty] | 0.03429806 | 0.06016761 |  |  | 0.03429806 | 0.06016761 | 0.07328289 | 0.05999291 | 0.1153203 | 0.05991907
[5 empty] | 0.03501435 | 0.06100328 |  |  | 0.03501435 | 0.06100328 | 0.0698374 | 0.06082615 | 0.1072582 | 0.06075128
[5 empty] | 0.03431162 | 0.06183894 |  |  | 0.03431162 | 0.06183894 | 0.07354127 | 0.06165938 | 0.1072653 | 0.06158349
[5 empty] | 0.03359917 | 0.0626746 |  |  | 0.03359917 | 0.0626746 | 0.0695064 | 0.06249262 | 0.1076331 | 0.0624157
[5 empty] | 0.034103 | 0.06351026 |  |  | 0.034103 | 0.06351026 | 0.0757052 | 0.06332585 | 0.1066052 | 0.06324791
[5 empty] | 0.03532273 | 0.06434592 |  |  | 0.03532273 | 0.06434592 | 0.07396707 | 0.06415909 | 0.1157796 | 0.06408012
[5 empty] | 0.03388276 | 0.06518158 |  |  | 0.03388276 | 0.06518158 | 0.07694939 | 0.06499232 | 0.1156062 | 0.06491233
[5 empty] | 0.03599141 | 0.06601724 |  |  | 0.03599141 | 0.06601724 | 0.07634772 | 0.06582556 | 0.1041894 | 0.06574454
[5 empty] | 0.03697008 | 0.06685291 |  |  | 0.03697008 | 0.06685291 | 0.070855 | 0.06665879 | 0.1138319 | 0.06657675
[5 empty] | 0.03379007 | 0.06768857 |  |  | 0.03379007 | 0.06768857 | 0.07020296 | 0.06749203 | 0.1152314 | 0.06740896
[5 empty] | 0.03654389 | 0.06852423 |  |  | 0.03654389 | 0.06852423 | 0.07514996 | 0.06832526 | 0.1072835 | 0.06824117
[5 empty] | 0.03459773 | 0.06935989 |  |  | 0.03459773 | 0.06935989 | 0.07134194 | 0.0691585 | 0.1137392 | 0.06907338
[5 empty] | 0.03679244 | 0.07019555 |  |  | 0.03679244 | 0.07019555 | 0.06977911 | 0.06999173 | 0.1073695 | 0.06990559
[5 empty] | 0.03587292 | 0.07103121 |  |  | 0.03587292 | 0.07103121 | 0.07538999 | 0.07082497 | 0.1105029 | 0.07073779
[5 empty] | 0.0338986 | 0.07186687 |  |  | 0.0338986 | 0.07186687 | 0.07147555 | 0.0716582 | 0.1079652 | 0.07157
[5 empty] | 0.03556465 | 0.07270253 |  |  | 0.03556465 | 0.07270253 | 0.07469526 | 0.07249144 | 0.1063251 | 0.07240221
[5 empty] | 0.034199 | 0.0735382 |  |  | 0.034199 | 0.0735382 | 0.07088662 | 0.07332467 | 0.1123325 | 0.07323442
[5 empty] | 0.03629149 | 0.07437386 |  |  | 0.03629149 | 0.07437386 | 0.07098868 | 0.07415791 | 0.1070587 | 0.07406663
[5 empty] | 0.03500332 | 0.07520952 |  |  | 0.03500332 | 0.07520952 | 0.07734987 | 0.07499114 | 0.1089424 | 0.07489884
[5 empty] | 0.0347681 | 0.07604518 |  |  | 0.0347681 | 0.07604518 | 0.07106426 | 0.07582438 | 0.1164435 | 0.07573105
[5 empty] | 0.03444716 | 0.07688084 |  |  | 0.03444716 | 0.07688084 | 0.07814712 | 0.07665761 | 0.1114409 | 0.07656326
[5 empty] | 0.03402003 | 0.0777165 |  |  | 0.03402003 | 0.0777165 | 0.07659092 | 0.07749085 | 0.1046956 | 0.07739547
[5 empty] | 0.03597988 | 0.07855216 |  |  | 0.03597988 | 0.07855216 | 0.0762208 | 0.07832408 | 0.1064669 | 0.07822768
[5 empty] | 0.03713705 | 0.07938782 |  |  | 0.03713705 | 0.07938782 | 0.07730133 | 0.07915732 | 0.1096467 | 0.07905989
[5 empty] | 0.03578814 | 0.08022349 |  |  | 0.03578814 | 0.08022349 | 0.0708483 | 0.07999055 | 0.1152858 | 0.0798921
[5 empty] | 0.03618745 | 0.08105915 |  |  | 0.03618745 | 0.08105915 | 0.0727572 | 0.08082379 | 0.1063593 | 0.08072431
[5 empty] | 0.03439799 | 0.08189481 |  |  | 0.03439799 | 0.08189481 | 0.07536373 | 0.08165702 | 0.1175512 | 0.08155652
[5 empty] | 0.0338874 | 0.08273047 |  |  | 0.0338874 | 0.08273047 | 0.07764698 | 0.08249026 | 0.1142017 | 0.08238873
[5 empty] | 0.03556859 | 0.08356613 |  |  | 0.03556859 | 0.08356613 | 0.07635679 | 0.08332349 | 0.1177604 | 0.08322094
[5 empty] | 0.03562975 | 0.08440179 |  |  | 0.03562975 | 0.08440179 | 0.07111383 | 0.08415673 | 0.1121445 | 0.08405314
[5 empty] | 0.03583905 | 0.08523745 |  |  | 0.03583905 | 0.08523745 | 0.07099584 | 0.08498996 | 0.1164768 | 0.08488535
[5 empty] | 0.03695683 | 0.08607312 |  |  | 0.03695683 | 0.08607312 | 0.07510475 | 0.0858232 | 0.1091141 | 0.08571756
[5 empty] | 0.03685397 | 0.08690878 |  |  | 0.03685397 | 0.08690878 | 0.07563892 | 0.08665643 | 0.1089727 | 0.08654977
[5 empty] | 0.03549991 | 0.08774444 |  |  | 0.03549991 | 0.08774444 | 0.07832484 | 0.08748967 | 0.1062356 | 0.08738198
[5 empty] | 0.03433532 | 0.0885801 |  |  | 0.03433532 | 0.0885801 | 0.07024117 | 0.0883229 | 0.1097777 | 0.08821419
[5 empty] | 0.03650158 | 0.08941576 |  |  | 0.03650158 | 0.08941576 | 0.07069258 | 0.08915614 | 0.1162216 | 0.0890464
[5 empty] | 0.03662401 | 0.09025142 |  |  | 0.03662401 | 0.09025142 | 0.07640383 | 0.08998937 | 0.1077122 | 0.08987861
[5 empty] | 0.03678982 | 0.09108708 |  |  | 0.03678982 | 0.09108708 | 0.0700464 | 0.09082261 | 0.1091015 | 0.09071082
[5 empty] | 0.03468299 | 0.09192274 |  |  | 0.03468299 | 0.09192274 | 0.07204699 | 0.09165584 | 0.1182048 | 0.09154303
[5 empty] | 0.03650957 | 0.09275841 |  |  | 0.03650957 | 0.09275841 | 0.07132519 | 0.09248908 | 0.1172887 | 0.09237524
[5 empty] | 0.03419792 | 0.09359407 |  |  | 0.03419792 | 0.09359407 | 0.07189906 | 0.09332231 | 0.1121593 | 0.09320745
[5 empty] | 0.034799 | 0.09442973 |  |  | 0.034799 | 0.09442973 | 0.07165942 | 0.09415555 | 0.1056345 | 0.09403966
[5 empty] | 0.03534934 | 0.09526539 |  |  | 0.03534934 | 0.09526539 | 0.06980516 | 0.09498878 | 0.1069741 | 0.09487187
[5 empty] | 0.03451407 | 0.09610105 |  |  | 0.03451407 | 0.09610105 | 0.07347536 | 0.09582202 | 0.1090351 | 0.09570408
[5 empty] | 0.03614823 | 0.09693671 |  |  | 0.03614823 | 0.09693671 | 0.07034956 | 0.09665525 | 0.109962 | 0.09653628
[5 empty] | 0.03592047 | 0.09777237 |  |  | 0.03592047 | 0.09777237 | 0.06988333 | 0.09748848 | 0.1154999 | 0.09736849
[5 empty] | 0.03404097 | 0.09860804 |  |  | 0.03404097 | 0.09860804 | 0.06913516 | 0.09832172 | 0.1061676 | 0.0982007
[5 empty] | 0.0370131 | 0.0994437 |  |  | 0.0370131 | 0.0994437 | 0.07625103 | 0.09915495 | 0.1073467 | 0.09903291
[5 empty] | 0.03646643 | 0.1002794 |  |  | 0.03646643 | 0.1002794 | 0.07515185 | 0.09998819 | 0.1069389 | 0.09986512
[5 empty] | 0.03633874 | 0.101115 |  |  | 0.03633874 | 0.101115 | 0.07326136 | 0.1008214 | 0.1114966 | 0.1006973
[5 empty] | 0.03673773 | 0.1019507 |  |  | 0.03673773 | 0.1019507 | 0.07359731 | 0.1016547 | 0.1145024 | 0.1015295
[5 empty] | 0.03502026 | 0.1027863 |  |  | 0.03502026 | 0.1027863 | 0.07558259 | 0.1024879 | 0.1049909 | 0.1023618
[5 empty] | 0.03582369 | 0.103622 |  |  | 0.03582369 | 0.103622 | 0.07650804 | 0.1033211 | 0.1088761 | 0.103194
[5 empty] | 0.03474916 | 0.1044577 |  |  | 0.03474916 | 0.1044577 | 0.07299866 | 0.1041544 | 0.1087799 | 0.1040262
[5 empty] | 0.0369419 | 0.1052933 |  |  | 0.0369419 | 0.1052933 | 0.07100516 | 0.1049876 | 0.1101753 | 0.1048584
[5 empty] | 0.03615644 | 0.106129 |  |  | 0.03615644 | 0.106129 | 0.06899796 | 0.1058208 | 0.1060246 | 0.1056906
[5 empty] | 0.03554567 | 0.1069646 |  |  | 0.03554567 | 0.1069646 | 0.07020982 | 0.1066541 | 0.1127599 | 0.1065228
[5 empty] | 0.03397642 | 0.1078003 |  |  | 0.03397642 | 0.1078003 | 0.07451936 | 0.1074873 | 0.1112958 | 0.107355
[5 empty] | 0.03392681 | 0.108636 |  |  | 0.03392681 | 0.108636 | 0.07002407 | 0.1083205 | 0.112286 | 0.1081872
[5 empty] | 0.03466834 | 0.1094716 |  |  | 0.03466834 | 0.1094716 | 0.07077142 | 0.1091538 | 0.1087663 | 0.1090194
[5 empty] | 0.03571819 | 0.1103073 |  |  | 0.03571819 | 0.1103073 | 0.07718016 | 0.109987 | 0.118439 | 0.1098516
[5 empty] | 0.03532257 | 0.111143 |  |  | 0.03532257 | 0.111143 | 0.07222309 | 0.1108202 | 0.1079678 | 0.1106838
[5 empty] | 0.0351948 | 0.1119786 |  |  | 0.0351948 | 0.1119786 | 0.06871864 | 0.1116535 | 0.115078 | 0.1115161
[5 empty] | 0.03561809 | 0.1128143 |  |  | 0.03561809 | 0.1128143 | 0.07493113 | 0.1124867 | 0.1138657 | 0.1123483
[5 empty] | 0.0349334 | 0.1136499 |  |  | 0.0349334 | 0.1136499 | 0.07335319 | 0.1133199 | 0.1087617 | 0.1131805
[5 empty] | 0.03357774 | 0.1144856 |  |  | 0.03357774 | 0.1144856 | 0.07400467 | 0.1141532 | 0.1054568 | 0.1140127
[5 empty] | 0.03476333 | 0.1153213 |  |  | 0.03476333 | 0.1153213 | 0.07145024 | 0.1149864 | 0.1101242 | 0.1148449
[5 empty] | 0.03481807 | 0.1161569 |  |  | 0.03481807 | 0.1161569 | 0.06931556 | 0.1158197 | 0.1095912 | 0.1156771
[5 empty] | 0.03359225 | 0.1169926 |  |  | 0.03359225 | 0.1169926 | 0.0718118 | 0.1166529 | 0.111096 | 0.1165093
[5 empty] | 0.03550934 | 0.1178282 |  |  | 0.03550934 | 0.1178282 | 0.07233517 | 0.1174861 | 0.1090329 | 0.1173415
[5 empty] | 0.0339236 | 0.1186639 |  |  | 0.0339236 | 0.1186639 | 0.07513246 | 0.1183194 | 0.1036287 | 0.1181737
[5 empty] | 0.03347787 | 0.1194996 |  |  | 0.03347787 | 0.1194996 | 0.07107164 | 0.1191526 | 0.1034438 | 0.1190059
[5 empty] | 0.03469094 | 0.1203352 |  |  | 0.03469094 | 0.1203352 | 0.07073117 | 0.1199858 | 0.1160733 | 0.1198381
[5 empty] | 0.03286232 | 0.1211709 |  |  | 0.03286232 | 0.1211709 | 0.07555535 | 0.1208191 | 0.1022221 | 0.1206704
[5 empty] | 0.03560433 | 0.1220066 |  |  | 0.03560433 | 0.1220066 | 0.07004084 | 0.1216523 | 0.1045539 | 0.1215026
[5 empty] | 0.03597306 | 0.1228422 |  |  | 0.03597306 | 0.1228422 | 0.07084782 | 0.1224855 | 0.1097352 | 0.1223348
[5 empty] | 0.03420176 | 0.1236779 |  |  | 0.03420176 | 0.1236779 | 0.06757867 | 0.1233188 | 0.110441 | 0.123167
[5 empty] | 0.03454481 | 0.1245135 |  |  | 0.03454481 | 0.1245135 | 0.06881034 | 0.124152 | 0.1146254 | 0.1239992
[5 empty] | 0.03362628 | 0.1253492 |  |  | 0.03362628 | 0.1253492 | 0.07244626 | 0.1249852 | 0.1035847 | 0.1248314
[5 empty] | 0.03474221 | 0.1261849 |  |  | 0.03474221 | 0.1261849 | 0.06797379 | 0.1258185 | 0.1073182 | 0.1256636
[5 empty] | 0.03232388 | 0.1270205 |  |  | 0.03232388 | 0.1270205 | 0.07159419 | 0.1266517 | 0.1075715 | 0.1264958
[5 empty] | 0.03434429 | 0.1278562 |  |  | 0.03434429 | 0.1278562 | 0.0691324 | 0.1274849 | 0.1007154 | 0.127328
[5 empty] | 0.03482142 | 0.1286918 |  |  | 0.03482142 | 0.1286918 | 0.06954783 | 0.1283182 | 0.1108962 | 0.1281602
[5 empty] | 0.03534136 | 0.1295275 |  |  | 0.03534136 | 0.1295275 | 0.06603089 | 0.1291514 | 0.1099097 | 0.1289924
[5 empty] | 0.03309225 | 0.1303632 |  |  | 0.03309225 | 0.1303632 | 0.07199193 | 0.1299846 | 0.1136651 | 0.1298247
[5 empty] | 0.03202583 | 0.1311988 |  |  | 0.03202583 | 0.1311988 | 0.07317933 | 0.1308179 | 0.1088876 | 0.1306569
[5 empty] | 0.03323026 | 0.1320345 |  |  | 0.03323026 | 0.1320345 | 0.06728931 | 0.1316511 | 0.1098933 | 0.1314891
[5 empty] | 0.03191172 | 0.1328701 |  |  | 0.03191172 | 0.1328701 | 0.07381088 | 0.1324844 | 0.1108908 | 0.1323213
[5 empty] | 0.03327219 | 0.1337058 |  |  | 0.03327219 | 0.1337058 | 0.07115901 | 0.1333176 | 0.1026005 | 0.1331535
[5 empty] | 0.03244525 | 0.1345415 |  |  | 0.03244525 | 0.1345415 | 0.06604919 | 0.1341508 | 0.1023095 | 0.1339857
[5 empty] | 0.03420689 | 0.1353771 |  |  | 0.03420689 | 0.1353771 | 0.07175131 | 0.1349841 | 0.107745 | 0.1348179
[5 empty] | 0.03217504 | 0.1362128 |  |  | 0.03217504 | 0.1362128 | 0.06676506 | 0.1358173 | 0.1041048 | 0.1356501
[5 empty] | 0.03167863 | 0.1370485 |  |  | 0.03167863 | 0.1370485 | 0.06753051 | 0.1366505 | 0.100749 | 0.1364823
[5 empty] | 0.03069739 | 0.1378841 |  |  | 0.03069739 | 0.1378841 | 0.06889689 | 0.1374838 | 0.1064119 | 0.1373145
[5 empty] | 0.0311256 | 0.1387198 |  |  | 0.0311256 | 0.1387198 | 0.06930558 | 0.138317 | 0.0933027 | 0.1381468
[5 empty] | 0.03094226 | 0.1395554 |  |  | 0.03094226 | 0.1395554 | 0.06956688 | 0.1391502 | 0.105618 | 0.138979
[5 empty] | 0.03152382 | 0.1403911 |  |  | 0.03152382 | 0.1403911 | 0.06899385 | 0.1399835 | 0.1003138 | 0.1398112
[5 empty] | 0.0326953 | 0.1412268 |  |  | 0.0326953 | 0.1412268 | 0.06452296 | 0.1408167 | 0.09758795 | 0.1406434
[5 empty] | 0.03216262 | 0.1420624 |  |  | 0.03216262 | 0.1420624 | 0.06597256 | 0.1416499 | 0.09936345 | 0.1414756
[5 empty] | 0.03209795 | 0.1428981 |  |  | 0.03209795 | 0.1428981 | 0.06572746 | 0.1424832 | 0.09766493 | 0.1423078
[5 empty] | 0.0310901 | 0.1437337 |  |  | 0.0310901 | 0.1437337 | 0.06679163 | 0.1433164 | 0.09393655 | 0.14314
[5 empty] | 0.03103012 | 0.1445694 |  |  | 0.03103012 | 0.1445694 | 0.06735268 | 0.1441496 | 0.09308409 | 0.1439722
[5 empty] | 0.03272399 | 0.1454051 |  |  | 0.03272399 | 0.1454051 | 0.06107274 | 0.1449829 | 0.09222518 | 0.1448044
[5 empty] | 0.03178377 | 0.1462407 |  |  | 0.03178377 | 0.1462407 | 0.06162486 | 0.1458161 | 0.09207499 | 0.1456366
[5 empty] | 0.03098219 | 0.1470764 |  |  | 0.03098219 | 0.1470764 | 0.06064359 | 0.1466493 | 0.1022429 | 0.1464688
[5 empty] | 0.03226637 | 0.1479121 |  |  | 0.03226637 | 0.1479121 | 0.06392526 | 0.1474826 | 0.09705801 | 0.1473011
[5 empty] | 0.0306532 | 0.1487477 |  |  | 0.0306532 | 0.1487477 | 0.06448476 | 0.1483158 | 0.09502517 | 0.1481333
[5 empty] | 0.03222822 | 0.1495834 |  |  | 0.03222822 | 0.1495834 | 0.06503122 | 0.149149 | 0.1028141 | 0.1489655
[5 empty] | 0.02995675 | 0.150419 |  |  | 0.02995675 | 0.150419 | 0.06573869 | 0.1499823 | 0.1007876 | 0.1497977
[5 empty] | 0.02987585 | 0.1512547 |  |  | 0.02987585 | 0.1512547 | 0.06503396 | 0.1508155 | 0.09686119 | 0.1506299
[5 empty] | 0.03013299 | 0.1520904 |  |  | 0.03013299 | 0.1520904 | 0.05917017 | 0.1516488 | 0.09620687 | 0.1514621
[5 empty] | 0.03076727 | 0.152926 |  |  | 0.03076727 | 0.152926 | 0.06645541 | 0.152482 | 0.1004056 | 0.1522943
[5 empty] | 0.03010525 | 0.1537617 |  |  | 0.03010525 | 0.1537617 | 0.06620524 | 0.1533152 | 0.09967545 | 0.1531265
[5 empty] | 0.03285604 | 0.1545973 |  |  | 0.03285604 | 0.1545973 | 0.06573966 | 0.1541485 | 0.1018041 | 0.1539587
[5 empty] | 0.02986435 | 0.155433 |  |  | 0.02986435 | 0.155433 | 0.06043771 | 0.1549817 | 0.09205488 | 0.1547909
[5 empty] | 0.03246441 | 0.1562687 |  |  | 0.03246441 | 0.1562687 | 0.05861004 | 0.1558149 | 0.09481875 | 0.1556231
[5 empty] | 0.02993625 | 0.1571043 |  |  | 0.02993625 | 0.1571043 | 0.06037305 | 0.1566482 | 0.09127931 | 0.1564554
[5 empty] | 0.03227089 | 0.15794 |  |  | 0.03227089 | 0.15794 | 0.06457343 | 0.1574814 | 0.09029081 | 0.1572876
[5 empty] | 0.03161042 | 0.1587756 |  |  | 0.03161042 | 0.1587756 | 0.0608292 | 0.1583146 | 0.09457314 | 0.1581198
[5 empty] | 0.03246279 | 0.1596113 |  |  | 0.03246279 | 0.1596113 | 0.06329069 | 0.1591479 | 0.09532769 | 0.158952
[5 empty] | 0.03043061 | 0.160447 |  |  | 0.03043061 | 0.160447 | 0.06485025 | 0.1599811 | 0.08762989 | 0.1597842
[5 empty] | 0.03125553 | 0.1612826 |  |  | 0.03125553 | 0.1612826 | 0.06352859 | 0.1608143 | 0.0992054 | 0.1606164
[5 empty] | 0.03103702 | 0.1621183 |  |  | 0.03103702 | 0.1621183 | 0.06249695 | 0.1616476 | 0.09454847 | 0.1614486
[5 empty] | 0.03138561 | 0.162954 |  |  | 0.03138561 | 0.162954 | 0.05807373 | 0.1624808 | 0.09984857 | 0.1622808
[5 empty] | 0.03229621 | 0.1637896 |  |  | 0.03229621 | 0.1637896 | 0.05917115 | 0.163314 | 0.1002727 | 0.163113
[5 empty] | 0.03032621 | 0.1646253 |  |  | 0.03032621 | 0.1646253 | 0.06306371 | 0.1641473 | 0.0961915 | 0.1639452
[5 empty] | 0.03043656 | 0.1654609 |  |  | 0.03043656 | 0.1654609 | 0.06200889 | 0.1649805 | 0.09057879 | 0.1647775
[5 empty] | 0.03090727 | 0.1662966 |  |  | 0.03090727 | 0.1662966 | 0.06433514 | 0.1658137 | 0.0973962 | 0.1656097