## 1
Общество с ограниченной ответственностью "Инженерная геология" (ООО "ИнжГео") | [11 empty] | Общество с ограниченной ответственностью "Инженерная геология" (ООО "ИнжГео")
Юр. адрес: 117279, г. Москва, ул. Миклухо-Маклая, 36 а, этаж 5, пом. XXIII к. 76-84 | [11 empty] | Юр. адрес: 117279, г. Москва, ул. Миклухо-Маклая, 36 а, этаж 5, пом. XXIII к. 76-84 | [8 empty] | нагр |  |  | X0 | Y0 | R |  | нагр |  |  |  | X0 | Y0 | R | нагр |  |  |  | X0 | Y0 | R |  | нагр |  |  |  | X0 | Y0 | R
Телефон/факс +7 (495) 132-30-00, Адрес электронной почты inbox@inj-geo.ru | [11 empty] | Телефон/факс +7 (495) 132-30-00, Адрес электронной почты inbox@inj-geo.ru | [12 empty] | 0 | [7 empty] | 0 | [6 empty] | 0 | [7 empty] | 0
[21 empty] | девиатор | [6 empty] | девиатор | [6 empty] | девиатор | [7 empty] | девиатор
Испытательная лаборатория ООО «ИнжГео» | [11 empty] | Испытательная лаборатория ООО «ИнжГео» | [8 empty] | x0 | Угол | X | Y |  |  |  | x0 |  | Угол | X | Y |  |  | x0 |  | Угол | X | Y |  |  |  | x0 |  | Угол | X | Y
Адрес места осуществления деятельности лаборатории: г. Москва, просп. Вернадского, д. 51, стр. 1 | [11 empty] | Адрес места осуществления деятельности лаборатории: г. Москва, просп. Вернадского, д. 51, стр. 1 | [9 empty] | 0 | [7 empty] | 0 | [6 empty] | 0 | [7 empty] | 0
Телефон +7(910)4557682, E-mail: slg85@mail.ru | [11 empty] | Телефон +7(910)4557682, E-mail: slg85@mail.ru | [9 empty] | 5 | [7 empty] | 5 | [6 empty] | 5 | [7 empty] | 5
[22 empty] | 10 | [7 empty] | 10 | [6 empty] | 10 | [7 empty] | 10
[12 empty] | Протокол испытаний № 13-63/26 от 24-11-2022 | [9 empty] | 15 | [7 empty] | 15 | [6 empty] | 15 | [7 empty] | 15
[22 empty] | 20 | [7 empty] | 20 | [6 empty] | 20 | [7 empty] | 20
[12 empty] | Наименование и адрес заказчика: Переход трубопровода через р. Енисей | [9 empty] | 25 | [7 empty] | 25 | [6 empty] | 25 | [7 empty] | 25
[12 empty] | Наименование объекта: ООО Регионстрой | [9 empty] | 30 | [7 empty] | 30 | [6 empty] | 30 | [7 empty] | 30
Наименование используемого метода/методики: ГОСТ 12248.4-2020 | [11 empty] | Наименование используемого метода/методики: ГОСТ 12248.3-2020 | [9 empty] | 35 | [7 empty] | 35 | [6 empty] | 35 | [7 empty] | 35
Условия проведения испытания: температура окружающей среды (18 - 25)0С, влажность воздуха (40 - 75)% | [11 empty] | Условия проведения испытания: температура окружающей среды (18 - 25)0С, влажность воздуха (40 - 75)% | [9 empty] | 40 | [7 empty] | 40 | [6 empty] | 40 | [7 empty] | 40
[12 empty] | Дата получение объекта подлежащего испытаниям: 28.10.2022 | [9 empty] | 45 | [7 empty] | 45 | [6 empty] | 45 | [7 empty] | 45
[12 empty] | Дата испытания: 25.10.2022-19.11.2026 | [9 empty] | 50 | [7 empty] | 50 | [6 empty] | 50 | [7 empty] | 50
[22 empty] | 55 | [7 empty] | 55 | [6 empty] | 55 | [7 empty] | 55
Испытание грунтов методом трехосного сжатия | [11 empty] | Испытание грунтов методом трехосного сжатия | [9 empty] | 60 | [7 empty] | 60 | [6 empty] | 60 | [7 empty] | 60
[22 empty] | 65 | [7 empty] | 65 | [6 empty] | 65 | [7 empty] | 65
Лабораторный номер: | [6 empty] | We, д.е. = |  |  |  |  | Лабораторный номер: |  | 1061 |  |  |  | We, д.е. = | 0.40178518 |  |  | 70 | [7 empty] | 70 | [6 empty] | 70 | [7 empty] | 70
Номер скважины: | [6 empty] | ρ, г/см3 = |  |  |  |  | Номер скважины: |  | BH-052 |  |  |  | ρ, г/см3 = |  |  |  | 75 | [7 empty] | 75 | [6 empty] | 75 | [7 empty] | 75
Глубина отбора, м: | [6 empty] | ρs, г/см3 = |  |  |  |  | Глубина отбора, м: |  | 0.7 |  |  |  | ρs, г/см3 = | 2.73 |  |  | 80 | [7 empty] | 80 | [6 empty] | 80 | [7 empty] | 80
Наименование грунта: | [6 empty] | e, д.е. = |  |  |  |  | Наименование грунта: |  | Суглинок, после оттаивания текучий, легкий пылеватый |  |  |  | e, д.е. = |  |  |  | 85 | [7 empty] | 85 | [6 empty] | 85 | [7 empty] | 85
Схема проведения опыта: | [6 empty] | IL, д.е. = |  |  |  |  | Схема проведения опыта: |  | КД |  |  |  | IL, д.е. = | 1.038 |  |  | 90 | [7 empty] | 90 | [6 empty] | 90 | [7 empty] | 90
[22 empty] | 95 | [7 empty] | 95 | [6 empty] | 95 | [7 empty] | 95
[22 empty] | 100 | [7 empty] | 100 | [6 empty] | 100 | [7 empty] | 100
Результаты испытаний | [11 empty] | Результаты испытаний | [9 empty] | 105 | [7 empty] | 105 | [6 empty] | 105 | [7 empty] | 105
[22 empty] | 110 | [7 empty] | 110 | [6 empty] | 110 | [7 empty] | 110
[22 empty] | 115 | [7 empty] | 115 | [6 empty] | 115 | [7 empty] | 115
[22 empty] | 120 | [7 empty] | 120 | [6 empty] | 120 | [7 empty] | 120
[22 empty] | 125 | [7 empty] | 125 | [6 empty] | 125 | [7 empty] | 125
[22 empty] | 130 | [7 empty] | 130 | [6 empty] | 130 | [7 empty] | 130
[22 empty] | 135 | [7 empty] | 135 | [6 empty] | 135 | [7 empty] | 135
[22 empty] | 140 | [7 empty] | 140 | [6 empty] | 140 | [7 empty] | 140
[22 empty] | 145 | [7 empty] | 145 | [6 empty] | 145 | [7 empty] | 145
[22 empty] | 150 | [7 empty] | 150 | [6 empty] | 150 | [7 empty] | 150
[22 empty] | 155 | [7 empty] | 155 | [6 empty] | 155 | [7 empty] | 155
[22 empty] | 160 | [7 empty] | 160 | [6 empty] | 160 | [7 empty] | 160
[22 empty] | 165 | [7 empty] | 165 | [6 empty] | 165 | [7 empty] | 165
[22 empty] | 170 | [7 empty] | 170 | [6 empty] | 170 | [7 empty] | 170
[22 empty] | 175 | [7 empty] | 175 | [6 empty] | 175 | [7 empty] | 175
[22 empty] | 180 | [7 empty] | 180 | [6 empty] | 180 | [7 empty] | 180
[13 empty] | Давление в камере, Мпа σ3 | Вертикальная нагрузка, Мпа σ1 | Поровое давление, Мпа u
| K0, д.е. | 0.8435655 |  |  |  |  | Коэфф. Точки | [5 empty] | 0.05 | 0.08493633 | [5 empty] | 1 | [6 empty] | σ3,кПа | σ1,кПа | u, кПа |  |  |  | 4
| q_zg, МПа | 0.04217828 | [10 empty] | 0.15 | 0.2220252 | [27 empty] | δ3, Мпа | δ1-δ3, МПа | δ1, МПа | δ1, КПа
|  |  | Модуль деформации, МПа: | [9 empty] | 0.25 | 0.3591141 | [21 empty] | С, МПа:
|  |  | Е0= |  | Точки модуля (полное напр.), МПа |  |  |  | 0.04217828 | 0.06748524 | [25 empty] | φ, град:
|  |  | E50 = |  | qf (полное напр.), МПа |  |  |  | 0.06746816 | [26 empty] | E, Мпа
|  |  | Коэф. Поперечной деформации, ϑ = | [9 empty] | Эффективные значения угла внутреннего трения и удельного сцепления ϕ', С' | [13 empty] | x | 0
[13 empty] | ϕ', град. = | 9 | [12 empty] | y |  |  |  | С, кПа | φ,°
[13 empty] | С', МПа = | 0.007
| Исполнитель: | [6 empty] | Морозов Д.С. |  |  |  |  | Исполнитель: |  |  |  |  | Морозов Д.С.
| Начальник исп. лаборатории: | [6 empty] | Семиколенова Л.Г. |  |  |  |  | Начальник исп. лаборатории: |  |  |  |  | Семиколенова Л.Г.
Лист 1 , всего листов 2 | [11 empty] | Лист 2 , всего листов 2
Частичное воспроизведение протокола испытаний без письменного разрешения ООО «ИнжГео» ЗАПРЕЩАЕТСЯ | [11 empty] | Частичное воспроизведение протокола испытаний без письменного разрешения ООО «ИнжГео» ЗАПРЕЩАЕТСЯ
[5 empty] | второй график |  | первый график | [9 empty] | К Пуассона
dev50 | epsE50 | ind | devE0 | epsE0 | dev | eps | sigma |  | dev1 | eps1 | dev2 | eps2 | dev3 | eps3 |  | Глины
0.01746816 | 0.001745506 |  |  |  | -0.000155 | 0 |  |  | -0.000155 | 0 | 0.000615 | 0 | 0.02345953 | 0.0003255824 |  | < 0 | 0,20-0,30
ind |  |  |  |  | 0.006987266 | 0.0004654684 |  |  | 0.006987266 | 0.0004654684 | 0.02124743 | 0.0005184737 | 0.05455704 | 0.001135752 |  | 0-0,25 | 0,30-0,38
2 |  |  |  |  | 0.01746816 | 0.001745506 |  |  | 0.01746816 | 0.001745506 | 0.0360126 | 0.001318153 | 0.06551406 | 0.001665194 |  | 0,25< | 0,38-0,45
E0 |  |  |  |  | 0.01855896 | 0.002506984 |  |  | 0.01855896 | 0.002506984 | 0.04135728 | 0.002500541 | 0.06800733 | 0.002497792 |  | Суглинки | 0,35-0,37
epsE0 | devE0 |  |  |  | 0.02060759 | 0.003342645 |  |  | 0.02060759 | 0.003342645 | 0.04092199 | 0.003334055 | 0.07161453 | 0.003330389 |  | Пески и супеси | 0,30-0,35
0.0004654684 | 0.006987266 |  |  |  | 0.02015201 | 0.004178307 |  |  | 0.02015201 | 0.004178307 | 0.04833691 | 0.004167569 | 0.06361822 | 0.004162986
[5 empty] | 0.02225082 | 0.005013968 |  |  | 0.02225082 | 0.005013968 | 0.04666573 | 0.005001083 | 0.07338712 | 0.004995583
График E50 |  | График E |  |  | 0.02302566 | 0.005849629 |  |  | 0.02302566 | 0.005849629 | 0.04721552 | 0.005834597 | 0.0702532 | 0.005828181
eps | q | sigma |  |  | 0.02353632 | 0.006685291 |  |  | 0.02353632 | 0.006685291 | 0.05273982 | 0.006668111 | 0.08131742 | 0.006660778
Горизонтальная линия E50 |  | Касательная |  |  | 0.02389666 | 0.007520952 |  |  | 0.02389666 | 0.007520952 | 0.05232852 | 0.007501624 | 0.078819 | 0.007493375
0 |  | a | b |  | 0.0253054 | 0.008356613 |  |  | 0.0253054 | 0.008356613 | 0.0552812 | 0.008335138 | 0.07652555 | 0.008325972
|  |  | 0 |  | 0.02486451 | 0.009192274 |  |  | 0.02486451 | 0.009192274 | 0.05386653 | 0.009168652 | 0.07867586 | 0.009158569
Вертикальная линия E50 |  | p1 и p2 |  |  | 0.02593446 | 0.01002794 |  |  | 0.02593446 | 0.01002794 | 0.05713835 | 0.01000217 | 0.07976375 | 0.009991167
| 0 | 0 |  |  | 0.02565307 | 0.0108636 |  |  | 0.02565307 | 0.0108636 | 0.05820783 | 0.01083568 | 0.08418265 | 0.01082376
[5 empty] | 0.02622615 | 0.01169926 |  |  | 0.02622615 | 0.01169926 | 0.05901076 | 0.01166919 | 0.08850871 | 0.01165636
Касательная линия E50 |  |  |  |  | 0.02768848 | 0.01253492 |  |  | 0.02768848 | 0.01253492 | 0.05547473 | 0.01250271 | 0.08355799 | 0.01248896
0 | 0 | Горизонтальная 1 |  |  | 0.02922214 | 0.01337058 |  |  | 0.02922214 | 0.01337058 | 0.05872549 | 0.01333622 | 0.09184594 | 0.01332156
[5 empty] | 0.02917251 | 0.01420624 |  |  | 0.02917251 | 0.01420624 | 0.05799547 | 0.01416973 | 0.08711926 | 0.01415415
Горизонтальная линия qкр |  |  |  |  | 0.02967238 | 0.0150419 |  |  | 0.02967238 | 0.0150419 | 0.05628847 | 0.01500325 | 0.09201737 | 0.01498675
Горизонтальная линия q |  | Горизонтальная 2 |  |  | 0.02974294 | 0.01587756 |  |  | 0.02974294 | 0.01587756 | 0.05806378 | 0.01583676 | 0.09708298 | 0.01581935
0 |  | 0 |  |  | 0.02768169 | 0.01671323 |  |  | 0.02768169 | 0.01671323 | 0.06196626 | 0.01667028 | 0.09554213 | 0.01665194
[5 empty] | 0.03077585 | 0.01754889 |  |  | 0.03077585 | 0.01754889 | 0.05744827 | 0.01750379 | 0.09937884 | 0.01748454
Вертикальная линия q |  |  |  |  | 0.02959943 | 0.01838455 |  |  | 0.02959943 | 0.01838455 | 0.0597044 | 0.0183373 | 0.09201551 | 0.01831714
| 0 |  |  |  | 0.02931617 | 0.01922021 |  |  | 0.02931617 | 0.01922021 | 0.06335397 | 0.01917082 | 0.09909202 | 0.01914974
[5 empty] | 0.02942331 | 0.02005587 |  |  | 0.02942331 | 0.02005587 | 0.06064587 | 0.02000433 | 0.09425282 | 0.01998233
[5 empty] | 0.0305322 | 0.02089153 |  |  | 0.0305322 | 0.02089153 | 0.0604224 | 0.02083785 | 0.0930354 | 0.02081493
[5 empty] | 0.02925861 | 0.02172719 |  |  | 0.02925861 | 0.02172719 | 0.05880918 | 0.02167136 | 0.09130039 | 0.02164753
[5 empty] | 0.03187844 | 0.02256286 |  |  | 0.03187844 | 0.02256286 | 0.06183733 | 0.02250487 | 0.09217453 | 0.02248013
[5 empty] | 0.03041548 | 0.02339852 |  |  | 0.03041548 | 0.02339852 | 0.06462583 | 0.02333839 | 0.09751985 | 0.02331272
[5 empty] | 0.03045561 | 0.02423418 |  |  | 0.03045561 | 0.02423418 | 0.06375155 | 0.0241719 | 0.09203484 | 0.02414532
[5 empty] | 0.03059418 | 0.02506984 |  |  | 0.03059418 | 0.02506984 | 0.06497696 | 0.02500541 | 0.09355711 | 0.02497792
[5 empty] | 0.03284064 | 0.0259055 |  |  | 0.03284064 | 0.0259055 | 0.06716034 | 0.02583893 | 0.09420415 | 0.02581051
[5 empty] | 0.03175775 | 0.02674116 |  |  | 0.03175775 | 0.02674116 | 0.06132132 | 0.02667244 | 0.1048111 | 0.02664311
[5 empty] | 0.03199008 | 0.02757682 |  |  | 0.03199008 | 0.02757682 | 0.06385186 | 0.02750596 | 0.1011182 | 0.02747571
[5 empty] | 0.03011533 | 0.02841248 |  |  | 0.03011533 | 0.02841248 | 0.06830903 | 0.02833947 | 0.1048855 | 0.02830831
[5 empty] | 0.03138072 | 0.02924815 |  |  | 0.03138072 | 0.02924815 | 0.06915126 | 0.02917298 | 0.1036064 | 0.0291409
[5 empty] | 0.03122713 | 0.03008381 |  |  | 0.03122713 | 0.03008381 | 0.0669417 | 0.0300065 | 0.1039263 | 0.0299735
[5 empty] | 0.03273832 | 0.03091947 |  |  | 0.03273832 | 0.03091947 | 0.06990427 | 0.03084001 | 0.1017649 | 0.0308061
[5 empty] | 0.03400176 | 0.03175513 |  |  | 0.03400176 | 0.03175513 | 0.06987353 | 0.03167352 | 0.1010333 | 0.03163869
[5 empty] | 0.03207715 | 0.03259079 |  |  | 0.03207715 | 0.03259079 | 0.06513594 | 0.03250704 | 0.1003312 | 0.03247129
[5 empty] | 0.03177963 | 0.03342645 |  |  | 0.03177963 | 0.03342645 | 0.06855943 | 0.03334055 | 0.1000746 | 0.03330389
[5 empty] | 0.03317083 | 0.03426211 |  |  | 0.03317083 | 0.03426211 | 0.07073006 | 0.03417407 | 0.1090936 | 0.03413649
[5 empty] | 0.0338893 | 0.03509778 |  |  | 0.0338893 | 0.03509778 | 0.07090112 | 0.03500758 | 0.1019073 | 0.03496908
[5 empty] | 0.03170747 | 0.03593344 |  |  | 0.03170747 | 0.03593344 | 0.07238914 | 0.03584109 | 0.1029326 | 0.03580168
[5 empty] | 0.03209042 | 0.0367691 |  |  | 0.03209042 | 0.0367691 | 0.07000895 | 0.03667461 | 0.09860525 | 0.03663428
[5 empty] | 0.03404302 | 0.03760476 |  |  | 0.03404302 | 0.03760476 | 0.07104743 | 0.03750812 | 0.1069516 | 0.03746688
[5 empty] | 0.03527175 | 0.03844042 |  |  | 0.03527175 | 0.03844042 | 0.0708943 | 0.03834164 | 0.1114325 | 0.03829947
[5 empty] | 0.03456576 | 0.03927608 |  |  | 0.03456576 | 0.03927608 | 0.0720252 | 0.03917515 | 0.1108751 | 0.03913207
[5 empty] | 0.03553398 | 0.04011174 |  |  | 0.03553398 | 0.04011174 | 0.06837136 | 0.04000866 | 0.1113346 | 0.03996467
[5 empty] | 0.03348327 | 0.0409474 |  |  | 0.03348327 | 0.0409474 | 0.06835792 | 0.04084218 | 0.110925 | 0.04079726
[5 empty] | 0.03544081 | 0.04178307 |  |  | 0.03544081 | 0.04178307 | 0.0743272 | 0.04167569 | 0.1116277 | 0.04162986
[5 empty] | 0.03408969 | 0.04261873 |  |  | 0.03408969 | 0.04261873 | 0.06848002 | 0.0425092 | 0.1130742 | 0.04246246
[5 empty] | 0.03606014 | 0.04345439 |  |  | 0.03606014 | 0.04345439 | 0.07462025 | 0.04334272 | 0.102374 | 0.04329506
[5 empty] | 0.03367553 | 0.04429005 |  |  | 0.03367553 | 0.04429005 | 0.07006803 | 0.04417623 | 0.1069342 | 0.04412765
[5 empty] | 0.03493633 | 0.04512571 |  |  | 0.03493633 | 0.04512571 | 0.06908445 | 0.04500975 | 0.1016508 | 0.04496025
[5 empty] | 0.03452096 | 0.04596137 |  |  | 0.03452096 | 0.04596137 | 0.07013473 | 0.04584326 | 0.1091141 | 0.04579285
[5 empty] | 0.03641402 | 0.04679703 |  |  | 0.03641402 | 0.04679703 | 0.0753493 | 0.04667677 | 0.1041528 | 0.04662544
[5 empty] | 0.03459617 | 0.04763269 |  |  | 0.03459617 | 0.04763269 | 0.07272196 | 0.04751029 | 0.1138876 | 0.04745804
[5 empty] | 0.03572479 | 0.04846836 |  |  | 0.03572479 | 0.04846836 | 0.07396644 | 0.0483438 | 0.1079687 | 0.04829064
[5 empty] | 0.03335759 | 0.04930402 |  |  | 0.03335759 | 0.04930402 | 0.07028806 | 0.04917732 | 0.1030655 | 0.04912324
[5 empty] | 0.03386565 | 0.05013968 |  |  | 0.03386565 | 0.05013968 | 0.06821451 | 0.05001083 | 0.1094126 | 0.04995583
[5 empty] | 0.03468705 | 0.05097534 |  |  | 0.03468705 | 0.05097534 | 0.07093357 | 0.05084434 | 0.1039163 | 0.05078843
[5 empty] | 0.03574223 | 0.051811 |  |  | 0.03574223 | 0.051811 | 0.07326071 | 0.05167786 | 0.1069312 | 0.05162103
[5 empty] | 0.03401714 | 0.05264666 |  |  | 0.03401714 | 0.05264666 | 0.07536894 | 0.05251137 | 0.1132208 | 0.05245363
[5 empty] | 0.03576721 | 0.05348232 |  |  | 0.03576721 | 0.05348232 | 0.0695458 | 0.05334488 | 0.1034689 | 0.05328622
[5 empty] | 0.03661971 | 0.05431799 |  |  | 0.03661971 | 0.05431799 | 0.0709526 | 0.0541784 | 0.1054879 | 0.05411882
[5 empty] | 0.03545534 | 0.05515365 |  |  | 0.03545534 | 0.05515365 | 0.0742386 | 0.05501191 | 0.1096796 | 0.05495142
[5 empty] | 0.0367216 | 0.05598931 |  |  | 0.0367216 | 0.05598931 | 0.06955846 | 0.05584543 | 0.1079239 | 0.05578401
[5 empty] | 0.03512741 | 0.05682497 |  |  | 0.03512741 | 0.05682497 | 0.07600953 | 0.05667894 | 0.1153132 | 0.05661661
[5 empty] | 0.03387909 | 0.05766063 |  |  | 0.03387909 | 0.05766063 | 0.07216627 | 0.05751245 | 0.1112915 | 0.05744921
[5 empty] | 0.03487417 | 0.05849629 |  |  | 0.03487417 | 0.05849629 | 0.07222221 | 0.05834597 | 0.1156119 | 0.05828181
[5 empty] | 0.03655336 | 0.05933195 |  |  | 0.03655336 | 0.05933195 | 0.07549406 | 0.05917948 | 0.1097695 | 0.0591144
[5 empty] | 0.03401026 | 0.06016761 |  |  | 0.03401026 | 0.06016761 | 0.06859808 | 0.06001299 | 0.1061437 | 0.059947
[5 empty] | 0.03424544 | 0.06100328 |  |  | 0.03424544 | 0.06100328 | 0.07639869 | 0.06084651 | 0.1155046 | 0.0607796
[5 empty] | 0.0335814 | 0.06183894 |  |  | 0.0335814 | 0.06183894 | 0.07227145 | 0.06168002 | 0.1172344 | 0.06161219
[5 empty] | 0.03420007 | 0.0626746 |  |  | 0.03420007 | 0.0626746 | 0.07155259 | 0.06251354 | 0.1070746 | 0.06244479
[5 empty] | 0.03528648 | 0.06351026 |  |  | 0.03528648 | 0.06351026 | 0.07643369 | 0.06334705 | 0.115306 | 0.06327739
[5 empty] | 0.03660575 | 0.06434592 |  |  | 0.03660575 | 0.06434592 | 0.07398619 | 0.06418056 | 0.1160226 | 0.06410999
[5 empty] | 0.03653692 | 0.06518158 |  |  | 0.03653692 | 0.06518158 | 0.06907499 | 0.06501408 | 0.1067361 | 0.06494258
[5 empty] | 0.03608427 | 0.06601724 |  |  | 0.03608427 | 0.06601724 | 0.07035659 | 0.06584759 | 0.1049352 | 0.06577518
[5 empty] | 0.03629959 | 0.06685291 |  |  | 0.03629959 | 0.06685291 | 0.0726084 | 0.06668111 | 0.1176958 | 0.06660778
[5 empty] | 0.03434546 | 0.06768857 |  |  | 0.03434546 | 0.06768857 | 0.06955255 | 0.06751462 | 0.1158699 | 0.06744038
[5 empty] | 0.0360381 | 0.06852423 |  |  | 0.0360381 | 0.06852423 | 0.07584844 | 0.06834813 | 0.1146643 | 0.06827297
[5 empty] | 0.03516443 | 0.06935989 |  |  | 0.03516443 | 0.06935989 | 0.07033559 | 0.06918165 | 0.1142918 | 0.06910557
[5 empty] | 0.03392719 | 0.07019555 |  |  | 0.03392719 | 0.07019555 | 0.0772855 | 0.07001516 | 0.1118927 | 0.06993817
[5 empty] | 0.03397681 | 0.07103121 |  |  | 0.03397681 | 0.07103121 | 0.06858985 | 0.07084867 | 0.1056844 | 0.07077076
[5 empty] | 0.03703776 | 0.07186687 |  |  | 0.03703776 | 0.07186687 | 0.07255103 | 0.07168219 | 0.1144841 | 0.07160336
[5 empty] | 0.034366 | 0.07270253 |  |  | 0.034366 | 0.07270253 | 0.06971477 | 0.0725157 | 0.1181524 | 0.07243596
[5 empty] | 0.03385452 | 0.0735382 |  |  | 0.03385452 | 0.0735382 | 0.07314059 | 0.07334922 | 0.1088973 | 0.07326856
[5 empty] | 0.03418344 | 0.07437386 |  |  | 0.03418344 | 0.07437386 | 0.07235926 | 0.07418273 | 0.1146253 | 0.07410115
[5 empty] | 0.03493416 | 0.07520952 |  |  | 0.03493416 | 0.07520952 | 0.07759055 | 0.07501624 | 0.1046656 | 0.07493375
[5 empty] | 0.03644428 | 0.07604518 |  |  | 0.03644428 | 0.07604518 | 0.07085618 | 0.07584976 | 0.1171124 | 0.07576635
[5 empty] | 0.03446473 | 0.07688084 |  |  | 0.03446473 | 0.07688084 | 0.06979012 | 0.07668327 | 0.1173232 | 0.07659894
[5 empty] | 0.03449958 | 0.0777165 |  |  | 0.03449958 | 0.0777165 | 0.07150487 | 0.07751678 | 0.111135 | 0.07743154
[5 empty] | 0.03404353 | 0.07855216 |  |  | 0.03404353 | 0.07855216 | 0.07451388 | 0.0783503 | 0.1176048 | 0.07826414
[5 empty] | 0.03729324 | 0.07938782 |  |  | 0.03729324 | 0.07938782 | 0.07262199 | 0.07918381 | 0.117383 | 0.07909674
[5 empty] | 0.03478793 | 0.08022349 |  |  | 0.03478793 | 0.08022349 | 0.0705496 | 0.08001733 | 0.1063474 | 0.07992933
[5 empty] | 0.03496286 | 0.08105915 |  |  | 0.03496286 | 0.08105915 | 0.0735764 | 0.08085084 | 0.1068267 | 0.08076193
[5 empty] | 0.0355465 | 0.08189481 |  |  | 0.0355465 | 0.08189481 | 0.0693374 | 0.08168435 | 0.1168266 | 0.08159453
[5 empty] | 0.03631163 | 0.08273047 |  |  | 0.03631163 | 0.08273047 | 0.07263806 | 0.08251787 | 0.1119485 | 0.08242713
[5 empty] | 0.03531512 | 0.08356613 |  |  | 0.03531512 | 0.08356613 | 0.07175398 | 0.08335138 | 0.1089538 | 0.08325972
[5 empty] | 0.03428953 | 0.08440179 |  |  | 0.03428953 | 0.08440179 | 0.06928134 | 0.0841849 | 0.1112562 | 0.08409232
[5 empty] | 0.03424061 | 0.08523745 |  |  | 0.03424061 | 0.08523745 | 0.076716 | 0.08501841 | 0.1184106 | 0.08492492
[5 empty] | 0.03702828 | 0.08607312 |  |  | 0.03702828 | 0.08607312 | 0.07655862 | 0.08585192 | 0.106178 | 0.08575751
[5 empty] | 0.0341542 | 0.08690878 |  |  | 0.0341542 | 0.08690878 | 0.0755325 | 0.08668544 | 0.1183619 | 0.08659011
[5 empty] | 0.03520744 | 0.08774444 |  |  | 0.03520744 | 0.08774444 | 0.06974289 | 0.08751895 | 0.1180514 | 0.08742271
[5 empty] | 0.03535523 | 0.0885801 |  |  | 0.03535523 | 0.0885801 | 0.07720332 | 0.08835246 | 0.1189585 | 0.08825531
[5 empty] | 0.03538542 | 0.08941576 |  |  | 0.03538542 | 0.08941576 | 0.0715308 | 0.08918598 | 0.1187169 | 0.0890879
[5 empty] | 0.03500155 | 0.09025142 |  |  | 0.03500155 | 0.09025142 | 0.0718159 | 0.09001949 | 0.108612 | 0.0899205
[5 empty] | 0.03468418 | 0.09108708 |  |  | 0.03468418 | 0.09108708 | 0.07192118 | 0.09085301 | 0.1117423 | 0.0907531
[5 empty] | 0.03667724 | 0.09192274 |  |  | 0.03667724 | 0.09192274 | 0.0729345 | 0.09168652 | 0.1105964 | 0.09158569
[5 empty] | 0.03423328 | 0.09275841 |  |  | 0.03423328 | 0.09275841 | 0.07171382 | 0.09252003 | 0.1126202 | 0.09241829
[5 empty] | 0.03538106 | 0.09359407 |  |  | 0.03538106 | 0.09359407 | 0.07689414 | 0.09335355 | 0.1122143 | 0.09325089
[5 empty] | 0.03571858 | 0.09442973 |  |  | 0.03571858 | 0.09442973 | 0.07668574 | 0.09418706 | 0.11233 | 0.09408349
[5 empty] | 0.03529496 | 0.09526539 |  |  | 0.03529496 | 0.09526539 | 0.0741854 | 0.09502057 | 0.1166148 | 0.09491608
[5 empty] | 0.03447191 | 0.09610105 |  |  | 0.03447191 | 0.09610105 | 0.07150419 | 0.09585409 | 0.1127444 | 0.09574868
[5 empty] | 0.03575253 | 0.09693671 |  |  | 0.03575253 | 0.09693671 | 0.07477741 | 0.0966876 | 0.115882 | 0.09658128
[5 empty] | 0.03453429 | 0.09777237 |  |  | 0.03453429 | 0.09777237 | 0.0760602 | 0.09752112 | 0.1177663 | 0.09741388
[5 empty] | 0.03533464 | 0.09860804 |  |  | 0.03533464 | 0.09860804 | 0.07353205 | 0.09835463 | 0.1108397 | 0.09824647
[5 empty] | 0.03713611 | 0.0994437 |  |  | 0.03713611 | 0.0994437 | 0.07396183 | 0.09918814 | 0.107282 | 0.09907907
[5 empty] | 0.0357848 | 0.1002794 |  |  | 0.0357848 | 0.1002794 | 0.07177139 | 0.1000217 | 0.1087122 | 0.09991167
[5 empty] | 0.03647045 | 0.101115 |  |  | 0.03647045 | 0.101115 | 0.07296891 | 0.1008552 | 0.1153303 | 0.1007443
[5 empty] | 0.03735527 | 0.1019507 |  |  | 0.03735527 | 0.1019507 | 0.07547131 | 0.1016887 | 0.11893 | 0.1015769
[5 empty] | 0.03592241 | 0.1027863 |  |  | 0.03592241 | 0.1027863 | 0.07448873 | 0.1025222 | 0.109152 | 0.1024095
[5 empty] | 0.03544905 | 0.103622 |  |  | 0.03544905 | 0.103622 | 0.07001198 | 0.1033557 | 0.1094376 | 0.1032421
[5 empty] | 0.03704372 | 0.1044577 |  |  | 0.03704372 | 0.1044577 | 0.07436393 | 0.1041892 | 0.1175789 | 0.1040747
[5 empty] | 0.03694744 | 0.1052933 |  |  | 0.03694744 | 0.1052933 | 0.0754646 | 0.1050227 | 0.1167207 | 0.1049073
[5 empty] | 0.03404432 | 0.106129 |  |  | 0.03404432 | 0.106129 | 0.0720437 | 0.1058563 | 0.1184882 | 0.1057398
[5 empty] | 0.0354801 | 0.1069646 |  |  | 0.0354801 | 0.1069646 | 0.07392091 | 0.1066898 | 0.1098535 | 0.1065724
[5 empty] | 0.03537038 | 0.1078003 |  |  | 0.03537038 | 0.1078003 | 0.07403595 | 0.1075233 | 0.1163611 | 0.107405
[5 empty] | 0.03516118 | 0.108636 |  |  | 0.03516118 | 0.108636 | 0.06934872 | 0.1083568 | 0.1043448 | 0.1082376
[5 empty] | 0.03411103 | 0.1094716 |  |  | 0.03411103 | 0.1094716 | 0.07178206 | 0.1091903 | 0.1093164 | 0.1090702
[5 empty] | 0.03512242 | 0.1103073 |  |  | 0.03512242 | 0.1103073 | 0.07630042 | 0.1100238 | 0.1150999 | 0.1099028
[5 empty] | 0.03588134 | 0.111143 |  |  | 0.03588134 | 0.111143 | 0.0728421 | 0.1108573 | 0.1116561 | 0.1107354
[5 empty] | 0.03549668 | 0.1119786 |  |  | 0.03549668 | 0.1119786 | 0.07008444 | 0.1116909 | 0.1114126 | 0.111568
[5 empty] | 0.03371194 | 0.1128143 |  |  | 0.03371194 | 0.1128143 | 0.07653991 | 0.1125244 | 0.1064552 | 0.1124006
[5 empty] | 0.03384709 | 0.1136499 |  |  | 0.03384709 | 0.1136499 | 0.07265226 | 0.1133579 | 0.1152251 | 0.1132332
[5 empty] | 0.03679883 | 0.1144856 |  |  | 0.03679883 | 0.1144856 | 0.07509488 | 0.1141914 | 0.1131941 | 0.1140658
[5 empty] | 0.03653501 | 0.1153213 |  |  | 0.03653501 | 0.1153213 | 0.07443219 | 0.1150249 | 0.1130298 | 0.1148984
[5 empty] | 0.0360015 | 0.1161569 |  |  | 0.0360015 | 0.1161569 | 0.07551375 | 0.1158584 | 0.1088721 | 0.115731
[5 empty] | 0.03638119 | 0.1169926 |  |  | 0.03638119 | 0.1169926 | 0.06835183 | 0.1166919 | 0.1123512 | 0.1165636
[5 empty] | 0.03655195 | 0.1178282 |  |  | 0.03655195 | 0.1178282 | 0.07451159 | 0.1175254 | 0.1115946 | 0.1173962
[5 empty] | 0.03486794 | 0.1186639 |  |  | 0.03486794 | 0.1186639 | 0.06773334 | 0.118359 | 0.1091595 | 0.1182288
[5 empty] | 0.03490702 | 0.1194996 |  |  | 0.03490702 | 0.1194996 | 0.07418678 | 0.1191925 | 0.1088442 | 0.1190614
[5 empty] | 0.03503422 | 0.1203352 |  |  | 0.03503422 | 0.1203352 | 0.06840297 | 0.120026 | 0.1131741 | 0.119894
[5 empty] | 0.03600431 | 0.1211709 |  |  | 0.03600431 | 0.1211709 | 0.07385955 | 0.1208595 | 0.10287 | 0.1207266
[5 empty] | 0.03611101 | 0.1220066 |  |  | 0.03611101 | 0.1220066 | 0.07102238 | 0.121693 | 0.1069747 | 0.1215592
[5 empty] | 0.03366174 | 0.1228422 |  |  | 0.03366174 | 0.1228422 | 0.07559627 | 0.1225265 | 0.1073734 | 0.1223918
[5 empty] | 0.03366198 | 0.1236779 |  |  | 0.03366198 | 0.1236779 | 0.07186301 | 0.12336 | 0.1064494 | 0.1232244
[5 empty] | 0.03590101 | 0.1245135 |  |  | 0.03590101 | 0.1245135 | 0.07073756 | 0.1241936 | 0.1047902 | 0.124057
[5 empty] | 0.03356336 | 0.1253492 |  |  | 0.03356336 | 0.1253492 | 0.07227018 | 0.1250271 | 0.1063139 | 0.1248896
[5 empty] | 0.03432112 | 0.1261849 |  |  | 0.03432112 | 0.1261849 | 0.06969452 | 0.1258606 | 0.107876 | 0.1257222
[5 empty] | 0.03478696 | 0.1270205 |  |  | 0.03478696 | 0.1270205 | 0.07426854 | 0.1266941 | 0.1110064 | 0.1265548
[5 empty] | 0.03375577 | 0.1278562 |  |  | 0.03375577 | 0.1278562 | 0.0730654 | 0.1275276 | 0.1072946 | 0.1273874
[5 empty] | 0.03536579 | 0.1286918 |  |  | 0.03536579 | 0.1286918 | 0.06695851 | 0.1283611 | 0.1087502 | 0.12822
[5 empty] | 0.03446252 | 0.1295275 |  |  | 0.03446252 | 0.1295275 | 0.07435358 | 0.1291946 | 0.1110697 | 0.1290526
[5 empty] | 0.03474701 | 0.1303632 |  |  | 0.03474701 | 0.1303632 | 0.06639697 | 0.1300282 | 0.1086408 | 0.1298852
[5 empty] | 0.03341122 | 0.1311988 |  |  | 0.03341122 | 0.1311988 | 0.070473 | 0.1308617 | 0.1103798 | 0.1307178
[5 empty] | 0.03490995 | 0.1320345 |  |  | 0.03490995 | 0.1320345 | 0.07295589 | 0.1316952 | 0.1004796 | 0.1315504
[5 empty] | 0.03218191 | 0.1328701 |  |  | 0.03218191 | 0.1328701 | 0.06807185 | 0.1325287 | 0.1087078 | 0.132383
[5 empty] | 0.03368951 | 0.1337058 |  |  | 0.03368951 | 0.1337058 | 0.06972669 | 0.1333622 | 0.1100156 | 0.1332156
[5 empty] | 0.03204568 | 0.1345415 |  |  | 0.03204568 | 0.1345415 | 0.06507374 | 0.1341957 | 0.106833 | 0.1340482
[5 empty] | 0.03426169 | 0.1353771 |  |  | 0.03426169 | 0.1353771 | 0.06578507 | 0.1350292 | 0.1053805 | 0.1348808
[5 empty] | 0.0336831 | 0.1362128 |  |  | 0.0336831 | 0.1362128 | 0.06892125 | 0.1358628 | 0.09475538 | 0.1357133
[5 empty] | 0.03469237 | 0.1370485 |  |  | 0.03469237 | 0.1370485 | 0.06602188 | 0.1366963 | 0.09614641 | 0.1365459
[5 empty] | 0.03322931 | 0.1378841 |  |  | 0.03322931 | 0.1378841 | 0.06824277 | 0.1375298 | 0.09318421 | 0.1373785
[5 empty] | 0.03103951 | 0.1387198 |  |  | 0.03103951 | 0.1387198 | 0.06724271 | 0.1383633 | 0.1024431 | 0.1382111
[5 empty] | 0.03367272 | 0.1395554 |  |  | 0.03367272 | 0.1395554 | 0.06822939 | 0.1391968 | 0.09887786 | 0.1390437
[5 empty] | 0.03313426 | 0.1403911 |  |  | 0.03313426 | 0.1403911 | 0.07007231 | 0.1400303 | 0.09877951 | 0.1398763
[5 empty] | 0.03340068 | 0.1412268 |  |  | 0.03340068 | 0.1412268 | 0.07184391 | 0.1408638 | 0.1012256 | 0.1407089
[5 empty] | 0.03072566 | 0.1420624 |  |  | 0.03072566 | 0.1420624 | 0.06428573 | 0.1416973 | 0.1038954 | 0.1415415
[5 empty] | 0.03128722 | 0.1428981 |  |  | 0.03128722 | 0.1428981 | 0.06963379 | 0.1425309 | 0.09678317 | 0.1423741
[5 empty] | 0.03159783 | 0.1437337 |  |  | 0.03159783 | 0.1437337 | 0.06379764 | 0.1433644 | 0.1026638 | 0.1432067
[5 empty] | 0.03331817 | 0.1445694 |  |  | 0.03331817 | 0.1445694 | 0.06887089 | 0.1441979 | 0.09655906 | 0.1440393
[5 empty] | 0.03315654 | 0.1454051 |  |  | 0.03315654 | 0.1454051 | 0.06378227 | 0.1450314 | 0.09067588 | 0.1448719
[5 empty] | 0.03205963 | 0.1462407 |  |  | 0.03205963 | 0.1462407 | 0.06778096 | 0.1458649 | 0.09770006 | 0.1457045
[5 empty] | 0.03220259 | 0.1470764 |  |  | 0.03220259 | 0.1470764 | 0.07031573 | 0.1466984 | 0.09530368 | 0.1465371
[5 empty] | 0.03154949 | 0.1479121 |  |  | 0.03154949 | 0.1479121 | 0.07035913 | 0.1475319 | 0.09555042 | 0.1473697
[5 empty] | 0.03296921 | 0.1487477 |  |  | 0.03296921 | 0.1487477 | 0.06407563 | 0.1483655 | 0.09712448 | 0.1482023
[5 empty] | 0.03241112 | 0.1495834 |  |  | 0.03241112 | 0.1495834 | 0.0687786 | 0.149199 | 0.09952689 | 0.1490349
[5 empty] | 0.03184467 | 0.150419 |  |  | 0.03184467 | 0.150419 | 0.07026676 | 0.1500325 | 0.0952487 | 0.1498675
[5 empty] | 0.03167294 | 0.1512547 |  |  | 0.03167294 | 0.1512547 | 0.06409117 | 0.150866 | 0.09969761 | 0.1507001
[5 empty] | 0.03348465 | 0.1520904 |  |  | 0.03348465 | 0.1520904 | 0.06443478 | 0.1516995 | 0.1019963 | 0.1515327
[5 empty] | 0.03253184 | 0.152926 |  |  | 0.03253184 | 0.152926 | 0.06784837 | 0.152533 | 0.09776664 | 0.1523653
[5 empty] | 0.0324866 | 0.1537617 |  |  | 0.0324866 | 0.1537617 | 0.06162326 | 0.1533665 | 0.1002833 | 0.1531979
[5 empty] | 0.03021602 | 0.1545973 |  |  | 0.03021602 | 0.1545973 | 0.06574864 | 0.1542001 | 0.09166524 | 0.1540305
[5 empty] | 0.03110189 | 0.155433 |  |  | 0.03110189 | 0.155433 | 0.06791833 | 0.1550336 | 0.1019926 | 0.1548631
[5 empty] | 0.03114993 | 0.1562687 |  |  | 0.03114993 | 0.1562687 | 0.0688338 | 0.1558671 | 0.09705323 | 0.1556957
[5 empty] | 0.03294755 | 0.1571043 |  |  | 0.03294755 | 0.1571043 | 0.06746111 | 0.1567006 | 0.09597225 | 0.1565283
[5 empty] | 0.03309637 | 0.15794 |  |  | 0.03309637 | 0.15794 | 0.06978253 | 0.1575341 | 0.1001718 | 0.1573609
[5 empty] | 0.03238243 | 0.1587756 |  |  | 0.03238243 | 0.1587756 | 0.0663627 | 0.1583676 | 0.1018046 | 0.1581935
[5 empty] | 0.03043684 | 0.1596113 |  |  | 0.03043684 | 0.1596113 | 0.06444654 | 0.1592011 | 0.09410013 | 0.1590261
[5 empty] | 0.03096826 | 0.160447 |  |  | 0.03096826 | 0.160447 | 0.06404783 | 0.1600347 | 0.09997864 | 0.1598587
[5 empty] | 0.03310154 | 0.1612826 |  |  | 0.03310154 | 0.1612826 | 0.06898039 | 0.1608682 | 0.09909737 | 0.1606913
[5 empty] | 0.03093369 | 0.1621183 |  |  | 0.03093369 | 0.1621183 | 0.06739106 | 0.1617017 | 0.1016303 | 0.1615239
[5 empty] | 0.03313623 | 0.162954 |  |  | 0.03313623 | 0.162954 | 0.06562217 | 0.1625352 | 0.09494549 | 0.1623565
[5 empty] | 0.03173364 | 0.1637896 |  |  | 0.03173364 | 0.1637896 | 0.0699331 | 0.1633687 | 0.09492547 | 0.1631891
[5 empty] | 0.03154529 | 0.1646253 |  |  | 0.03154529 | 0.1646253 | 0.06955604 | 0.1642022 | 0.1054325 | 0.1640217
[5 empty] | 0.030593 | 0.1654609 |  |  | 0.030593 | 0.1654609 | 0.06497219 | 0.1650357 | 0.09287692 | 0.1648543
[5 empty] | 0.0301102 | 0.1662966 |  |  | 0.0301102 | 0.1662966 | 0.06685095 | 0.1658692 | 0.1034284 | 0.1656868