## 1
Общество с ограниченной ответственностью "Инженерная геология" (ООО "ИнжГео") | [11 empty] | Общество с ограниченной ответственностью "Инженерная геология" (ООО "ИнжГео")
Юр. адрес: 117279, г. Москва, ул. Миклухо-Маклая, 36 а, этаж 5, пом. XXIII к. 76-84 | [11 empty] | Юр. адрес: 117279, г. Москва, ул. Миклухо-Маклая, 36 а, этаж 5, пом. XXIII к. 76-84 | [8 empty] | нагр |  |  | X0 | Y0 | R |  | нагр |  |  |  | X0 | Y0 | R | нагр |  |  |  | X0 | Y0 | R |  | нагр |  |  |  | X0 | Y0 | R
Телефон/факс +7 (495) 132-30-00, Адрес электронной почты inbox@inj-geo.ru | [11 empty] | Телефон/факс +7 (495) 132-30-00, Адрес электронной почты inbox@inj-geo.ru | [12 empty] | 0 | [7 empty] | 0 | [6 empty] | 0 | [7 empty] | 0
[21 empty] | девиатор | [6 empty] | девиатор | [6 empty] | девиатор | [7 empty] | девиатор
Испытательная лаборатория ООО «ИнжГео» | [11 empty] | Испытательная лаборатория ООО «ИнжГео» | [8 empty] | x0 | Угол | X | Y |  |  |  | x0 |  | Угол | X | Y |  |  | x0 |  | Угол | X | Y |  |  |  | x0 |  | Угол | X | Y
Адрес места осуществления деятельности лаборатории: г. Москва, просп. Вернадского, д. 51, стр. 1 | [11 empty] | Адрес места осуществления деятельности лаборатории: г. Москва, просп. Вернадского, д. 51, стр. 1 | [9 empty] | 0 | [7 empty] | 0 | [6 empty] | 0 | [7 empty] | 0
Телефон +7(910)4557682, E-mail: slg85@mail.ru | [11 empty] | Телефон +7(910)4557682, E-mail: slg85@mail.ru | [9 empty] | 5 | [7 empty] | 5 | [6 empty] | 5 | [7 empty] | 5
[22 empty] | 10 | [7 empty] | 10 | [6 empty] | 10 | [7 empty] | 10
[12 empty] | Протокол испытаний № 13-63/27 от 25-11-2022 | [9 empty] | 15 | [7 empty] | 15 | [6 empty] | 15 | [7 empty] | 15
[22 empty] | 20 | [7 empty] | 20 | [6 empty] | 20 | [7 empty] | 20
[12 empty] | Наименование и адрес заказчика: Переход трубопровода через р. Енисей | [9 empty] | 25 | [7 empty] | 25 | [6 empty] | 25 | [7 empty] | 25
[12 empty] | Наименование объекта: ООО Регионстрой | [9 empty] | 30 | [7 empty] | 30 | [6 empty] | 30 | [7 empty] | 30
Наименование используемого метода/методики: ГОСТ 12248.4-2020 | [11 empty] | Наименование используемого метода/методики: ГОСТ 12248.3-2020 | [9 empty] | 35 | [7 empty] | 35 | [6 empty] | 35 | [7 empty] | 35
Условия проведения испытания: температура окружающей среды (18 - 25)0С, влажность воздуха (40 - 75)% | [11 empty] | Условия проведения испытания: температура окружающей среды (18 - 25)0С, влажность воздуха (40 - 75)% | [9 empty] | 40 | [7 empty] | 40 | [6 empty] | 40 | [7 empty] | 40
[12 empty] | Дата получение объекта подлежащего испытаниям: 29.10.2022 | [9 empty] | 45 | [7 empty] | 45 | [6 empty] | 45 | [7 empty] | 45
[12 empty] | Дата испытания: 25.10.2022-19.11.2027 | [9 empty] | 50 | [7 empty] | 50 | [6 empty] | 50 | [7 empty] | 50
[22 empty] | 55 | [7 empty] | 55 | [6 empty] | 55 | [7 empty] | 55
Испытание грунтов методом трехосного сжатия | [11 empty] | Испытание грунтов методом трехосного сжатия | [9 empty] | 60 | [7 empty] | 60 | [6 empty] | 60 | [7 empty] | 60
[22 empty] | 65 | [7 empty] | 65 | [6 empty] | 65 | [7 empty] | 65
Лабораторный номер: | [6 empty] | We, д.е. = |  |  |  |  | Лабораторный номер: |  | 1062 |  |  |  | We, д.е. = | 0.322602453 |  |  | 70 | [7 empty] | 70 | [6 empty] | 70 | [7 empty] | 70
Номер скважины: | [6 empty] | ρ, г/см3 = |  |  |  |  | Номер скважины: |  | BH-087 |  |  |  | ρ, г/см3 = |  |  |  | 75 | [7 empty] | 75 | [6 empty] | 75 | [7 empty] | 75
Глубина отбора, м: | [6 empty] | ρs, г/см3 = |  |  |  |  | Глубина отбора, м: |  | 2.7 |  |  |  | ρs, г/см3 = | 2.71 |  |  | 80 | [7 empty] | 80 | [6 empty] | 80 | [7 empty] | 80
Наименование грунта: | [6 empty] | e, д.е. = |  |  |  |  | Наименование грунта: |  | Суглинок, после оттаивания текучепластичный, легкий песчанистый |  |  |  | e, д.е. = |  |  |  | 85 | [7 empty] | 85 | [6 empty] | 85 | [7 empty] | 85
Схема проведения опыта: | [6 empty] | IL, д.е. = |  |  |  |  | Схема проведения опыта: |  | КД |  |  |  | IL, д.е. = | 0.927 |  |  | 90 | [7 empty] | 90 | [6 empty] | 90 | [7 empty] | 90
[22 empty] | 95 | [7 empty] | 95 | [6 empty] | 95 | [7 empty] | 95
[22 empty] | 100 | [7 empty] | 100 | [6 empty] | 100 | [7 empty] | 100
Результаты испытаний | [11 empty] | Результаты испытаний | [9 empty] | 105 | [7 empty] | 105 | [6 empty] | 105 | [7 empty] | 105
[22 empty] | 110 | [7 empty] | 110 | [6 empty] | 110 | [7 empty] | 110
[22 empty] | 115 | [7 empty] | 115 | [6 empty] | 115 | [7 empty] | 115
[22 empty] | 120 | [7 empty] | 120 | [6 empty] | 120 | [7 empty] | 120
[22 empty] | 125 | [7 empty] | 125 | [6 empty] | 125 | [7 empty] | 125
[22 empty] | 130 | [7 empty] | 130 | [6 empty] | 130 | [7 empty] | 130
[22 empty] | 135 | [7 empty] | 135 | [6 empty] | 135 | [7 empty] | 135
[22 empty] | 140 | [7 empty] | 140 | [6 empty] | 140 | [7 empty] | 140
[22 empty] | 145 | [7 empty] | 145 | [6 empty] | 145 | [7 empty] | 145
[22 empty] | 150 | [7 empty] | 150 | [6 empty] | 150 | [7 empty] | 150
[22 empty] | 155 | [7 empty] | 155 | [6 empty] | 155 | [7 empty] | 155
[22 empty] | 160 | [7 empty] | 160 | [6 empty] | 160 | [7 empty] | 160
[22 empty] | 165 | [7 empty] | 165 | [6 empty] | 165 | [7 empty] | 165
[22 empty] | 170 | [7 empty] | 170 | [6 empty] | 170 | [7 empty] | 170
[22 empty] | 175 | [7 empty] | 175 | [6 empty] | 175 | [7 empty] | 175
[22 empty] | 180 | [7 empty] | 180 | [6 empty] | 180 | [7 empty] | 180
[13 empty] | Давление в камере, Мпа σ3 | Вертикальная нагрузка, Мпа σ1 | Поровое давление, Мпа u
| K0, д.е. | 0.8435655 |  |  |  |  | Коэфф. Точки | [5 empty] | 0.05 | 0.08493633 | [5 empty] | 1 | [6 empty] | σ3,кПа | σ1,кПа | u, кПа |  |  |  | 4
| q_zg, МПа | 0.04217828 | [10 empty] | 0.15 | 0.2220252 | [27 empty] | δ3, Мпа | δ1-δ3, МПа | δ1, МПа | δ1, КПа
|  |  | Модуль деформации, МПа: | [9 empty] | 0.25 | 0.3591141 | [21 empty] | С, МПа:
|  |  | Е0= |  | Точки модуля (полное напр.), МПа |  |  |  | 0.04217828 | 0.06748524 | [25 empty] | φ, град:
|  |  | E50 = |  | qf (полное напр.), МПа |  |  |  | 0.06746816 | [26 empty] | E, Мпа
|  |  | Коэф. Поперечной деформации, ϑ = | [9 empty] | Эффективные значения угла внутреннего трения и удельного сцепления ϕ', С' | [13 empty] | x | 0
[13 empty] | ϕ', град. = | 9 | [12 empty] | y |  |  |  | С, кПа | φ,°
[13 empty] | С', МПа = | 0.007
| Исполнитель: | [6 empty] | Морозов Д.С. |  |  |  |  | Исполнитель: |  |  |  |  | Морозов Д.С.
| Начальник исп. лаборатории: | [6 empty] | Семиколенова Л.Г. |  |  |  |  | Начальник исп. лаборатории: |  |  |  |  | Семиколенова Л.Г.
Лист 1 , всего листов 2 | [11 empty] | Лист 2 , всего листов 2
Частичное воспроизведение протокола испытаний без письменного разрешения ООО «ИнжГео» ЗАПРЕЩАЕТСЯ | [11 empty] | Частичное воспроизведение протокола испытаний без письменного разрешения ООО «ИнжГео» ЗАПРЕЩАЕТСЯ
[5 empty] | второй график |  | первый график | [9 empty] | К Пуассона
dev50 | epsE50 | ind | devE0 | epsE0 | dev | eps | sigma |  | dev1 | eps1 | dev2 | eps2 | dev3 | eps3 |  | Глины
0.01746816 | 0.001745506 |  |  |  | -0.000405 | 0 |  |  | -0.000405 | 0 | 0.01440504 | 0.0002961777 | -0.000175 | 0 |  | < 0 | 0,20-0,30
ind |  |  |  |  | 0.008908764 | 0.0005934722 |  |  | 0.008908764 | 0.0005934722 | 0.0284076 | 0.000704812 | 0.02618738 | 0.0003876702 |  | 0-0,25 | 0,30-0,38
2 |  |  |  |  | 0.01746816 | 0.001745506 |  |  | 0.01746816 | 0.001745506 | 0.0360126 | 0.001110666 | 0.05455704 | 0.001211469 |  | 0,25< | 0,38-0,45
E0 |  |  |  |  | 0.01780761 | 0.002124006 |  |  | 0.01780761 | 0.002124006 | 0.03808064 | 0.002114436 | 0.05818764 | 0.002115956 |  | Суглинки | 0,35-0,37
epsE0 | devE0 |  |  |  | 0.01900121 | 0.002832009 |  |  | 0.01900121 | 0.002832009 | 0.04035667 | 0.002819248 | 0.06143713 | 0.002821274 |  | Пески и супеси | 0,30-0,35
0.0005934722 | 0.008908764 |  |  |  | 0.01949077 | 0.003540011 |  |  | 0.01949077 | 0.003540011 | 0.04422653 | 0.00352406 | 0.06296752 | 0.003526593
[5 empty] | 0.02066228 | 0.004248013 |  |  | 0.02066228 | 0.004248013 | 0.04422763 | 0.004228872 | 0.06814308 | 0.004231911
График E50 |  | График E |  |  | 0.02189355 | 0.004956015 |  |  | 0.02189355 | 0.004956015 | 0.04564892 | 0.004933684 | 0.06979346 | 0.00493723
eps | q | sigma |  |  | 0.02287305 | 0.005664017 |  |  | 0.02287305 | 0.005664017 | 0.04927298 | 0.005638496 | 0.07320852 | 0.005642548
Горизонтальная линия E50 |  | Касательная |  |  | 0.02295994 | 0.006372019 |  |  | 0.02295994 | 0.006372019 | 0.05121231 | 0.006343308 | 0.07701486 | 0.006347867
0 |  | a | b |  | 0.02435264 | 0.007080021 |  |  | 0.02435264 | 0.007080021 | 0.05053739 | 0.00704812 | 0.07846458 | 0.007053185
|  |  | 0 |  | 0.02405994 | 0.007788024 |  |  | 0.02405994 | 0.007788024 | 0.0533112 | 0.007752932 | 0.08094368 | 0.007758504
Вертикальная линия E50 |  | p1 и p2 |  |  | 0.02554251 | 0.008496026 |  |  | 0.02554251 | 0.008496026 | 0.05454593 | 0.008457744 | 0.08003937 | 0.008463823
| 0 | 0 |  |  | 0.02619869 | 0.009204028 |  |  | 0.02619869 | 0.009204028 | 0.0550498 | 0.009162556 | 0.08362736 | 0.009169141
[5 empty] | 0.02689322 | 0.00991203 |  |  | 0.02689322 | 0.00991203 | 0.05563389 | 0.009867368 | 0.08615072 | 0.00987446
Касательная линия E50 |  |  |  |  | 0.0268156 | 0.01062003 |  |  | 0.0268156 | 0.01062003 | 0.05770453 | 0.01057218 | 0.0871382 | 0.01057978
0 | 0 | Горизонтальная 1 |  |  | 0.0267562 | 0.01132803 |  |  | 0.0267562 | 0.01132803 | 0.05658418 | 0.01127699 | 0.08415543 | 0.0112851
[5 empty] | 0.02775196 | 0.01203604 |  |  | 0.02775196 | 0.01203604 | 0.0586475 | 0.0119818 | 0.08620861 | 0.01199042
Горизонтальная линия qкр |  |  |  |  | 0.02763476 | 0.01274404 |  |  | 0.02763476 | 0.01274404 | 0.05827646 | 0.01268662 | 0.08711139 | 0.01269573
Горизонтальная линия q |  | Горизонтальная 2 |  |  | 0.0282545 | 0.01345204 |  |  | 0.0282545 | 0.01345204 | 0.05894721 | 0.01339143 | 0.09001278 | 0.01340105
0 |  | 0 |  |  | 0.02876721 | 0.01416004 |  |  | 0.02876721 | 0.01416004 | 0.06028269 | 0.01409624 | 0.08929727 | 0.01410637
[5 empty] | 0.02908682 | 0.01486805 |  |  | 0.02908682 | 0.01486805 | 0.05976319 | 0.01480105 | 0.09180164 | 0.01481169
Вертикальная линия q |  |  |  |  | 0.02833316 | 0.01557605 |  |  | 0.02833316 | 0.01557605 | 0.05976537 | 0.01550586 | 0.09027342 | 0.01551701
| 0 |  |  |  | 0.02972622 | 0.01628405 |  |  | 0.02972622 | 0.01628405 | 0.06104702 | 0.01621068 | 0.0908877 | 0.01622233
[5 empty] | 0.02990669 | 0.01699205 |  |  | 0.02990669 | 0.01699205 | 0.06156258 | 0.01691549 | 0.09402928 | 0.01692765
[5 empty] | 0.02931039 | 0.01770005 |  |  | 0.02931039 | 0.01770005 | 0.06145134 | 0.0176203 | 0.09328755 | 0.01763296
[5 empty] | 0.02963951 | 0.01840806 |  |  | 0.02963951 | 0.01840806 | 0.06228673 | 0.01832511 | 0.09503313 | 0.01833828
[5 empty] | 0.02975358 | 0.01911606 |  |  | 0.02975358 | 0.01911606 | 0.0616116 | 0.01902992 | 0.09415068 | 0.0190436
[5 empty] | 0.03056365 | 0.01982406 |  |  | 0.03056365 | 0.01982406 | 0.06288685 | 0.01973474 | 0.09256297 | 0.01974892
[5 empty] | 0.03003758 | 0.02053206 |  |  | 0.03003758 | 0.02053206 | 0.06241718 | 0.02043955 | 0.09314886 | 0.02045424
[5 empty] | 0.03055413 | 0.02124006 |  |  | 0.03055413 | 0.02124006 | 0.06370405 | 0.02114436 | 0.0975465 | 0.02115956
[5 empty] | 0.03136313 | 0.02194807 |  |  | 0.03136313 | 0.02194807 | 0.06325773 | 0.02184917 | 0.09519469 | 0.02186487
[5 empty] | 0.03155278 | 0.02265607 |  |  | 0.03155278 | 0.02265607 | 0.06248228 | 0.02255398 | 0.09573473 | 0.02257019
[5 empty] | 0.0305076 | 0.02336407 |  |  | 0.0305076 | 0.02336407 | 0.06492825 | 0.0232588 | 0.09766934 | 0.02327551
[5 empty] | 0.03069752 | 0.02407207 |  |  | 0.03069752 | 0.02407207 | 0.06308946 | 0.02396361 | 0.09825663 | 0.02398083
[5 empty] | 0.03108973 | 0.02478008 |  |  | 0.03108973 | 0.02478008 | 0.06345438 | 0.02466842 | 0.09937531 | 0.02468615
[5 empty] | 0.03099035 | 0.02548808 |  |  | 0.03099035 | 0.02548808 | 0.06348713 | 0.02537323 | 0.09867173 | 0.02539147
[5 empty] | 0.0314833 | 0.02619608 |  |  | 0.0314833 | 0.02619608 | 0.06646345 | 0.02607804 | 0.09770839 | 0.02609679
[5 empty] | 0.03205774 | 0.02690408 |  |  | 0.03205774 | 0.02690408 | 0.06661394 | 0.02678286 | 0.1020226 | 0.0268021
[5 empty] | 0.03170305 | 0.02761208 |  |  | 0.03170305 | 0.02761208 | 0.06535503 | 0.02748767 | 0.1002244 | 0.02750742
[5 empty] | 0.03269245 | 0.02832009 |  |  | 0.03269245 | 0.02832009 | 0.06615147 | 0.02819248 | 0.1024033 | 0.02821274
[5 empty] | 0.03215929 | 0.02902809 |  |  | 0.03215929 | 0.02902809 | 0.06640544 | 0.02889729 | 0.1004422 | 0.02891806
[5 empty] | 0.03258047 | 0.02973609 |  |  | 0.03258047 | 0.02973609 | 0.06526858 | 0.0296021 | 0.1000041 | 0.02962338
[5 empty] | 0.03177488 | 0.03044409 |  |  | 0.03177488 | 0.03044409 | 0.066122 | 0.03030692 | 0.09897994 | 0.0303287
[5 empty] | 0.03285363 | 0.03115209 |  |  | 0.03285363 | 0.03115209 | 0.06699978 | 0.03101173 | 0.1025346 | 0.03103402
[5 empty] | 0.03301618 | 0.0318601 |  |  | 0.03301618 | 0.0318601 | 0.06570808 | 0.03171654 | 0.1043086 | 0.03173933
[5 empty] | 0.03242824 | 0.0325681 |  |  | 0.03242824 | 0.0325681 | 0.06723513 | 0.03242135 | 0.1051886 | 0.03244465
[5 empty] | 0.03314984 | 0.0332761 |  |  | 0.03314984 | 0.0332761 | 0.0665908 | 0.03312616 | 0.1051039 | 0.03314997
[5 empty] | 0.03260202 | 0.0339841 |  |  | 0.03260202 | 0.0339841 | 0.06790263 | 0.03383098 | 0.1041303 | 0.03385529
[5 empty] | 0.0327414 | 0.03469211 |  |  | 0.0327414 | 0.03469211 | 0.06594762 | 0.03453579 | 0.1015592 | 0.03456061
[5 empty] | 0.03263498 | 0.03540011 |  |  | 0.03263498 | 0.03540011 | 0.06887214 | 0.0352406 | 0.1036803 | 0.03526593
[5 empty] | 0.03346021 | 0.03610811 |  |  | 0.03346021 | 0.03610811 | 0.06652445 | 0.03594541 | 0.1060548 | 0.03597125
[5 empty] | 0.03399798 | 0.03681611 |  |  | 0.03399798 | 0.03681611 | 0.0673283 | 0.03665022 | 0.1039943 | 0.03667656
[5 empty] | 0.03362926 | 0.03752411 |  |  | 0.03362926 | 0.03752411 | 0.06826168 | 0.03735504 | 0.1071821 | 0.03738188
[5 empty] | 0.03393508 | 0.03823212 |  |  | 0.03393508 | 0.03823212 | 0.0687218 | 0.03805985 | 0.1079769 | 0.0380872
[5 empty] | 0.03330608 | 0.03894012 |  |  | 0.03330608 | 0.03894012 | 0.06687316 | 0.03876466 | 0.1036834 | 0.03879252
[5 empty] | 0.03322565 | 0.03964812 |  |  | 0.03322565 | 0.03964812 | 0.06910524 | 0.03946947 | 0.1036885 | 0.03949784
[5 empty] | 0.0335361 | 0.04035612 |  |  | 0.0335361 | 0.04035612 | 0.06859168 | 0.04017428 | 0.1046139 | 0.04020316
[5 empty] | 0.03374855 | 0.04106412 |  |  | 0.03374855 | 0.04106412 | 0.06853149 | 0.0408791 | 0.1044655 | 0.04090848
[5 empty] | 0.03429468 | 0.04177213 |  |  | 0.03429468 | 0.04177213 | 0.06698062 | 0.04158391 | 0.1052732 | 0.04161379
[5 empty] | 0.03456887 | 0.04248013 |  |  | 0.03456887 | 0.04248013 | 0.06954644 | 0.04228872 | 0.1086922 | 0.04231911
[5 empty] | 0.03424432 | 0.04318813 |  |  | 0.03424432 | 0.04318813 | 0.06871681 | 0.04299353 | 0.1067702 | 0.04302443
[5 empty] | 0.03331331 | 0.04389613 |  |  | 0.03331331 | 0.04389613 | 0.0691045 | 0.04369834 | 0.105495 | 0.04372975
[5 empty] | 0.03441657 | 0.04460414 |  |  | 0.03441657 | 0.04460414 | 0.06925482 | 0.04440316 | 0.107483 | 0.04443507
[5 empty] | 0.03395887 | 0.04531214 |  |  | 0.03395887 | 0.04531214 | 0.06966989 | 0.04510797 | 0.1082122 | 0.04514039
[5 empty] | 0.03465812 | 0.04602014 |  |  | 0.03465812 | 0.04602014 | 0.06818582 | 0.04581278 | 0.1048339 | 0.04584571
[5 empty] | 0.03434402 | 0.04672814 |  |  | 0.03434402 | 0.04672814 | 0.06892311 | 0.04651759 | 0.1071046 | 0.04655102
[5 empty] | 0.03427092 | 0.04743614 |  |  | 0.03427092 | 0.04743614 | 0.06776899 | 0.0472224 | 0.1093653 | 0.04725634
[5 empty] | 0.03390631 | 0.04814415 |  |  | 0.03390631 | 0.04814415 | 0.07104284 | 0.04792722 | 0.1080743 | 0.04796166
[5 empty] | 0.03420343 | 0.04885215 |  |  | 0.03420343 | 0.04885215 | 0.06976979 | 0.04863203 | 0.1066365 | 0.04866698
[5 empty] | 0.03414357 | 0.04956015 |  |  | 0.03414357 | 0.04956015 | 0.07004588 | 0.04933684 | 0.1047783 | 0.0493723
[5 empty] | 0.03404237 | 0.05026815 |  |  | 0.03404237 | 0.05026815 | 0.06910032 | 0.05004165 | 0.1089752 | 0.05007762
[5 empty] | 0.03376669 | 0.05097615 |  |  | 0.03376669 | 0.05097615 | 0.07074251 | 0.05074646 | 0.1093231 | 0.05078294
[5 empty] | 0.03450755 | 0.05168416 |  |  | 0.03450755 | 0.05168416 | 0.06859356 | 0.05145128 | 0.107059 | 0.05148825
[5 empty] | 0.03398444 | 0.05239216 |  |  | 0.03398444 | 0.05239216 | 0.06875088 | 0.05215609 | 0.1075738 | 0.05219357
[5 empty] | 0.03440944 | 0.05310016 |  |  | 0.03440944 | 0.05310016 | 0.06897411 | 0.0528609 | 0.1071546 | 0.05289889
[5 empty] | 0.03428816 | 0.05380816 |  |  | 0.03428816 | 0.05380816 | 0.07154893 | 0.05356571 | 0.1097989 | 0.05360421
[5 empty] | 0.03475761 | 0.05451617 |  |  | 0.03475761 | 0.05451617 | 0.07096399 | 0.05427052 | 0.1061599 | 0.05430953
[5 empty] | 0.03443997 | 0.05522417 |  |  | 0.03443997 | 0.05522417 | 0.07032931 | 0.05497534 | 0.1088812 | 0.05501485
[5 empty] | 0.03417902 | 0.05593217 |  |  | 0.03417902 | 0.05593217 | 0.07015447 | 0.05568015 | 0.1100329 | 0.05572016
[5 empty] | 0.03409839 | 0.05664017 |  |  | 0.03409839 | 0.05664017 | 0.06948185 | 0.05638496 | 0.1088039 | 0.05642548
[5 empty] | 0.03427647 | 0.05734817 |  |  | 0.03427647 | 0.05734817 | 0.07033251 | 0.05708977 | 0.1088345 | 0.0571308
[5 empty] | 0.03433853 | 0.05805618 |  |  | 0.03433853 | 0.05805618 | 0.07129423 | 0.05779458 | 0.1069022 | 0.05783612
[5 empty] | 0.03435549 | 0.05876418 |  |  | 0.03435549 | 0.05876418 | 0.07001035 | 0.0584994 | 0.1078527 | 0.05854144
[5 empty] | 0.03470361 | 0.05947218 |  |  | 0.03470361 | 0.05947218 | 0.0720252 | 0.05920421 | 0.1089043 | 0.05924676
[5 empty] | 0.03515993 | 0.06018018 |  |  | 0.03515993 | 0.06018018 | 0.06975117 | 0.05990902 | 0.1078053 | 0.05995208
[5 empty] | 0.03455908 | 0.06088818 |  |  | 0.03455908 | 0.06088818 | 0.0697322 | 0.06061383 | 0.1090843 | 0.06065739
[5 empty] | 0.03524918 | 0.06159619 |  |  | 0.03524918 | 0.06159619 | 0.0700082 | 0.06131864 | 0.1051889 | 0.06136271
[5 empty] | 0.03466476 | 0.06230419 |  |  | 0.03466476 | 0.06230419 | 0.07062326 | 0.06202346 | 0.1059362 | 0.06206803
[5 empty] | 0.03423566 | 0.06301219 |  |  | 0.03423566 | 0.06301219 | 0.07045785 | 0.06272827 | 0.1071226 | 0.06277335
[5 empty] | 0.03437895 | 0.06372019 |  |  | 0.03437895 | 0.06372019 | 0.07034221 | 0.06343308 | 0.1085691 | 0.06347867
[5 empty] | 0.03454457 | 0.0644282 |  |  | 0.03454457 | 0.0644282 | 0.06954423 | 0.06413789 | 0.1092596 | 0.06418399
[5 empty] | 0.03399933 | 0.0651362 |  |  | 0.03399933 | 0.0651362 | 0.07020596 | 0.0648427 | 0.1091141 | 0.06488931
[5 empty] | 0.03462289 | 0.0658442 |  |  | 0.03462289 | 0.0658442 | 0.07058492 | 0.06554752 | 0.1076621 | 0.06559462
[5 empty] | 0.03493633 | 0.0665522 |  |  | 0.03493633 | 0.0665522 | 0.07237934 | 0.06625233 | 0.1079341 | 0.06629994
[5 empty] | 0.03531854 | 0.0672602 |  |  | 0.03531854 | 0.0672602 | 0.07195668 | 0.06695714 | 0.1076044 | 0.06700526
[5 empty] | 0.03491898 | 0.06796821 |  |  | 0.03491898 | 0.06796821 | 0.07129454 | 0.06766195 | 0.1101073 | 0.06771058
[5 empty] | 0.03433664 | 0.06867621 |  |  | 0.03433664 | 0.06867621 | 0.0695807 | 0.06836676 | 0.1082258 | 0.0684159
[5 empty] | 0.03482427 | 0.06938421 |  |  | 0.03482427 | 0.06938421 | 0.07144561 | 0.06907158 | 0.1072946 | 0.06912122
[5 empty] | 0.03423442 | 0.07009221 |  |  | 0.03423442 | 0.07009221 | 0.07066555 | 0.06977639 | 0.1092307 | 0.06982654
[5 empty] | 0.03417414 | 0.07080021 |  |  | 0.03417414 | 0.07080021 | 0.06920551 | 0.0704812 | 0.1093661 | 0.07053185
[5 empty] | 0.03423104 | 0.07150822 |  |  | 0.03423104 | 0.07150822 | 0.06918548 | 0.07118601 | 0.1070851 | 0.07123717
[5 empty] | 0.03458556 | 0.07221622 |  |  | 0.03458556 | 0.07221622 | 0.07130429 | 0.07189082 | 0.1060219 | 0.07194249
[5 empty] | 0.03428914 | 0.07292422 |  |  | 0.03428914 | 0.07292422 | 0.06902631 | 0.07259564 | 0.1069228 | 0.07264781
[5 empty] | 0.03369061 | 0.07363222 |  |  | 0.03369061 | 0.07363222 | 0.07133599 | 0.07330045 | 0.1083664 | 0.07335313
[5 empty] | 0.03454053 | 0.07434023 |  |  | 0.03454053 | 0.07434023 | 0.0711047 | 0.07400526 | 0.1065969 | 0.07405845
[5 empty] | 0.03417076 | 0.07504823 |  |  | 0.03417076 | 0.07504823 | 0.07027013 | 0.07471007 | 0.1083215 | 0.07476377
[5 empty] | 0.0344674 | 0.07575623 |  |  | 0.0344674 | 0.07575623 | 0.07021665 | 0.07541488 | 0.1057707 | 0.07546908
[5 empty] | 0.03360335 | 0.07646423 |  |  | 0.03360335 | 0.07646423 | 0.06824324 | 0.0761197 | 0.1051142 | 0.0761744
[5 empty] | 0.03380066 | 0.07717223 |  |  | 0.03380066 | 0.07717223 | 0.06833432 | 0.07682451 | 0.1084388 | 0.07687972
[5 empty] | 0.03350273 | 0.07788024 |  |  | 0.03350273 | 0.07788024 | 0.06861014 | 0.07752932 | 0.1072618 | 0.07758504
[5 empty] | 0.0340499 | 0.07858824 |  |  | 0.0340499 | 0.07858824 | 0.07090993 | 0.07823413 | 0.1056395 | 0.07829036
[5 empty] | 0.03379332 | 0.07929624 |  |  | 0.03379332 | 0.07929624 | 0.070952 | 0.07893894 | 0.1058796 | 0.07899568
[5 empty] | 0.03378349 | 0.08000424 |  |  | 0.03378349 | 0.08000424 | 0.07050592 | 0.07964376 | 0.105449 | 0.079701
[5 empty] | 0.03400565 | 0.08071224 |  |  | 0.03400565 | 0.08071224 | 0.06869829 | 0.08034857 | 0.1045159 | 0.08040631
[5 empty] | 0.0329607 | 0.08142025 |  |  | 0.0329607 | 0.08142025 | 0.06747148 | 0.08105338 | 0.1031526 | 0.08111163
[5 empty] | 0.03341362 | 0.08212825 |  |  | 0.03341362 | 0.08212825 | 0.06918263 | 0.08175819 | 0.1047378 | 0.08181695
[5 empty] | 0.03296605 | 0.08283625 |  |  | 0.03296605 | 0.08283625 | 0.06983516 | 0.082463 | 0.104459 | 0.08252227
[5 empty] | 0.03384478 | 0.08354425 |  |  | 0.03384478 | 0.08354425 | 0.06748108 | 0.08316782 | 0.1032129 | 0.08322759
[5 empty] | 0.03293077 | 0.08425226 |  |  | 0.03293077 | 0.08425226 | 0.0684661 | 0.08387263 | 0.1063737 | 0.08393291
[5 empty] | 0.03286907 | 0.08496026 |  |  | 0.03286907 | 0.08496026 | 0.06880441 | 0.08457744 | 0.1051902 | 0.08463823
[5 empty] | 0.03290631 | 0.08566826 |  |  | 0.03290631 | 0.08566826 | 0.06991989 | 0.08528225 | 0.1062641 | 0.08534354
[5 empty] | 0.03340131 | 0.08637626 |  |  | 0.03340131 | 0.08637626 | 0.06981697 | 0.08598706 | 0.1035835 | 0.08604886
[5 empty] | 0.03368802 | 0.08708426 |  |  | 0.03368802 | 0.08708426 | 0.06803218 | 0.08669188 | 0.1053929 | 0.08675418
[5 empty] | 0.03327519 | 0.08779227 |  |  | 0.03327519 | 0.08779227 | 0.06846418 | 0.08739669 | 0.1063502 | 0.0874595
[5 empty] | 0.03293069 | 0.08850027 |  |  | 0.03293069 | 0.08850027 | 0.06793823 | 0.0881015 | 0.1051624 | 0.08816482
[5 empty] | 0.03326414 | 0.08920827 |  |  | 0.03326414 | 0.08920827 | 0.06728819 | 0.08880631 | 0.1035499 | 0.08887014
[5 empty] | 0.03298922 | 0.08991627 |  |  | 0.03298922 | 0.08991627 | 0.06798706 | 0.08951112 | 0.1058437 | 0.08957545
[5 empty] | 0.03283165 | 0.09062427 |  |  | 0.03283165 | 0.09062427 | 0.06762807 | 0.09021594 | 0.1068807 | 0.09028077
[5 empty] | 0.03340112 | 0.09133228 |  |  | 0.03340112 | 0.09133228 | 0.06749601 | 0.09092075 | 0.1048648 | 0.09098609
[5 empty] | 0.03344558 | 0.09204028 |  |  | 0.03344558 | 0.09204028 | 0.06926123 | 0.09162556 | 0.1059028 | 0.09169141
[5 empty] | 0.03303176 | 0.09274828 |  |  | 0.03303176 | 0.09274828 | 0.06770138 | 0.09233037 | 0.1039996 | 0.09239673
[5 empty] | 0.03361114 | 0.09345628 |  |  | 0.03361114 | 0.09345628 | 0.06744139 | 0.09303518 | 0.1047587 | 0.09310205
[5 empty] | 0.0331983 | 0.09416429 |  |  | 0.0331983 | 0.09416429 | 0.0673334 | 0.09374 | 0.1065723 | 0.09380737
[5 empty] | 0.03353638 | 0.09487229 |  |  | 0.03353638 | 0.09487229 | 0.06714715 | 0.09444481 | 0.1056755 | 0.09451268
[5 empty] | 0.03308253 | 0.09558029 |  |  | 0.03308253 | 0.09558029 | 0.06703486 | 0.09514962 | 0.1022619 | 0.095218
[5 empty] | 0.03292035 | 0.09628829 |  |  | 0.03292035 | 0.09628829 | 0.0680978 | 0.09585443 | 0.1055289 | 0.09592332
[5 empty] | 0.03276647 | 0.09699629 |  |  | 0.03276647 | 0.09699629 | 0.06745922 | 0.09655924 | 0.1057742 | 0.09662864
[5 empty] | 0.03332092 | 0.0977043 |  |  | 0.03332092 | 0.0977043 | 0.06799655 | 0.09726406 | 0.1058653 | 0.09733396
[5 empty] | 0.03252479 | 0.0984123 |  |  | 0.03252479 | 0.0984123 | 0.06667442 | 0.09796887 | 0.1048108 | 0.09803928
[5 empty] | 0.03250335 | 0.0991203 |  |  | 0.03250335 | 0.0991203 | 0.06696616 | 0.09867368 | 0.1049962 | 0.0987446
[5 empty] | 0.03230635 | 0.0998283 |  |  | 0.03230635 | 0.0998283 | 0.06705388 | 0.09937849 | 0.1063976 | 0.09944991
[5 empty] | 0.03349974 | 0.1005363 |  |  | 0.03349974 | 0.1005363 | 0.0682413 | 0.1000833 | 0.103965 | 0.1001552
[5 empty] | 0.0329431 | 0.1012443 |  |  | 0.0329431 | 0.1012443 | 0.06923362 | 0.1007881 | 0.1028331 | 0.1008606
[5 empty] | 0.033035 | 0.1019523 |  |  | 0.033035 | 0.1019523 | 0.06938329 | 0.1014929 | 0.1066668 | 0.1015659
[5 empty] | 0.03311753 | 0.1026603 |  |  | 0.03311753 | 0.1026603 | 0.06919479 | 0.1021977 | 0.1033372 | 0.1022712
[5 empty] | 0.03340689 | 0.1033683 |  |  | 0.03340689 | 0.1033683 | 0.0689488 | 0.1029026 | 0.1040974 | 0.1029765
[5 empty] | 0.03283718 | 0.1040763 |  |  | 0.03283718 | 0.1040763 | 0.06879176 | 0.1036074 | 0.1046106 | 0.1036818
[5 empty] | 0.03274739 | 0.1047843 |  |  | 0.03274739 | 0.1047843 | 0.06887276 | 0.1043122 | 0.1047506 | 0.1043871
[5 empty] | 0.03304541 | 0.1054923 |  |  | 0.03304541 | 0.1054923 | 0.06774095 | 0.105017 | 0.1042919 | 0.1050925
[5 empty] | 0.03240157 | 0.1062003 |  |  | 0.03240157 | 0.1062003 | 0.06870768 | 0.1057218 | 0.106109 | 0.1057978
[5 empty] | 0.03261965 | 0.1069083 |  |  | 0.03261965 | 0.1069083 | 0.0672785 | 0.1064266 | 0.1049459 | 0.1065031
[5 empty] | 0.03291896 | 0.1076163 |  |  | 0.03291896 | 0.1076163 | 0.06864591 | 0.1071314 | 0.1025298 | 0.1072084
[5 empty] | 0.03249414 | 0.1083243 |  |  | 0.03249414 | 0.1083243 | 0.06885565 | 0.1078362 | 0.103656 | 0.1079137
[5 empty] | 0.03289047 | 0.1090323 |  |  | 0.03289047 | 0.1090323 | 0.06855999 | 0.108541 | 0.105676 | 0.1086191
[5 empty] | 0.03253816 | 0.1097403 |  |  | 0.03253816 | 0.1097403 | 0.06985235 | 0.1092459 | 0.105234 | 0.1093244
[5 empty] | 0.03236794 | 0.1104483 |  |  | 0.03236794 | 0.1104483 | 0.06981898 | 0.1099507 | 0.1030984 | 0.1100297
[5 empty] | 0.03292855 | 0.1111563 |  |  | 0.03292855 | 0.1111563 | 0.06847521 | 0.1106555 | 0.1031483 | 0.110735
[5 empty] | 0.03213688 | 0.1118643 |  |  | 0.03213688 | 0.1118643 | 0.06992489 | 0.1113603 | 0.1053161 | 0.1114403
[5 empty] | 0.03200811 | 0.1125723 |  |  | 0.03200811 | 0.1125723 | 0.06958938 | 0.1120651 | 0.1024903 | 0.1121456
[5 empty] | 0.03252773 | 0.1132803 |  |  | 0.03252773 | 0.1132803 | 0.07082245 | 0.1127699 | 0.1060113 | 0.112851
[5 empty] | 0.03308197 | 0.1139883 |  |  | 0.03308197 | 0.1139883 | 0.06820678 | 0.1134747 | 0.1034542 | 0.1135563
[5 empty] | 0.03286604 | 0.1146963 |  |  | 0.03286604 | 0.1146963 | 0.07115147 | 0.1141795 | 0.1044446 | 0.1142616
[5 empty] | 0.03166828 | 0.1154043 |  |  | 0.03166828 | 0.1154043 | 0.0701498 | 0.1148844 | 0.1055285 | 0.1149669
[5 empty] | 0.03212056 | 0.1161124 |  |  | 0.03212056 | 0.1161124 | 0.06925943 | 0.1155892 | 0.1065573 | 0.1156722
[5 empty] | 0.03235868 | 0.1168204 |  |  | 0.03235868 | 0.1168204 | 0.06962262 | 0.116294 | 0.102936 | 0.1163776
[5 empty] | 0.03248302 | 0.1175284 |  |  | 0.03248302 | 0.1175284 | 0.07161037 | 0.1169988 | 0.1073304 | 0.1170829
[5 empty] | 0.03240497 | 0.1182364 |  |  | 0.03240497 | 0.1182364 | 0.07102481 | 0.1177036 | 0.1055023 | 0.1177882
[5 empty] | 0.03176824 | 0.1189444 |  |  | 0.03176824 | 0.1189444 | 0.06877724 | 0.1184084 | 0.1030266 | 0.1184935
[5 empty] | 0.03182164 | 0.1196524 |  |  | 0.03182164 | 0.1196524 | 0.06969828 | 0.1191132 | 0.104755 | 0.1191988
[5 empty] | 0.03234051 | 0.1203604 |  |  | 0.03234051 | 0.1203604 | 0.06870448 | 0.119818 | 0.104727 | 0.1199042
[5 empty] | 0.03275127 | 0.1210684 |  |  | 0.03275127 | 0.1210684 | 0.07186538 | 0.1205229 | 0.1030202 | 0.1206095
[5 empty] | 0.0321652 | 0.1217764 |  |  | 0.0321652 | 0.1217764 | 0.07097944 | 0.1212277 | 0.1053212 | 0.1213148
[5 empty] | 0.03244523 | 0.1224844 |  |  | 0.03244523 | 0.1224844 | 0.06931162 | 0.1219325 | 0.1041551 | 0.1220201
[5 empty] | 0.03200132 | 0.1231924 |  |  | 0.03200132 | 0.1231924 | 0.07124349 | 0.1226373 | 0.1031504 | 0.1227254
[5 empty] | 0.03267836 | 0.1239004 |  |  | 0.03267836 | 0.1239004 | 0.07143051 | 0.1233421 | 0.1035408 | 0.1234307
[5 empty] | 0.03282966 | 0.1246084 |  |  | 0.03282966 | 0.1246084 | 0.07000276 | 0.1240469 | 0.1072514 | 0.1241361
[5 empty] | 0.03215334 | 0.1253164 |  |  | 0.03215334 | 0.1253164 | 0.07099386 | 0.1247517 | 0.1028637 | 0.1248414
[5 empty] | 0.03196654 | 0.1260244 |  |  | 0.03196654 | 0.1260244 | 0.06927921 | 0.1254565 | 0.1059949 | 0.1255467
[5 empty] | 0.03240142 | 0.1267324 |  |  | 0.03240142 | 0.1267324 | 0.06964694 | 0.1261613 | 0.1027869 | 0.126252
[5 empty] | 0.03181895 | 0.1274404 |  |  | 0.03181895 | 0.1274404 | 0.0715538 | 0.1268662 | 0.106811 | 0.1269573
[5 empty] | 0.03213805 | 0.1281484 |  |  | 0.03213805 | 0.1281484 | 0.06956388 | 0.127571 | 0.1040074 | 0.1276627
[5 empty] | 0.03219486 | 0.1288564 |  |  | 0.03219486 | 0.1288564 | 0.07144506 | 0.1282758 | 0.1066905 | 0.128368
[5 empty] | 0.03182881 | 0.1295644 |  |  | 0.03182881 | 0.1295644 | 0.07106506 | 0.1289806 | 0.1027601 | 0.1290733
[5 empty] | 0.03185462 | 0.1302724 |  |  | 0.03185462 | 0.1302724 | 0.06960672 | 0.1296854 | 0.1049384 | 0.1297786
[5 empty] | 0.03149986 | 0.1309804 |  |  | 0.03149986 | 0.1309804 | 0.07172162 | 0.1303902 | 0.1054485 | 0.1304839
[5 empty] | 0.032776 | 0.1316884 |  |  | 0.032776 | 0.1316884 | 0.07002369 | 0.131095 | 0.1001039 | 0.1311892
[5 empty] | 0.03260721 | 0.1323964 |  |  | 0.03260721 | 0.1323964 | 0.07136801 | 0.1317998 | 0.1028728 | 0.1318946
[5 empty] | 0.03185791 | 0.1331044 |  |  | 0.03185791 | 0.1331044 | 0.06804144 | 0.1325047 | 0.09999996 | 0.1325999
[5 empty] | 0.03232877 | 0.1338124 |  |  | 0.03232877 | 0.1338124 | 0.07033546 | 0.1332095 | 0.1009909 | 0.1333052
[5 empty] | 0.03225242 | 0.1345204 |  |  | 0.03225242 | 0.1345204 | 0.06845641 | 0.1339143 | 0.1047849 | 0.1340105
[5 empty] | 0.03230564 | 0.1352284 |  |  | 0.03230564 | 0.1352284 | 0.06846742 | 0.1346191 | 0.1034366 | 0.1347158
[5 empty] | 0.03236474 | 0.1359364 |  |  | 0.03236474 | 0.1359364 | 0.07057255 | 0.1353239 | 0.1036593 | 0.1354212
[5 empty] | 0.03311512 | 0.1366444 |  |  | 0.03311512 | 0.1366444 | 0.07115995 | 0.1360287 | 0.1019233 | 0.1361265
[5 empty] | 0.03234991 | 0.1373524 |  |  | 0.03234991 | 0.1373524 | 0.07132115 | 0.1367335 | 0.1016159 | 0.1368318
[5 empty] | 0.03201174 | 0.1380604 |  |  | 0.03201174 | 0.1380604 | 0.06990368 | 0.1374383 | 0.09890881 | 0.1375371
[5 empty] | 0.03169728 | 0.1387684 |  |  | 0.03169728 | 0.1387684 | 0.06857941 | 0.1381432 | 0.09808424 | 0.1382424
[5 empty] | 0.03270449 | 0.1394764 |  |  | 0.03270449 | 0.1394764 | 0.06842264 | 0.138848 | 0.1004321 | 0.1389478
[5 empty] | 0.0331491 | 0.1401844 |  |  | 0.0331491 | 0.1401844 | 0.0698512 | 0.1395528 | 0.1016102 | 0.1396531
[5 empty] | 0.03240989 | 0.1408924 |  |  | 0.03240989 | 0.1408924 | 0.06971184 | 0.1402576 | 0.09798802 | 0.1403584