## 1
Общество с ограниченной ответственностью "Инженерная геология" (ООО "ИнжГео") | [11 empty] | Общество с ограниченной ответственностью "Инженерная геология" (ООО "ИнжГео")
Юр. адрес: 117279, г. Москва, ул. Миклухо-Маклая, 36 а, этаж 5, пом. XXIII к. 76-84 | [11 empty] | Юр. адрес: 117279, г. Москва, ул. Миклухо-Маклая, 36 а, этаж 5, пом. XXIII к. 76-84 | [8 empty] | нагр |  |  | X0 | Y0 | R |  | нагр |  |  |  | X0 | Y0 | R | нагр |  |  |  | X0 | Y0 | R |  | нагр |  |  |  | X0 | Y0 | R
Телефон/факс +7 (495) 132-30-00, Адрес электронной почты inbox@inj-geo.ru | [11 empty] | Телефон/факс +7 (495) 132-30-00, Адрес электронной почты inbox@inj-geo.ru | [12 empty] | 0 | [7 empty] | 0 | [6 empty] | 0 | [7 empty] | 0
[21 empty] | девиатор | [6 empty] | девиатор | [6 empty] | девиатор | [7 empty] | девиатор
Испытательная лаборатория ООО «ИнжГео» | [11 empty] | Испытательная лаборатория ООО «ИнжГео» | [8 empty] | x0 | Угол | X | Y |  |  |  | x0 |  | Угол | X | Y |  |  | x0 |  | Угол | X | Y |  |  |  | x0 |  | Угол | X | Y
Адрес места осуществления деятельности лаборатории: г. Москва, просп. Вернадского, д. 51, стр. 1 | [11 empty] | Адрес места осуществления деятельности лаборатории: г. Москва, просп. Вернадского, д. 51, стр. 1 | [9 empty] | 0 | [7 empty] | 0 | [6 empty] | 0 | [7 empty] | 0
Телефон +7(910)4557682, E-mail: slg85@mail.ru | [11 empty] | Телефон +7(910)4557682, E-mail: slg85@mail.ru | [9 empty] | 5 | [7 empty] | 5 | [6 empty] | 5 | [7 empty] | 5
[22 empty] | 10 | [7 empty] | 10 | [6 empty] | 10 | [7 empty] | 10
[12 empty] | Протокол испытаний № 13-63/28 от 26-11-2022 | [9 empty] | 15 | [7 empty] | 15 | [6 empty] | 15 | [7 empty] | 15
[22 empty] | 20 | [7 empty] | 20 | [6 empty] | 20 | [7 empty] | 20
[12 empty] | Наименование и адрес заказчика: Переход трубопровода через р. Енисей | [9 empty] | 25 | [7 empty] | 25 | [6 empty] | 25 | [7 empty] | 25
[12 empty] | Наименование объекта: ООО Регионстрой | [9 empty] | 30 | [7 empty] | 30 | [6 empty] | 30 | [7 empty] | 30
Наименование используемого метода/методики: ГОСТ 12248.4-2020 | [11 empty] | Наименование используемого метода/методики: ГОСТ 12248.3-2020 | [9 empty] | 35 | [7 empty] | 35 | [6 empty] | 35 | [7 empty] | 35
Условия проведения испытания: температура окружающей среды (18 - 25)0С, влажность воздуха (40 - 75)% | [11 empty] | Условия проведения испытания: температура окружающей среды (18 - 25)0С, влажность воздуха (40 - 75)% | [9 empty] | 40 | [7 empty] | 40 | [6 empty] | 40 | [7 empty] | 40
[12 empty] | Дата получение объекта подлежащего испытаниям: 30-10-2022 | [9 empty] | 45 | [7 empty] | 45 | [6 empty] | 45 | [7 empty] | 45
[12 empty] | Дата испытания: 25.10.2022-19.11.2028 | [9 empty] | 50 | [7 empty] | 50 | [6 empty] | 50 | [7 empty] | 50
[22 empty] | 55 | [7 empty] | 55 | [6 empty] | 55 | [7 empty] | 55
Испытание грунтов методом трехосного сжатия | [11 empty] | Испытание грунтов методом трехосного сжатия | [9 empty] | 60 | [7 empty] | 60 | [6 empty] | 60 | [7 empty] | 60
[22 empty] | 65 | [7 empty] | 65 | [6 empty] | 65 | [7 empty] | 65
Лабораторный номер: | [6 empty] | We, д.е. = |  |  |  |  | Лабораторный номер: |  | 1063 |  |  |  | We, д.е. = | 0.331811285 |  |  | 70 | [7 empty] | 70 | [6 empty] | 70 | [7 empty] | 70
Номер скважины: | [6 empty] | ρ, г/см3 = |  |  |  |  | Номер скважины: |  | BH-087 |  |  |  | ρ, г/см3 = | 1.83 |  |  | 75 | [7 empty] | 75 | [6 empty] | 75 | [7 empty] | 75
Глубина отбора, м: | [6 empty] | ρs, г/см3 = |  |  |  |  | Глубина отбора, м: |  | 3.4 |  |  |  | ρs, г/см3 = | 2.7 |  |  | 80 | [7 empty] | 80 | [6 empty] | 80 | [7 empty] | 80
Наименование грунта: | [6 empty] | e, д.е. = |  |  |  |  | Наименование грунта: |  | Суглинок, после оттаивания текучепластичный, легкий пылеватый |  |  |  | e, д.е. = | 0.9649675 |  |  | 85 | [7 empty] | 85 | [6 empty] | 85 | [7 empty] | 85
Схема проведения опыта: | [6 empty] | IL, д.е. = |  |  |  |  | Схема проведения опыта: |  | КД |  |  |  | IL, д.е. = | 0.855 |  |  | 90 | [7 empty] | 90 | [6 empty] | 90 | [7 empty] | 90
[22 empty] | 95 | [7 empty] | 95 | [6 empty] | 95 | [7 empty] | 95
[22 empty] | 100 | [7 empty] | 100 | [6 empty] | 100 | [7 empty] | 100
Результаты испытаний | [11 empty] | Результаты испытаний | [9 empty] | 105 | [7 empty] | 105 | [6 empty] | 105 | [7 empty] | 105
[22 empty] | 110 | [7 empty] | 110 | [6 empty] | 110 | [7 empty] | 110
[22 empty] | 115 | [7 empty] | 115 | [6 empty] | 115 | [7 empty] | 115
[22 empty] | 120 | [7 empty] | 120 | [6 empty] | 120 | [7 empty] | 120
[22 empty] | 125 | [7 empty] | 125 | [6 empty] | 125 | [7 empty] | 125
[22 empty] | 130 | [7 empty] | 130 | [6 empty] | 130 | [7 empty] | 130
[22 empty] | 135 | [7 empty] | 135 | [6 empty] | 135 | [7 empty] | 135
[22 empty] | 140 | [7 empty] | 140 | [6 empty] | 140 | [7 empty] | 140
[22 empty] | 145 | [7 empty] | 145 | [6 empty] | 145 | [7 empty] | 145
[22 empty] | 150 | [7 empty] | 150 | [6 empty] | 150 | [7 empty] | 150
[22 empty] | 155 | [7 empty] | 155 | [6 empty] | 155 | [7 empty] | 155
[22 empty] | 160 | [7 empty] | 160 | [6 empty] | 160 | [7 empty] | 160
[22 empty] | 165 | [7 empty] | 165 | [6 empty] | 165 | [7 empty] | 165
[22 empty] | 170 | [7 empty] | 170 | [6 empty] | 170 | [7 empty] | 170
[22 empty] | 175 | [7 empty] | 175 | [6 empty] | 175 | [7 empty] | 175
[22 empty] | 180 | [7 empty] | 180 | [6 empty] | 180 | [7 empty] | 180
[13 empty] | Давление в камере, Мпа σ3 | Вертикальная нагрузка, Мпа σ1 | Поровое давление, Мпа u
| K0, д.е. | 0.8435655 |  |  |  |  | Коэфф. Точки | [5 empty] | 0.05 | 0.08493633 | [5 empty] | 1 | [6 empty] | σ3,кПа | σ1,кПа | u, кПа |  |  |  | 4
| q_zg, МПа | 0.04217828 | [10 empty] | 0.15 | 0.2220252 | [27 empty] | δ3, Мпа | δ1-δ3, МПа | δ1, МПа | δ1, КПа
|  |  | Модуль деформации, МПа: | [9 empty] | 0.25 | 0.3591141 | [21 empty] | С, МПа:
|  |  | Е0= |  | Точки модуля (полное напр.), МПа |  |  |  | 0.04217828 | 0.06748524 | [25 empty] | φ, град:
|  |  | E50 = |  | qf (полное напр.), МПа |  |  |  | 0.06746816 | [26 empty] | E, Мпа
|  |  | Коэф. Поперечной деформации, ϑ = | [9 empty] | Эффективные значения угла внутреннего трения и удельного сцепления ϕ', С' | [13 empty] | x | 0
[13 empty] | ϕ', град. = | 9 | [12 empty] | y |  |  |  | С, кПа | φ,°
[13 empty] | С', МПа = | 0.007
| Исполнитель: | [6 empty] | Морозов Д.С. |  |  |  |  | Исполнитель: |  |  |  |  | Морозов Д.С.
| Начальник исп. лаборатории: | [6 empty] | Семиколенова Л.Г. |  |  |  |  | Начальник исп. лаборатории: |  |  |  |  | Семиколенова Л.Г.
Лист 1 , всего листов 2 | [11 empty] | Лист 2 , всего листов 2
Частичное воспроизведение протокола испытаний без письменного разрешения ООО «ИнжГео» ЗАПРЕЩАЕТСЯ | [11 empty] | Частичное воспроизведение протокола испытаний без письменного разрешения ООО «ИнжГео» ЗАПРЕЩАЕТСЯ
[5 empty] | второй график |  | первый график | [9 empty] | К Пуассона
dev50 | epsE50 | ind | devE0 | epsE0 | dev | eps | sigma |  | dev1 | eps1 | dev2 | eps2 | dev3 | eps3 |  | Глины
0.01746816 | 0.001745506 |  |  |  | -0.00023 | 0 |  |  | -0.00023 | 0 | 0.01620567 | 0.0003493747 | -0.000575 | 0 |  | < 0 | 0,20-0,30
ind |  |  |  |  | 0.008210037 | 0.0005469253 |  |  | 0.008210037 | 0.0005469253 | 0.02725292 | 0.0007050829 | 0.0294608 | 0.0004220603 |  | 0-0,25 | 0,30-0,38
2 |  |  |  |  | 0.01746816 | 0.001745506 |  |  | 0.01746816 | 0.001745506 | 0.0360126 | 0.001164582 | 0.05455704 | 0.00117239 |  | 0,25< | 0,38-0,45
E0 |  |  |  |  | 0.01802117 | 0.002124006 |  |  | 0.01802117 | 0.002124006 | 0.03748648 | 0.002115249 | 0.05767674 | 0.002115366 |  | Суглинки | 0,35-0,37
epsE0 | devE0 |  |  |  | 0.01911326 | 0.002832009 |  |  | 0.01911326 | 0.002832009 | 0.04003316 | 0.002820332 | 0.06093118 | 0.002820489 |  | Пески и супеси | 0,30-0,35
0.0005469253 | 0.008210037 |  |  |  | 0.01945343 | 0.003540011 |  |  | 0.01945343 | 0.003540011 | 0.04322889 | 0.003525415 | 0.06385247 | 0.003525611
[5 empty] | 0.02050915 | 0.004248013 |  |  | 0.02050915 | 0.004248013 | 0.04445735 | 0.004230498 | 0.06889756 | 0.004230733
График E50 |  | График E |  |  | 0.02214861 | 0.004956015 |  |  | 0.02214861 | 0.004956015 | 0.0455812 | 0.004935581 | 0.06922657 | 0.004935855
eps | q | sigma |  |  | 0.02240838 | 0.005664017 |  |  | 0.02240838 | 0.005664017 | 0.04929791 | 0.005640663 | 0.07137093 | 0.005640977
Горизонтальная линия E50 |  | Касательная |  |  | 0.02311686 | 0.006372019 |  |  | 0.02311686 | 0.006372019 | 0.0478551 | 0.006345746 | 0.07645368 | 0.006346099
0 |  | a | b |  | 0.0244106 | 0.007080021 |  |  | 0.0244106 | 0.007080021 | 0.04923966 | 0.007050829 | 0.0789102 | 0.007051222
|  |  | 0 |  | 0.02456067 | 0.007788024 |  |  | 0.02456067 | 0.007788024 | 0.05143563 | 0.007755912 | 0.07717917 | 0.007756344
Вертикальная линия E50 |  | p1 и p2 |  |  | 0.02534851 | 0.008496026 |  |  | 0.02534851 | 0.008496026 | 0.05228955 | 0.008460995 | 0.0790329 | 0.008461466
| 0 | 0 |  |  | 0.02621552 | 0.009204028 |  |  | 0.02621552 | 0.009204028 | 0.05315386 | 0.009166078 | 0.08210507 | 0.009166588
[5 empty] | 0.02648119 | 0.00991203 |  |  | 0.02648119 | 0.00991203 | 0.05615444 | 0.009871161 | 0.08357813 | 0.00987171
Касательная линия E50 |  |  |  |  | 0.02628539 | 0.01062003 |  |  | 0.02628539 | 0.01062003 | 0.0548626 | 0.01057624 | 0.0848766 | 0.01057683
0 | 0 | Горизонтальная 1 |  |  | 0.02667978 | 0.01132803 |  |  | 0.02667978 | 0.01132803 | 0.05517845 | 0.01128133 | 0.08639098 | 0.01128195
[5 empty] | 0.02813636 | 0.01203604 |  |  | 0.02813636 | 0.01203604 | 0.05790298 | 0.01198641 | 0.08901298 | 0.01198708
Горизонтальная линия qкр |  |  |  |  | 0.02752293 | 0.01274404 |  |  | 0.02752293 | 0.01274404 | 0.05809882 | 0.01269149 | 0.08686703 | 0.0126922
Горизонтальная линия q |  | Горизонтальная 2 |  |  | 0.02818834 | 0.01345204 |  |  | 0.02818834 | 0.01345204 | 0.05965355 | 0.01339658 | 0.09097683 | 0.01339732
0 |  | 0 |  |  | 0.02862805 | 0.01416004 |  |  | 0.02862805 | 0.01416004 | 0.05929939 | 0.01410166 | 0.09134415 | 0.01410244
[5 empty] | 0.0288751 | 0.01486805 |  |  | 0.0288751 | 0.01486805 | 0.05939571 | 0.01480674 | 0.09327372 | 0.01480757
Вертикальная линия q |  |  |  |  | 0.02872045 | 0.01557605 |  |  | 0.02872045 | 0.01557605 | 0.06191119 | 0.01551182 | 0.09141836 | 0.01551269
| 0 |  |  |  | 0.0295186 | 0.01628405 |  |  | 0.0295186 | 0.01628405 | 0.0592277 | 0.01621691 | 0.08990808 | 0.01621781
[5 empty] | 0.02999097 | 0.01699205 |  |  | 0.02999097 | 0.01699205 | 0.06173089 | 0.01692199 | 0.09339135 | 0.01692293
[5 empty] | 0.02979222 | 0.01770005 |  |  | 0.02979222 | 0.01770005 | 0.06199664 | 0.01762707 | 0.09413267 | 0.01762805
[5 empty] | 0.03003361 | 0.01840806 |  |  | 0.03003361 | 0.01840806 | 0.06329402 | 0.01833216 | 0.09471839 | 0.01833318
[5 empty] | 0.03018558 | 0.01911606 |  |  | 0.03018558 | 0.01911606 | 0.06094924 | 0.01903724 | 0.09643937 | 0.0190383
[5 empty] | 0.03046669 | 0.01982406 |  |  | 0.03046669 | 0.01982406 | 0.06137359 | 0.01974232 | 0.0921141 | 0.01974342
[5 empty] | 0.03062675 | 0.02053206 |  |  | 0.03062675 | 0.02053206 | 0.06246917 | 0.0204474 | 0.09314358 | 0.02044854
[5 empty] | 0.03009272 | 0.02124006 |  |  | 0.03009272 | 0.02124006 | 0.06396281 | 0.02115249 | 0.09475861 | 0.02115366
[5 empty] | 0.03072309 | 0.02194807 |  |  | 0.03072309 | 0.02194807 | 0.06379586 | 0.02185757 | 0.09314019 | 0.02185879
[5 empty] | 0.03021044 | 0.02265607 |  |  | 0.03021044 | 0.02265607 | 0.06431038 | 0.02256265 | 0.09846004 | 0.02256391
[5 empty] | 0.03058526 | 0.02336407 |  |  | 0.03058526 | 0.02336407 | 0.06319402 | 0.02326774 | 0.09764254 | 0.02326903
[5 empty] | 0.03050049 | 0.02407207 |  |  | 0.03050049 | 0.02407207 | 0.06349459 | 0.02397282 | 0.0968237 | 0.02397415
[5 empty] | 0.03145504 | 0.02478008 |  |  | 0.03145504 | 0.02478008 | 0.06414328 | 0.0246779 | 0.09893717 | 0.02467928
[5 empty] | 0.03198222 | 0.02548808 |  |  | 0.03198222 | 0.02548808 | 0.06352306 | 0.02538299 | 0.09540939 | 0.0253844
[5 empty] | 0.03094147 | 0.02619608 |  |  | 0.03094147 | 0.02619608 | 0.06641548 | 0.02608807 | 0.09730206 | 0.02608952
[5 empty] | 0.03158664 | 0.02690408 |  |  | 0.03158664 | 0.02690408 | 0.0659827 | 0.02679315 | 0.09621974 | 0.02679464
[5 empty] | 0.03150691 | 0.02761208 |  |  | 0.03150691 | 0.02761208 | 0.06613891 | 0.02749823 | 0.09964651 | 0.02749976
[5 empty] | 0.03106357 | 0.02832009 |  |  | 0.03106357 | 0.02832009 | 0.06672298 | 0.02820332 | 0.1009533 | 0.02820489
[5 empty] | 0.03146116 | 0.02902809 |  |  | 0.03146116 | 0.02902809 | 0.06592794 | 0.0289084 | 0.09809327 | 0.02891001
[5 empty] | 0.03214212 | 0.02973609 |  |  | 0.03214212 | 0.02973609 | 0.0679348 | 0.02961348 | 0.09862148 | 0.02961513
[5 empty] | 0.03169678 | 0.03044409 |  |  | 0.03169678 | 0.03044409 | 0.06639699 | 0.03031857 | 0.0997092 | 0.03032025
[5 empty] | 0.03247 | 0.03115209 |  |  | 0.03247 | 0.03115209 | 0.06856151 | 0.03102365 | 0.09899385 | 0.03102538
[5 empty] | 0.03176579 | 0.0318601 |  |  | 0.03176579 | 0.0318601 | 0.06786524 | 0.03172873 | 0.1015287 | 0.0317305
[5 empty] | 0.03253305 | 0.0325681 |  |  | 0.03253305 | 0.0325681 | 0.06653977 | 0.03243381 | 0.1005191 | 0.03243562
[5 empty] | 0.03263893 | 0.0332761 |  |  | 0.03263893 | 0.0332761 | 0.06643598 | 0.0331389 | 0.1014185 | 0.03314074
[5 empty] | 0.03265722 | 0.0339841 |  |  | 0.03265722 | 0.0339841 | 0.06654079 | 0.03384398 | 0.1027756 | 0.03384586
[5 empty] | 0.03215269 | 0.03469211 |  |  | 0.03215269 | 0.03469211 | 0.06863989 | 0.03454906 | 0.09855472 | 0.03455099
[5 empty] | 0.03225781 | 0.03540011 |  |  | 0.03225781 | 0.03540011 | 0.06669626 | 0.03525415 | 0.09982484 | 0.03525611
[5 empty] | 0.03223842 | 0.03610811 |  |  | 0.03223842 | 0.03610811 | 0.06649477 | 0.03595923 | 0.09996415 | 0.03596123
[5 empty] | 0.03267077 | 0.03681611 |  |  | 0.03267077 | 0.03681611 | 0.06678653 | 0.03666431 | 0.1037621 | 0.03666635
[5 empty] | 0.0320067 | 0.03752411 |  |  | 0.0320067 | 0.03752411 | 0.06889188 | 0.0373694 | 0.09925561 | 0.03737147
[5 empty] | 0.03306127 | 0.03823212 |  |  | 0.03306127 | 0.03823212 | 0.06999808 | 0.03807448 | 0.1031968 | 0.0380766
[5 empty] | 0.03285053 | 0.03894012 |  |  | 0.03285053 | 0.03894012 | 0.06910363 | 0.03877956 | 0.1012713 | 0.03878172
[5 empty] | 0.03243032 | 0.03964812 |  |  | 0.03243032 | 0.03964812 | 0.0692511 | 0.03948464 | 0.103451 | 0.03948684
[5 empty] | 0.03262476 | 0.04035612 |  |  | 0.03262476 | 0.04035612 | 0.06914586 | 0.04018973 | 0.1020547 | 0.04019196
[5 empty] | 0.03350184 | 0.04106412 |  |  | 0.03350184 | 0.04106412 | 0.06789246 | 0.04089481 | 0.1031952 | 0.04089709
[5 empty] | 0.0326196 | 0.04177213 |  |  | 0.0326196 | 0.04177213 | 0.06781992 | 0.04159989 | 0.1025682 | 0.04160221
[5 empty] | 0.03264489 | 0.04248013 |  |  | 0.03264489 | 0.04248013 | 0.06994957 | 0.04230498 | 0.1045415 | 0.04230733
[5 empty] | 0.0334136 | 0.04318813 |  |  | 0.0334136 | 0.04318813 | 0.07032857 | 0.04301006 | 0.1030655 | 0.04301245
[5 empty] | 0.03324654 | 0.04389613 |  |  | 0.03324654 | 0.04389613 | 0.06853345 | 0.04371514 | 0.1054099 | 0.04371757
[5 empty] | 0.03315458 | 0.04460414 |  |  | 0.03315458 | 0.04460414 | 0.06924825 | 0.04442022 | 0.1067011 | 0.0444227
[5 empty] | 0.03305344 | 0.04531214 |  |  | 0.03305344 | 0.04531214 | 0.07124359 | 0.04512531 | 0.1058626 | 0.04512782
[5 empty] | 0.03341466 | 0.04602014 |  |  | 0.03341466 | 0.04602014 | 0.06922618 | 0.04583039 | 0.103419 | 0.04583294
[5 empty] | 0.03371596 | 0.04672814 |  |  | 0.03371596 | 0.04672814 | 0.07009488 | 0.04653547 | 0.1065382 | 0.04653806
[5 empty] | 0.03362578 | 0.04743614 |  |  | 0.03362578 | 0.04743614 | 0.06854478 | 0.04724056 | 0.1032124 | 0.04724318
[5 empty] | 0.0333773 | 0.04814415 |  |  | 0.0333773 | 0.04814415 | 0.07040344 | 0.04794564 | 0.106865 | 0.04794831
[5 empty] | 0.03303588 | 0.04885215 |  |  | 0.03303588 | 0.04885215 | 0.0691566 | 0.04865072 | 0.1055357 | 0.04865343
[5 empty] | 0.03419675 | 0.04956015 |  |  | 0.03419675 | 0.04956015 | 0.06998791 | 0.04935581 | 0.104436 | 0.04935855
[5 empty] | 0.03326223 | 0.05026815 |  |  | 0.03326223 | 0.05026815 | 0.06961533 | 0.05006089 | 0.1051762 | 0.05006367
[5 empty] | 0.03385357 | 0.05097615 |  |  | 0.03385357 | 0.05097615 | 0.07080827 | 0.05076597 | 0.1031114 | 0.0507688
[5 empty] | 0.03421182 | 0.05168416 |  |  | 0.03421182 | 0.05168416 | 0.0711168 | 0.05147105 | 0.1053276 | 0.05147392
[5 empty] | 0.03399895 | 0.05239216 |  |  | 0.03399895 | 0.05239216 | 0.07057172 | 0.05217614 | 0.1072588 | 0.05217904
[5 empty] | 0.03404668 | 0.05310016 |  |  | 0.03404668 | 0.05310016 | 0.06945011 | 0.05288122 | 0.1039872 | 0.05288416
[5 empty] | 0.0334955 | 0.05380816 |  |  | 0.0334955 | 0.05380816 | 0.07067061 | 0.0535863 | 0.1065943 | 0.05358928
[5 empty] | 0.03416474 | 0.05451617 |  |  | 0.03416474 | 0.05451617 | 0.0720252 | 0.05429139 | 0.1048666 | 0.05429441
[5 empty] | 0.03366651 | 0.05522417 |  |  | 0.03366651 | 0.05522417 | 0.06991188 | 0.05499647 | 0.1055733 | 0.05499953
[5 empty] | 0.03465518 | 0.05593217 |  |  | 0.03465518 | 0.05593217 | 0.07184995 | 0.05570155 | 0.1068195 | 0.05570465
[5 empty] | 0.03385354 | 0.05664017 |  |  | 0.03385354 | 0.05664017 | 0.07018446 | 0.05640663 | 0.1058642 | 0.05640977
[5 empty] | 0.03449227 | 0.05734817 |  |  | 0.03449227 | 0.05734817 | 0.07207378 | 0.05711172 | 0.106589 | 0.0571149
[5 empty] | 0.03418223 | 0.05805618 |  |  | 0.03418223 | 0.05805618 | 0.07124603 | 0.0578168 | 0.1074061 | 0.05782002
[5 empty] | 0.03493633 | 0.05876418 |  |  | 0.03493633 | 0.05876418 | 0.06990294 | 0.05852188 | 0.1082739 | 0.05852514
[5 empty] | 0.0338132 | 0.05947218 |  |  | 0.0338132 | 0.05947218 | 0.0704334 | 0.05922697 | 0.1078899 | 0.05923026
[5 empty] | 0.03415773 | 0.06018018 |  |  | 0.03415773 | 0.06018018 | 0.06907314 | 0.05993205 | 0.109186 | 0.05993538
[5 empty] | 0.03462696 | 0.06088818 |  |  | 0.03462696 | 0.06088818 | 0.07132726 | 0.06063713 | 0.1091141 | 0.06064051
[5 empty] | 0.03396407 | 0.06159619 |  |  | 0.03396407 | 0.06159619 | 0.07094957 | 0.06134221 | 0.1091769 | 0.06134563
[5 empty] | 0.03448011 | 0.06230419 |  |  | 0.03448011 | 0.06230419 | 0.07112173 | 0.0620473 | 0.1104503 | 0.06205075
[5 empty] | 0.0339731 | 0.06301219 |  |  | 0.0339731 | 0.06301219 | 0.06966016 | 0.06275238 | 0.1083558 | 0.06275587
[5 empty] | 0.03417518 | 0.06372019 |  |  | 0.03417518 | 0.06372019 | 0.07218903 | 0.06345746 | 0.1049021 | 0.06346099
[5 empty] | 0.03475558 | 0.0644282 |  |  | 0.03475558 | 0.0644282 | 0.07220681 | 0.06416255 | 0.1093537 | 0.06416612
[5 empty] | 0.0342321 | 0.0651362 |  |  | 0.0342321 | 0.0651362 | 0.07311996 | 0.06486763 | 0.1086862 | 0.06487124
[5 empty] | 0.03430151 | 0.0658442 |  |  | 0.03430151 | 0.0658442 | 0.0702097 | 0.06557271 | 0.1078635 | 0.06557636
[5 empty] | 0.0342259 | 0.0665522 |  |  | 0.0342259 | 0.0665522 | 0.07250138 | 0.0662778 | 0.1045563 | 0.06628148
[5 empty] | 0.03382942 | 0.0672602 |  |  | 0.03382942 | 0.0672602 | 0.06931522 | 0.06698288 | 0.1066252 | 0.06698661
[5 empty] | 0.0340687 | 0.06796821 |  |  | 0.0340687 | 0.06796821 | 0.06992788 | 0.06768796 | 0.1052879 | 0.06769173
[5 empty] | 0.03508604 | 0.06867621 |  |  | 0.03508604 | 0.06867621 | 0.06968625 | 0.06839304 | 0.1084399 | 0.06839685
[5 empty] | 0.03423506 | 0.06938421 |  |  | 0.03423506 | 0.06938421 | 0.07244364 | 0.06909813 | 0.1074589 | 0.06910197
[5 empty] | 0.03434312 | 0.07009221 |  |  | 0.03434312 | 0.07009221 | 0.07205088 | 0.06980321 | 0.1080576 | 0.06980709
[5 empty] | 0.03448885 | 0.07080021 |  |  | 0.03448885 | 0.07080021 | 0.0716068 | 0.07050829 | 0.1090083 | 0.07051222
[5 empty] | 0.03464673 | 0.07150822 |  |  | 0.03464673 | 0.07150822 | 0.07101191 | 0.07121338 | 0.1052367 | 0.07121734
[5 empty] | 0.03387674 | 0.07221622 |  |  | 0.03387674 | 0.07221622 | 0.07198488 | 0.07191846 | 0.1090426 | 0.07192246
[5 empty] | 0.0339624 | 0.07292422 |  |  | 0.0339624 | 0.07292422 | 0.07163396 | 0.07262354 | 0.1060847 | 0.07262758
[5 empty] | 0.03404747 | 0.07363222 |  |  | 0.03404747 | 0.07363222 | 0.0705476 | 0.07332862 | 0.1045625 | 0.0733327
[5 empty] | 0.03503634 | 0.07434023 |  |  | 0.03503634 | 0.07434023 | 0.07136414 | 0.07403371 | 0.1079092 | 0.07403783
[5 empty] | 0.03353172 | 0.07504823 |  |  | 0.03353172 | 0.07504823 | 0.06929748 | 0.07473879 | 0.1061017 | 0.07474295
[5 empty] | 0.03452232 | 0.07575623 |  |  | 0.03452232 | 0.07575623 | 0.06962258 | 0.07544387 | 0.1081654 | 0.07544807
[5 empty] | 0.0341269 | 0.07646423 |  |  | 0.0341269 | 0.07646423 | 0.0719183 | 0.07614896 | 0.105902 | 0.07615319
[5 empty] | 0.03366714 | 0.07717223 |  |  | 0.03366714 | 0.07717223 | 0.07085831 | 0.07685404 | 0.1054901 | 0.07685832
[5 empty] | 0.03349621 | 0.07788024 |  |  | 0.03349621 | 0.07788024 | 0.06960264 | 0.07755912 | 0.1094985 | 0.07756344
[5 empty] | 0.03335106 | 0.07858824 |  |  | 0.03335106 | 0.07858824 | 0.07124272 | 0.07826421 | 0.1063372 | 0.07826856
[5 empty] | 0.03404667 | 0.07929624 |  |  | 0.03404667 | 0.07929624 | 0.07135342 | 0.07896929 | 0.1038449 | 0.07897368
[5 empty] | 0.03406699 | 0.08000424 |  |  | 0.03406699 | 0.08000424 | 0.07128783 | 0.07967437 | 0.1052214 | 0.0796788
[5 empty] | 0.03400559 | 0.08071224 |  |  | 0.03400559 | 0.08071224 | 0.06956615 | 0.08037945 | 0.1036423 | 0.08038393
[5 empty] | 0.03329629 | 0.08142025 |  |  | 0.03329629 | 0.08142025 | 0.06994063 | 0.08108454 | 0.1054472 | 0.08108905
[5 empty] | 0.03342314 | 0.08212825 |  |  | 0.03342314 | 0.08212825 | 0.06992848 | 0.08178962 | 0.1034278 | 0.08179417
[5 empty] | 0.03399259 | 0.08283625 |  |  | 0.03399259 | 0.08283625 | 0.07009503 | 0.0824947 | 0.1033358 | 0.08249929
[5 empty] | 0.03381298 | 0.08354425 |  |  | 0.03381298 | 0.08354425 | 0.07073288 | 0.08319979 | 0.1078693 | 0.08320442
[5 empty] | 0.03397727 | 0.08425226 |  |  | 0.03397727 | 0.08425226 | 0.07059495 | 0.08390487 | 0.1040456 | 0.08390954
[5 empty] | 0.03305631 | 0.08496026 |  |  | 0.03305631 | 0.08496026 | 0.07127556 | 0.08460995 | 0.1074951 | 0.08461466
[5 empty] | 0.03337057 | 0.08566826 |  |  | 0.03337057 | 0.08566826 | 0.07082514 | 0.08531503 | 0.1082359 | 0.08531978
[5 empty] | 0.03351957 | 0.08637626 |  |  | 0.03351957 | 0.08637626 | 0.06872805 | 0.08602012 | 0.1065227 | 0.0860249
[5 empty] | 0.03283151 | 0.08708426 |  |  | 0.03283151 | 0.08708426 | 0.06842637 | 0.0867252 | 0.1067238 | 0.08673003
[5 empty] | 0.03327808 | 0.08779227 |  |  | 0.03327808 | 0.08779227 | 0.07028427 | 0.08743028 | 0.1055368 | 0.08743515
[5 empty] | 0.03319579 | 0.08850027 |  |  | 0.03319579 | 0.08850027 | 0.06873597 | 0.08813537 | 0.105764 | 0.08814027
[5 empty] | 0.03336348 | 0.08920827 |  |  | 0.03336348 | 0.08920827 | 0.07073127 | 0.08884045 | 0.1053103 | 0.08884539
[5 empty] | 0.03353808 | 0.08991627 |  |  | 0.03353808 | 0.08991627 | 0.07005856 | 0.08954553 | 0.1068663 | 0.08955051
[5 empty] | 0.03285301 | 0.09062427 |  |  | 0.03285301 | 0.09062427 | 0.06982325 | 0.09025061 | 0.1070905 | 0.09025564
[5 empty] | 0.0334517 | 0.09133228 |  |  | 0.0334517 | 0.09133228 | 0.06839046 | 0.0909557 | 0.1037486 | 0.09096076
[5 empty] | 0.0329672 | 0.09204028 |  |  | 0.0329672 | 0.09204028 | 0.06908824 | 0.09166078 | 0.103721 | 0.09166588
[5 empty] | 0.03254982 | 0.09274828 |  |  | 0.03254982 | 0.09274828 | 0.06855291 | 0.09236586 | 0.1043695 | 0.092371
[5 empty] | 0.03300716 | 0.09345628 |  |  | 0.03300716 | 0.09345628 | 0.07132756 | 0.09307095 | 0.1037658 | 0.09307613
[5 empty] | 0.03261759 | 0.09416429 |  |  | 0.03261759 | 0.09416429 | 0.0690214 | 0.09377603 | 0.1029153 | 0.09378125
[5 empty] | 0.03303529 | 0.09487229 |  |  | 0.03303529 | 0.09487229 | 0.06941058 | 0.09448111 | 0.1024488 | 0.09448637
[5 empty] | 0.03277336 | 0.09558029 |  |  | 0.03277336 | 0.09558029 | 0.07039853 | 0.0951862 | 0.1032522 | 0.09519149
[5 empty] | 0.03245564 | 0.09628829 |  |  | 0.03245564 | 0.09628829 | 0.06897884 | 0.09589128 | 0.1046656 | 0.09589661
[5 empty] | 0.03221479 | 0.09699629 |  |  | 0.03221479 | 0.09699629 | 0.06896048 | 0.09659636 | 0.1026343 | 0.09660174
[5 empty] | 0.03244156 | 0.0977043 |  |  | 0.03244156 | 0.0977043 | 0.06918206 | 0.09730144 | 0.1018887 | 0.09730686
[5 empty] | 0.03238111 | 0.0984123 |  |  | 0.03238111 | 0.0984123 | 0.06857621 | 0.09800653 | 0.1049328 | 0.09801198
[5 empty] | 0.03306195 | 0.0991203 |  |  | 0.03306195 | 0.0991203 | 0.06887621 | 0.09871161 | 0.1040904 | 0.0987171
[5 empty] | 0.03319127 | 0.0998283 |  |  | 0.03319127 | 0.0998283 | 0.06996919 | 0.09941669 | 0.1023187 | 0.09942222
[5 empty] | 0.03278524 | 0.1005363 |  |  | 0.03278524 | 0.1005363 | 0.07094922 | 0.1001218 | 0.1024932 | 0.1001273
[5 empty] | 0.0320686 | 0.1012443 |  |  | 0.0320686 | 0.1012443 | 0.06884834 | 0.1008269 | 0.1020933 | 0.1008325
[5 empty] | 0.03237753 | 0.1019523 |  |  | 0.03237753 | 0.1019523 | 0.06927375 | 0.1015319 | 0.1056938 | 0.1015376
[5 empty] | 0.03196053 | 0.1026603 |  |  | 0.03196053 | 0.1026603 | 0.07036939 | 0.102237 | 0.1024435 | 0.1022427
[5 empty] | 0.03296732 | 0.1033683 |  |  | 0.03296732 | 0.1033683 | 0.07122323 | 0.1029421 | 0.1027528 | 0.1029478
[5 empty] | 0.03277493 | 0.1040763 |  |  | 0.03277493 | 0.1040763 | 0.07043732 | 0.1036472 | 0.1026018 | 0.103653
[5 empty] | 0.03268583 | 0.1047843 |  |  | 0.03268583 | 0.1047843 | 0.07104045 | 0.1043523 | 0.1009383 | 0.1043581
[5 empty] | 0.03213701 | 0.1054923 |  |  | 0.03213701 | 0.1054923 | 0.07182542 | 0.1050574 | 0.1032945 | 0.1050632
[5 empty] | 0.03210034 | 0.1062003 |  |  | 0.03210034 | 0.1062003 | 0.06915964 | 0.1057624 | 0.1027316 | 0.1057683
[5 empty] | 0.032791 | 0.1069083 |  |  | 0.032791 | 0.1069083 | 0.07136753 | 0.1064675 | 0.1032604 | 0.1064734
[5 empty] | 0.03251048 | 0.1076163 |  |  | 0.03251048 | 0.1076163 | 0.07032162 | 0.1071726 | 0.1035209 | 0.1071786
[5 empty] | 0.03187216 | 0.1083243 |  |  | 0.03187216 | 0.1083243 | 0.06844285 | 0.1078777 | 0.1054983 | 0.1078837
[5 empty] | 0.03174774 | 0.1090323 |  |  | 0.03174774 | 0.1090323 | 0.06847727 | 0.1085828 | 0.1045901 | 0.1085888
[5 empty] | 0.03271042 | 0.1097403 |  |  | 0.03271042 | 0.1097403 | 0.06971734 | 0.1092879 | 0.1015496 | 0.1092939
[5 empty] | 0.03247832 | 0.1104483 |  |  | 0.03247832 | 0.1104483 | 0.07022379 | 0.1099929 | 0.1026128 | 0.1099991
[5 empty] | 0.03287975 | 0.1111563 |  |  | 0.03287975 | 0.1111563 | 0.06852735 | 0.110698 | 0.1023528 | 0.1107042
[5 empty] | 0.03309677 | 0.1118643 |  |  | 0.03309677 | 0.1118643 | 0.06780553 | 0.1114031 | 0.1033564 | 0.1114093
[5 empty] | 0.03304954 | 0.1125723 |  |  | 0.03304954 | 0.1125723 | 0.06716289 | 0.1121082 | 0.1011998 | 0.1121144
[5 empty] | 0.03291825 | 0.1132803 |  |  | 0.03291825 | 0.1132803 | 0.0671561 | 0.1128133 | 0.1022085 | 0.1128195
[5 empty] | 0.03259742 | 0.1139883 |  |  | 0.03259742 | 0.1139883 | 0.0667849 | 0.1135184 | 0.1045697 | 0.1135247
[5 empty] | 0.03275677 | 0.1146963 |  |  | 0.03275677 | 0.1146963 | 0.06580586 | 0.1142234 | 0.100651 | 0.1142298
[5 empty] | 0.03230362 | 0.1154043 |  |  | 0.03230362 | 0.1154043 | 0.06678798 | 0.1149285 | 0.102859 | 0.1149349
[5 empty] | 0.03244537 | 0.1161124 |  |  | 0.03244537 | 0.1161124 | 0.06747217 | 0.1156336 | 0.1057639 | 0.11564
[5 empty] | 0.03283454 | 0.1168204 |  |  | 0.03283454 | 0.1168204 | 0.06546386 | 0.1163387 | 0.103692 | 0.1163452
[5 empty] | 0.03285981 | 0.1175284 |  |  | 0.03285981 | 0.1175284 | 0.06754557 | 0.1170438 | 0.1039821 | 0.1170503
[5 empty] | 0.0332141 | 0.1182364 |  |  | 0.0332141 | 0.1182364 | 0.06654365 | 0.1177488 | 0.102373 | 0.1177554
[5 empty] | 0.03217502 | 0.1189444 |  |  | 0.03217502 | 0.1189444 | 0.06693185 | 0.1184539 | 0.102196 | 0.1184605
[5 empty] | 0.03198024 | 0.1196524 |  |  | 0.03198024 | 0.1196524 | 0.06604698 | 0.119159 | 0.1003262 | 0.1191656
[5 empty] | 0.03313552 | 0.1203604 |  |  | 0.03313552 | 0.1203604 | 0.06448822 | 0.1198641 | 0.1031765 | 0.1198708
[5 empty] | 0.03199989 | 0.1210684 |  |  | 0.03199989 | 0.1210684 | 0.06509534 | 0.1205692 | 0.100548 | 0.1205759
[5 empty] | 0.03289639 | 0.1217764 |  |  | 0.03289639 | 0.1217764 | 0.06804116 | 0.1212743 | 0.1022216 | 0.121281
[5 empty] | 0.0323894 | 0.1224844 |  |  | 0.0323894 | 0.1224844 | 0.06680049 | 0.1219793 | 0.1012701 | 0.1219861
[5 empty] | 0.03243927 | 0.1231924 |  |  | 0.03243927 | 0.1231924 | 0.06693462 | 0.1226844 | 0.1018101 | 0.1226913
[5 empty] | 0.03264648 | 0.1239004 |  |  | 0.03264648 | 0.1239004 | 0.06478119 | 0.1233895 | 0.1021222 | 0.1233964
[5 empty] | 0.03207258 | 0.1246084 |  |  | 0.03207258 | 0.1246084 | 0.06541562 | 0.1240946 | 0.1041101 | 0.1241015
[5 empty] | 0.03273587 | 0.1253164 |  |  | 0.03273587 | 0.1253164 | 0.06609649 | 0.1247997 | 0.1010318 | 0.1248066
[5 empty] | 0.03291701 | 0.1260244 |  |  | 0.03291701 | 0.1260244 | 0.06812327 | 0.1255048 | 0.1032468 | 0.1255117
[5 empty] | 0.03211907 | 0.1267324 |  |  | 0.03211907 | 0.1267324 | 0.06620808 | 0.1262098 | 0.09994152 | 0.1262169
[5 empty] | 0.03258157 | 0.1274404 |  |  | 0.03258157 | 0.1274404 | 0.06580937 | 0.1269149 | 0.1011807 | 0.126922
[5 empty] | 0.03317744 | 0.1281484 |  |  | 0.03317744 | 0.1281484 | 0.06587562 | 0.12762 | 0.1021706 | 0.1276271
[5 empty] | 0.03210564 | 0.1288564 |  |  | 0.03210564 | 0.1288564 | 0.06656413 | 0.1283251 | 0.1007698 | 0.1283322
[5 empty] | 0.03294856 | 0.1295644 |  |  | 0.03294856 | 0.1295644 | 0.06605365 | 0.1290302 | 0.1001267 | 0.1290374
[5 empty] | 0.03225594 | 0.1302724 |  |  | 0.03225594 | 0.1302724 | 0.06506145 | 0.1297353 | 0.1015759 | 0.1297425
[5 empty] | 0.0329572 | 0.1309804 |  |  | 0.0329572 | 0.1309804 | 0.06824601 | 0.1304403 | 0.1019879 | 0.1304476
[5 empty] | 0.03307059 | 0.1316884 |  |  | 0.03307059 | 0.1316884 | 0.06799699 | 0.1311454 | 0.1012173 | 0.1311527
[5 empty] | 0.03221333 | 0.1323964 |  |  | 0.03221333 | 0.1323964 | 0.06859024 | 0.1318505 | 0.1004268 | 0.1318578
[5 empty] | 0.0323244 | 0.1331044 |  |  | 0.0323244 | 0.1331044 | 0.06582119 | 0.1325556 | 0.1028373 | 0.132563
[5 empty] | 0.03289196 | 0.1338124 |  |  | 0.03289196 | 0.1338124 | 0.06861499 | 0.1332607 | 0.1029021 | 0.1332681
[5 empty] | 0.03235466 | 0.1345204 |  |  | 0.03235466 | 0.1345204 | 0.06567698 | 0.1339658 | 0.1012974 | 0.1339732
[5 empty] | 0.03312959 | 0.1352284 |  |  | 0.03312959 | 0.1352284 | 0.06573312 | 0.1346708 | 0.1038912 | 0.1346783
[5 empty] | 0.03229314 | 0.1359364 |  |  | 0.03229314 | 0.1359364 | 0.06757386 | 0.1353759 | 0.1001776 | 0.1353835
[5 empty] | 0.032412 | 0.1366444 |  |  | 0.032412 | 0.1366444 | 0.06816026 | 0.136081 | 0.1026296 | 0.1360886
[5 empty] | 0.03232981 | 0.1373524 |  |  | 0.03232981 | 0.1373524 | 0.06602852 | 0.1367861 | 0.1002322 | 0.1367937
[5 empty] | 0.03296133 | 0.1380604 |  |  | 0.03296133 | 0.1380604 | 0.06706493 | 0.1374912 | 0.1024337 | 0.1374988
[5 empty] | 0.03273609 | 0.1387684 |  |  | 0.03273609 | 0.1387684 | 0.06811905 | 0.1381963 | 0.09761824 | 0.1382039
[5 empty] | 0.03197507 | 0.1394764 |  |  | 0.03197507 | 0.1394764 | 0.06688463 | 0.1389013 | 0.09982166 | 0.1389091
[5 empty] | 0.03254636 | 0.1401844 |  |  | 0.03254636 | 0.1401844 | 0.0690762 | 0.1396064 | 0.09877807 | 0.1396142
[5 empty] | 0.03197306 | 0.1408924 |  |  | 0.03197306 | 0.1408924 | 0.06866644 | 0.1403115 | 0.0979344 | 0.1403193