## 1
Общество с ограниченной ответственностью "Инженерная геология" (ООО "ИнжГео") | [11 empty] | Общество с ограниченной ответственностью "Инженерная геология" (ООО "ИнжГео")
Юр. адрес: 117279, г. Москва, ул. Миклухо-Маклая, 36 а, этаж 5, пом. XXIII к. 76-84 | [11 empty] | Юр. адрес: 117279, г. Москва, ул. Миклухо-Маклая, 36 а, этаж 5, пом. XXIII к. 76-84 | [8 empty] | нагр |  |  | X0 | Y0 | R |  | нагр |  |  |  | X0 | Y0 | R | нагр |  |  |  | X0 | Y0 | R |  | нагр |  |  |  | X0 | Y0 | R
Телефон/факс +7 (495) 132-30-00, Адрес электронной почты inbox@inj-geo.ru | [11 empty] | Телефон/факс +7 (495) 132-30-00, Адрес электронной почты inbox@inj-geo.ru | [12 empty] | 0 | [7 empty] | 0 | [6 empty] | 0 | [7 empty] | 0
[21 empty] | девиатор | [6 empty] | девиатор | [6 empty] | девиатор | [7 empty] | девиатор
Испытательная лаборатория ООО «ИнжГео» | [11 empty] | Испытательная лаборатория ООО «ИнжГео» | [8 empty] | x0 | Угол | X | Y |  |  |  | x0 |  | Угол | X | Y |  |  | x0 |  | Угол | X | Y |  |  |  | x0 |  | Угол | X | Y
Адрес места осуществления деятельности лаборатории: г. Москва, просп. Вернадского, д. 51, стр. 1 | [11 empty] | Адрес места осуществления деятельности лаборатории: г. Москва, просп. Вернадского, д. 51, стр. 1 | [9 empty] | 0 | [7 empty] | 0 | [6 empty] | 0 | [7 empty] | 0
Телефон +7(910)4557682, E-mail: slg85@mail.ru | [11 empty] | Телефон +7(910)4557682, E-mail: slg85@mail.ru | [9 empty] | 5 | [7 empty] | 5 | [6 empty] | 5 | [7 empty] | 5
[22 empty] | 10 | [7 empty] | 10 | [6 empty] | 10 | [7 empty] | 10
[12 empty] | Протокол испытаний № 13-63/29 от 27-11-2022 | [9 empty] | 15 | [7 empty] | 15 | [6 empty] | 15 | [7 empty] | 15
[22 empty] | 20 | [7 empty] | 20 | [6 empty] | 20 | [7 empty] | 20
[12 empty] | Наименование и адрес заказчика: Переход трубопровода через р. Енисей | [9 empty] | 25 | [7 empty] | 25 | [6 empty] | 25 | [7 empty] | 25
[12 empty] | Наименование объекта: ООО Регионстрой | [9 empty] | 30 | [7 empty] | 30 | [6 empty] | 30 | [7 empty] | 30
Наименование используемого метода/методики: ГОСТ 12248.4-2020 | [11 empty] | Наименование используемого метода/методики: ГОСТ 12248.3-2020 | [9 empty] | 35 | [7 empty] | 35 | [6 empty] | 35 | [7 empty] | 35
Условия проведения испытания: температура окружающей среды (18 - 25)0С, влажность воздуха (40 - 75)% | [11 empty] | Условия проведения испытания: температура окружающей среды (18 - 25)0С, влажность воздуха (40 - 75)% | [9 empty] | 40 | [7 empty] | 40 | [6 empty] | 40 | [7 empty] | 40
[12 empty] | Дата получение объекта подлежащего испытаниям: 31-10-2022 | [9 empty] | 45 | [7 empty] | 45 | [6 empty] | 45 | [7 empty] | 45
[12 empty] | Дата испытания: 25.10.2022-19.11.2029 | [9 empty] | 50 | [7 empty] | 50 | [6 empty] | 50 | [7 empty] | 50
[22 empty] | 55 | [7 empty] | 55 | [6 empty] | 55 | [7 empty] | 55
Испытание грунтов методом трехосного сжатия | [11 empty] | Испытание грунтов методом трехосного сжатия | [9 empty] | 60 | [7 empty] | 60 | [6 empty] | 60 | [7 empty] | 60
[22 empty] | 65 | [7 empty] | 65 | [6 empty] | 65 | [7 empty] | 65
Лабораторный номер: | [6 empty] | We, д.е. = |  |  |  |  | Лабораторный номер: |  | 1064 |  |  |  | We, д.е. = | 0.40550841 |  |  | 70 | [7 empty] | 70 | [6 empty] | 70 | [7 empty] | 70
Номер скважины: | [6 empty] | ρ, г/см3 = |  |  |  |  | Номер скважины: |  | BH-098 |  |  |  | ρ, г/см3 = | 1.73 |  |  | 75 | [7 empty] | 75 | [6 empty] | 75 | [7 empty] | 75
Глубина отбора, м: | [6 empty] | ρs, г/см3 = |  |  |  |  | Глубина отбора, м: |  | 2.4 |  |  |  | ρs, г/см3 = | 2.7 |  |  | 80 | [7 empty] | 80 | [6 empty] | 80 | [7 empty] | 80
Наименование грунта: | [6 empty] | e, д.е. = |  |  |  |  | Наименование грунта: |  | Суглинок, после оттаивания текучий, легкий песчанистый |  |  |  | e, д.е. = | 1.193568 |  |  | 85 | [7 empty] | 85 | [6 empty] | 85 | [7 empty] | 85
Схема проведения опыта: | [6 empty] | IL, д.е. = |  |  |  |  | Схема проведения опыта: |  | КД |  |  |  | IL, д.е. = | 1.09 |  |  | 90 | [7 empty] | 90 | [6 empty] | 90 | [7 empty] | 90
[22 empty] | 95 | [7 empty] | 95 | [6 empty] | 95 | [7 empty] | 95
[22 empty] | 100 | [7 empty] | 100 | [6 empty] | 100 | [7 empty] | 100
Результаты испытаний | [11 empty] | Результаты испытаний | [9 empty] | 105 | [7 empty] | 105 | [6 empty] | 105 | [7 empty] | 105
[22 empty] | 110 | [7 empty] | 110 | [6 empty] | 110 | [7 empty] | 110
[22 empty] | 115 | [7 empty] | 115 | [6 empty] | 115 | [7 empty] | 115
[22 empty] | 120 | [7 empty] | 120 | [6 empty] | 120 | [7 empty] | 120
[22 empty] | 125 | [7 empty] | 125 | [6 empty] | 125 | [7 empty] | 125
[22 empty] | 130 | [7 empty] | 130 | [6 empty] | 130 | [7 empty] | 130
[22 empty] | 135 | [7 empty] | 135 | [6 empty] | 135 | [7 empty] | 135
[22 empty] | 140 | [7 empty] | 140 | [6 empty] | 140 | [7 empty] | 140
[22 empty] | 145 | [7 empty] | 145 | [6 empty] | 145 | [7 empty] | 145
[22 empty] | 150 | [7 empty] | 150 | [6 empty] | 150 | [7 empty] | 150
[22 empty] | 155 | [7 empty] | 155 | [6 empty] | 155 | [7 empty] | 155
[22 empty] | 160 | [7 empty] | 160 | [6 empty] | 160 | [7 empty] | 160
[22 empty] | 165 | [7 empty] | 165 | [6 empty] | 165 | [7 empty] | 165
[22 empty] | 170 | [7 empty] | 170 | [6 empty] | 170 | [7 empty] | 170
[22 empty] | 175 | [7 empty] | 175 | [6 empty] | 175 | [7 empty] | 175
[22 empty] | 180 | [7 empty] | 180 | [6 empty] | 180 | [7 empty] | 180
[13 empty] | Давление в камере, Мпа σ3 | Вертикальная нагрузка, Мпа σ1 | Поровое давление, Мпа u
| K0, д.е. | 0.8435655 |  |  |  |  | Коэфф. Точки | [5 empty] | 0.05 | 0.08493633 | [5 empty] | 1 | [6 empty] | σ3,кПа | σ1,кПа | u, кПа |  |  |  | 4
| q_zg, МПа | 0.04217828 | [10 empty] | 0.15 | 0.2220252 | [27 empty] | δ3, Мпа | δ1-δ3, МПа | δ1, МПа | δ1, КПа
|  |  | Модуль деформации, МПа: | [9 empty] | 0.25 | 0.3591141 | [21 empty] | С, МПа:
|  |  | Е0= |  | Точки модуля (полное напр.), МПа |  |  |  | 0.04217828 | 0.06748524 | [25 empty] | φ, град:
|  |  | E50 = |  | qf (полное напр.), МПа |  |  |  | 0.06746816 | [26 empty] | E, Мпа
|  |  | Коэф. Поперечной деформации, ϑ = | [9 empty] | Эффективные значения угла внутреннего трения и удельного сцепления ϕ', С' | [13 empty] | x | 0
[13 empty] | ϕ', град. = | 9 | [12 empty] | y |  |  |  | С, кПа | φ,°
[13 empty] | С', МПа = | 0.007
| Исполнитель: | [6 empty] | Морозов Д.С. |  |  |  |  | Исполнитель: |  |  |  |  | Морозов Д.С.
| Начальник исп. лаборатории: | [6 empty] | Семиколенова Л.Г. |  |  |  |  | Начальник исп. лаборатории: |  |  |  |  | Семиколенова Л.Г.
Лист 1 , всего листов 2 | [11 empty] | Лист 2 , всего листов 2
Частичное воспроизведение протокола испытаний без письменного разрешения ООО «ИнжГео» ЗАПРЕЩАЕТСЯ | [11 empty] | Частичное воспроизведение протокола испытаний без письменного разрешения ООО «ИнжГео» ЗАПРЕЩАЕТСЯ
[5 empty] | второй график |  | первый график | [9 empty] | К Пуассона
dev50 | epsE50 | ind | devE0 | epsE0 | dev | eps | sigma |  | dev1 | eps1 | dev2 | eps2 | dev3 | eps3 |  | Глины
0.01746816 | 0.001745506 |  |  |  | 0.00014 | 0 |  |  | 0.00014 | 0 | 0.01692592 | 0.0003416814 | -0.001925 | 0 |  | < 0 | 0,20-0,30
ind |  |  |  |  | 0.009956854 | 0.0006632924 |  |  | 0.009956854 | 0.0006632924 | 0.02994957 | 0.0007047105 | 0.05455704 | 0.0009912021 |  | 0-0,25 | 0,30-0,38
2 |  |  |  |  | 0.01746816 | 0.001745506 |  |  | 0.01746816 | 0.001745506 | 0.0360126 | 0.001090472 | 0.05431169 | 0.001408423 |  | 0,25< | 0,38-0,45
E0 |  |  |  |  | 0.01823183 | 0.002124006 |  |  | 0.01823183 | 0.002124006 | 0.0382313 | 0.002114132 | 0.0594913 | 0.002112635 |  | Суглинки | 0,35-0,37
epsE0 | devE0 |  |  |  | 0.01836675 | 0.002832009 |  |  | 0.01836675 | 0.002832009 | 0.04066238 | 0.002818842 | 0.06180602 | 0.002816847 |  | Пески и супеси | 0,30-0,35
0.0006632924 | 0.009956854 |  |  |  | 0.01998015 | 0.003540011 |  |  | 0.01998015 | 0.003540011 | 0.04272052 | 0.003523553 | 0.06580098 | 0.003521058
[5 empty] | 0.02087022 | 0.004248013 |  |  | 0.02087022 | 0.004248013 | 0.04582376 | 0.004228263 | 0.06704088 | 0.00422527
График E50 |  | График E |  |  | 0.02095438 | 0.004956015 |  |  | 0.02095438 | 0.004956015 | 0.04773813 | 0.004932974 | 0.06967473 | 0.004929482
eps | q | sigma |  |  | 0.02183494 | 0.005664017 |  |  | 0.02183494 | 0.005664017 | 0.04788591 | 0.005637684 | 0.07316213 | 0.005633693
Горизонтальная линия E50 |  | Касательная |  |  | 0.02265816 | 0.006372019 |  |  | 0.02265816 | 0.006372019 | 0.05039949 | 0.006342395 | 0.07785937 | 0.006337905
0 |  | a | b |  | 0.02375426 | 0.007080021 |  |  | 0.02375426 | 0.007080021 | 0.05082993 | 0.007047105 | 0.07798295 | 0.007042117
|  |  | 0 |  | 0.02462595 | 0.007788024 |  |  | 0.02462595 | 0.007788024 | 0.05202793 | 0.007751816 | 0.08106496 | 0.007746328
Вертикальная линия E50 |  | p1 и p2 |  |  | 0.02545521 | 0.008496026 |  |  | 0.02545521 | 0.008496026 | 0.0534226 | 0.008456526 | 0.08209221 | 0.00845054
| 0 | 0 |  |  | 0.02578363 | 0.009204028 |  |  | 0.02578363 | 0.009204028 | 0.05554525 | 0.009161237 | 0.0846005 | 0.009154752
[5 empty] | 0.02545983 | 0.00991203 |  |  | 0.02545983 | 0.00991203 | 0.05660361 | 0.009865947 | 0.08445807 | 0.009858963
Касательная линия E50 |  |  |  |  | 0.0260893 | 0.01062003 |  |  | 0.0260893 | 0.01062003 | 0.05825568 | 0.01057066 | 0.08749418 | 0.01056318
0 | 0 | Горизонтальная 1 |  |  | 0.02723177 | 0.01132803 |  |  | 0.02723177 | 0.01132803 | 0.05782102 | 0.01127537 | 0.08941713 | 0.01126739
[5 empty] | 0.0269938 | 0.01203604 |  |  | 0.0269938 | 0.01203604 | 0.05673707 | 0.01198008 | 0.087075 | 0.0119716
Горизонтальная линия qкр |  |  |  |  | 0.02781661 | 0.01274404 |  |  | 0.02781661 | 0.01274404 | 0.05922379 | 0.01268479 | 0.08959783 | 0.01267581
Горизонтальная линия q |  | Горизонтальная 2 |  |  | 0.02846096 | 0.01345204 |  |  | 0.02846096 | 0.01345204 | 0.05831675 | 0.0133895 | 0.09116589 | 0.01338002
0 |  | 0 |  |  | 0.02845213 | 0.01416004 |  |  | 0.02845213 | 0.01416004 | 0.05898855 | 0.01409421 | 0.08826542 | 0.01408423
[5 empty] | 0.02823526 | 0.01486805 |  |  | 0.02823526 | 0.01486805 | 0.06121153 | 0.01479892 | 0.0920899 | 0.01478845
Вертикальная линия q |  |  |  |  | 0.02931892 | 0.01557605 |  |  | 0.02931892 | 0.01557605 | 0.06108924 | 0.01550363 | 0.09174805 | 0.01549266
| 0 |  |  |  | 0.02947323 | 0.01628405 |  |  | 0.02947323 | 0.01628405 | 0.0594765 | 0.01620834 | 0.09134239 | 0.01619687
[5 empty] | 0.02904308 | 0.01699205 |  |  | 0.02904308 | 0.01699205 | 0.06013926 | 0.01691305 | 0.09154052 | 0.01690108
[5 empty] | 0.02977881 | 0.01770005 |  |  | 0.02977881 | 0.01770005 | 0.06304868 | 0.01761776 | 0.09545583 | 0.01760529
[5 empty] | 0.02951733 | 0.01840806 |  |  | 0.02951733 | 0.01840806 | 0.06095566 | 0.01832247 | 0.09403011 | 0.0183095
[5 empty] | 0.02999506 | 0.01911606 |  |  | 0.02999506 | 0.01911606 | 0.06180449 | 0.01902718 | 0.09716154 | 0.01901372
[5 empty] | 0.02967351 | 0.01982406 |  |  | 0.02967351 | 0.01982406 | 0.06249297 | 0.01973189 | 0.09652634 | 0.01971793
[5 empty] | 0.03052989 | 0.02053206 |  |  | 0.03052989 | 0.02053206 | 0.06221467 | 0.02043661 | 0.09673297 | 0.02042214
[5 empty] | 0.0306579 | 0.02124006 |  |  | 0.0306579 | 0.02124006 | 0.06130473 | 0.02114132 | 0.09696392 | 0.02112635
[5 empty] | 0.03050667 | 0.02194807 |  |  | 0.03050667 | 0.02194807 | 0.06296385 | 0.02184603 | 0.09766979 | 0.02183056
[5 empty] | 0.03140437 | 0.02265607 |  |  | 0.03140437 | 0.02265607 | 0.06252338 | 0.02255074 | 0.09769092 | 0.02253477
[5 empty] | 0.03085818 | 0.02336407 |  |  | 0.03085818 | 0.02336407 | 0.06365627 | 0.02325545 | 0.09415379 | 0.02323899
[5 empty] | 0.03104667 | 0.02407207 |  |  | 0.03104667 | 0.02407207 | 0.06544758 | 0.02396016 | 0.09777167 | 0.0239432
[5 empty] | 0.03135747 | 0.02478008 |  |  | 0.03135747 | 0.02478008 | 0.06341886 | 0.02466487 | 0.098876 | 0.02464741
[5 empty] | 0.03145782 | 0.02548808 |  |  | 0.03145782 | 0.02548808 | 0.06627308 | 0.02536958 | 0.09502705 | 0.02535162
[5 empty] | 0.03244958 | 0.02619608 |  |  | 0.03244958 | 0.02619608 | 0.06482323 | 0.02607429 | 0.1001331 | 0.02605583
[5 empty] | 0.03217712 | 0.02690408 |  |  | 0.03217712 | 0.02690408 | 0.06588999 | 0.026779 | 0.09742084 | 0.02676004
[5 empty] | 0.03249315 | 0.02761208 |  |  | 0.03249315 | 0.02761208 | 0.06546096 | 0.02748371 | 0.09942225 | 0.02746426
[5 empty] | 0.03195172 | 0.02832009 |  |  | 0.03195172 | 0.02832009 | 0.06519551 | 0.02818842 | 0.1012705 | 0.02816847
[5 empty] | 0.03222024 | 0.02902809 |  |  | 0.03222024 | 0.02902809 | 0.06496448 | 0.02889313 | 0.1026601 | 0.02887268
[5 empty] | 0.03235248 | 0.02973609 |  |  | 0.03235248 | 0.02973609 | 0.06684922 | 0.02959784 | 0.09861077 | 0.02957689
[5 empty] | 0.03224129 | 0.03044409 |  |  | 0.03224129 | 0.03044409 | 0.06678208 | 0.03030255 | 0.09860728 | 0.0302811
[5 empty] | 0.0320836 | 0.03115209 |  |  | 0.0320836 | 0.03115209 | 0.06787116 | 0.03100726 | 0.09819281 | 0.03098531
[5 empty] | 0.03316144 | 0.0318601 |  |  | 0.03316144 | 0.0318601 | 0.06550698 | 0.03171197 | 0.101895 | 0.03168953
[5 empty] | 0.0329876 | 0.0325681 |  |  | 0.0329876 | 0.0325681 | 0.06519561 | 0.03241668 | 0.09990671 | 0.03239374
[5 empty] | 0.03300102 | 0.0332761 |  |  | 0.03300102 | 0.0332761 | 0.06672877 | 0.03312139 | 0.1032142 | 0.03309795
[5 empty] | 0.03283348 | 0.0339841 |  |  | 0.03283348 | 0.0339841 | 0.06607473 | 0.0338261 | 0.1005398 | 0.03380216
[5 empty] | 0.03281252 | 0.03469211 |  |  | 0.03281252 | 0.03469211 | 0.06729303 | 0.03453082 | 0.1039519 | 0.03450637
[5 empty] | 0.03364903 | 0.03540011 |  |  | 0.03364903 | 0.03540011 | 0.06879461 | 0.03523553 | 0.1001789 | 0.03521058
[5 empty] | 0.0333579 | 0.03610811 |  |  | 0.0333579 | 0.03610811 | 0.06827704 | 0.03594024 | 0.1022057 | 0.0359148
[5 empty] | 0.03381893 | 0.03681611 |  |  | 0.03381893 | 0.03681611 | 0.06909581 | 0.03664495 | 0.1007227 | 0.03661901
[5 empty] | 0.03372794 | 0.03752411 |  |  | 0.03372794 | 0.03752411 | 0.06839049 | 0.03734966 | 0.1027165 | 0.03732322
[5 empty] | 0.03418593 | 0.03823212 |  |  | 0.03418593 | 0.03823212 | 0.06904268 | 0.03805437 | 0.1010638 | 0.03802743
[5 empty] | 0.03412416 | 0.03894012 |  |  | 0.03412416 | 0.03894012 | 0.06657185 | 0.03875908 | 0.1013645 | 0.03873164
[5 empty] | 0.03421174 | 0.03964812 |  |  | 0.03421174 | 0.03964812 | 0.06832956 | 0.03946379 | 0.1021969 | 0.03943585
[5 empty] | 0.03417583 | 0.04035612 |  |  | 0.03417583 | 0.04035612 | 0.06906585 | 0.0401685 | 0.1039932 | 0.04014007
[5 empty] | 0.03399069 | 0.04106412 |  |  | 0.03399069 | 0.04106412 | 0.06960001 | 0.04087321 | 0.1031204 | 0.04084428
[5 empty] | 0.03436862 | 0.04177213 |  |  | 0.03436862 | 0.04177213 | 0.06925788 | 0.04157792 | 0.1058869 | 0.04154849
[5 empty] | 0.03448599 | 0.04248013 |  |  | 0.03448599 | 0.04248013 | 0.06978089 | 0.04228263 | 0.1049758 | 0.0422527
[5 empty] | 0.03421904 | 0.04318813 |  |  | 0.03421904 | 0.04318813 | 0.06702482 | 0.04298734 | 0.1064214 | 0.04295691
[5 empty] | 0.03490023 | 0.04389613 |  |  | 0.03490023 | 0.04389613 | 0.06760904 | 0.04369205 | 0.1031794 | 0.04366112
[5 empty] | 0.03407317 | 0.04460414 |  |  | 0.03407317 | 0.04460414 | 0.06974215 | 0.04439676 | 0.1070042 | 0.04436534
[5 empty] | 0.03476615 | 0.04531214 |  |  | 0.03476615 | 0.04531214 | 0.06896817 | 0.04510147 | 0.1023189 | 0.04506955
[5 empty] | 0.03497321 | 0.04602014 |  |  | 0.03497321 | 0.04602014 | 0.07013843 | 0.04580618 | 0.1057645 | 0.04577376
[5 empty] | 0.03375442 | 0.04672814 |  |  | 0.03375442 | 0.04672814 | 0.06910278 | 0.04651089 | 0.1033602 | 0.04647797
[5 empty] | 0.0350336 | 0.04743614 |  |  | 0.0350336 | 0.04743614 | 0.06823451 | 0.0472156 | 0.1045212 | 0.04718218
[5 empty] | 0.03478339 | 0.04814415 |  |  | 0.03478339 | 0.04814415 | 0.06824323 | 0.04792032 | 0.1064112 | 0.04788639
[5 empty] | 0.03467532 | 0.04885215 |  |  | 0.03467532 | 0.04885215 | 0.06912195 | 0.04862503 | 0.1076918 | 0.04859061
[5 empty] | 0.03398304 | 0.04956015 |  |  | 0.03398304 | 0.04956015 | 0.07037314 | 0.04932974 | 0.1073026 | 0.04929482
[5 empty] | 0.03469231 | 0.05026815 |  |  | 0.03469231 | 0.05026815 | 0.07086738 | 0.05003445 | 0.1035649 | 0.04999903
[5 empty] | 0.03394352 | 0.05097615 |  |  | 0.03394352 | 0.05097615 | 0.0701401 | 0.05073916 | 0.1066285 | 0.05070324
[5 empty] | 0.03432457 | 0.05168416 |  |  | 0.03432457 | 0.05168416 | 0.07077075 | 0.05144387 | 0.1071001 | 0.05140745
[5 empty] | 0.035043 | 0.05239216 |  |  | 0.035043 | 0.05239216 | 0.06850861 | 0.05214858 | 0.1079919 | 0.05211166
[5 empty] | 0.03446286 | 0.05310016 |  |  | 0.03446286 | 0.05310016 | 0.06923387 | 0.05285329 | 0.1032199 | 0.05281588
[5 empty] | 0.0343 | 0.05380816 |  |  | 0.0343 | 0.05380816 | 0.06871959 | 0.053558 | 0.1039557 | 0.05352009
[5 empty] | 0.0339859 | 0.05451617 |  |  | 0.0339859 | 0.05451617 | 0.0720252 | 0.05426271 | 0.1065126 | 0.0542243
[5 empty] | 0.03488526 | 0.05522417 |  |  | 0.03488526 | 0.05522417 | 0.07042055 | 0.05496742 | 0.1043747 | 0.05492851
[5 empty] | 0.03486394 | 0.05593217 |  |  | 0.03486394 | 0.05593217 | 0.07121698 | 0.05567213 | 0.1046355 | 0.05563272
[5 empty] | 0.03475451 | 0.05664017 |  |  | 0.03475451 | 0.05664017 | 0.07027237 | 0.05637684 | 0.107096 | 0.05633693
[5 empty] | 0.03413162 | 0.05734817 |  |  | 0.03413162 | 0.05734817 | 0.07165013 | 0.05708155 | 0.107981 | 0.05704115
[5 empty] | 0.03500736 | 0.05805618 |  |  | 0.03500736 | 0.05805618 | 0.07035454 | 0.05778626 | 0.1051538 | 0.05774536
[5 empty] | 0.03406486 | 0.05876418 |  |  | 0.03406486 | 0.05876418 | 0.07160462 | 0.05849097 | 0.1048698 | 0.05844957
[5 empty] | 0.03429655 | 0.05947218 |  |  | 0.03429655 | 0.05947218 | 0.07127622 | 0.05919568 | 0.110152 | 0.05915378
[5 empty] | 0.03520723 | 0.06018018 |  |  | 0.03520723 | 0.06018018 | 0.06992358 | 0.05990039 | 0.1066549 | 0.05985799
[5 empty] | 0.03445042 | 0.06088818 |  |  | 0.03445042 | 0.06088818 | 0.07173578 | 0.0606051 | 0.1091412 | 0.0605622
[5 empty] | 0.0340017 | 0.06159619 |  |  | 0.0340017 | 0.06159619 | 0.0717025 | 0.06130982 | 0.1093983 | 0.06126642
[5 empty] | 0.03430185 | 0.06230419 |  |  | 0.03430185 | 0.06230419 | 0.07163006 | 0.06201453 | 0.106038 | 0.06197063
[5 empty] | 0.03394769 | 0.06301219 |  |  | 0.03394769 | 0.06301219 | 0.07090837 | 0.06271924 | 0.1073754 | 0.06267484
[5 empty] | 0.0342093 | 0.06372019 |  |  | 0.0342093 | 0.06372019 | 0.07070123 | 0.06342395 | 0.1081965 | 0.06337905
[5 empty] | 0.03466124 | 0.0644282 |  |  | 0.03466124 | 0.0644282 | 0.07025468 | 0.06412866 | 0.1065564 | 0.06408326
[5 empty] | 0.03492979 | 0.0651362 |  |  | 0.03492979 | 0.0651362 | 0.07200961 | 0.06483337 | 0.1095359 | 0.06478747
[5 empty] | 0.03493633 | 0.0658442 |  |  | 0.03493633 | 0.0658442 | 0.07006088 | 0.06553808 | 0.1078472 | 0.06549169
[5 empty] | 0.03497584 | 0.0665522 |  |  | 0.03497584 | 0.0665522 | 0.07218973 | 0.06624279 | 0.1073121 | 0.0661959
[5 empty] | 0.03496758 | 0.0672602 |  |  | 0.03496758 | 0.0672602 | 0.07088106 | 0.0669475 | 0.1065742 | 0.06690011
[5 empty] | 0.03499754 | 0.06796821 |  |  | 0.03499754 | 0.06796821 | 0.06980164 | 0.06765221 | 0.1099137 | 0.06760432
[5 empty] | 0.03416849 | 0.06867621 |  |  | 0.03416849 | 0.06867621 | 0.07050645 | 0.06835692 | 0.1093084 | 0.06830853
[5 empty] | 0.03529146 | 0.06938421 |  |  | 0.03529146 | 0.06938421 | 0.07184178 | 0.06906163 | 0.1085031 | 0.06901274
[5 empty] | 0.03478634 | 0.07009221 |  |  | 0.03478634 | 0.07009221 | 0.07221953 | 0.06976634 | 0.1054233 | 0.06971696
[5 empty] | 0.03413923 | 0.07080021 |  |  | 0.03413923 | 0.07080021 | 0.07098604 | 0.07047105 | 0.1091141 | 0.07042117
[5 empty] | 0.03534601 | 0.07150822 |  |  | 0.03534601 | 0.07150822 | 0.07200279 | 0.07117576 | 0.1091601 | 0.07112538
[5 empty] | 0.03507189 | 0.07221622 |  |  | 0.03507189 | 0.07221622 | 0.06964412 | 0.07188047 | 0.1085908 | 0.07182959
[5 empty] | 0.03534945 | 0.07292422 |  |  | 0.03534945 | 0.07292422 | 0.07140101 | 0.07258518 | 0.1060636 | 0.0725338
[5 empty] | 0.03516807 | 0.07363222 |  |  | 0.03516807 | 0.07363222 | 0.07058144 | 0.07328989 | 0.1057173 | 0.07323801
[5 empty] | 0.03424757 | 0.07434023 |  |  | 0.03424757 | 0.07434023 | 0.06958237 | 0.0739946 | 0.1101014 | 0.07394223
[5 empty] | 0.03505247 | 0.07504823 |  |  | 0.03505247 | 0.07504823 | 0.07046822 | 0.07469931 | 0.1054288 | 0.07464644
[5 empty] | 0.03491634 | 0.07575623 |  |  | 0.03491634 | 0.07575623 | 0.07031062 | 0.07540403 | 0.1087923 | 0.07535065
[5 empty] | 0.03458741 | 0.07646423 |  |  | 0.03458741 | 0.07646423 | 0.07032947 | 0.07610874 | 0.105121 | 0.07605486
[5 empty] | 0.03402236 | 0.07717223 |  |  | 0.03402236 | 0.07717223 | 0.07114509 | 0.07681345 | 0.1081769 | 0.07675907
[5 empty] | 0.03412774 | 0.07788024 |  |  | 0.03412774 | 0.07788024 | 0.06949895 | 0.07751816 | 0.1093411 | 0.07746328
[5 empty] | 0.03458271 | 0.07858824 |  |  | 0.03458271 | 0.07858824 | 0.06930436 | 0.07822287 | 0.1089151 | 0.0781675
[5 empty] | 0.03469215 | 0.07929624 |  |  | 0.03469215 | 0.07929624 | 0.06993009 | 0.07892758 | 0.1045324 | 0.07887171
[5 empty] | 0.03506814 | 0.08000424 |  |  | 0.03506814 | 0.08000424 | 0.07160808 | 0.07963229 | 0.1081686 | 0.07957592
[5 empty] | 0.03464779 | 0.08071224 |  |  | 0.03464779 | 0.08071224 | 0.07228806 | 0.080337 | 0.1079071 | 0.08028013
[5 empty] | 0.03526553 | 0.08142025 |  |  | 0.03526553 | 0.08142025 | 0.07139437 | 0.08104171 | 0.1064585 | 0.08098434
[5 empty] | 0.03469853 | 0.08212825 |  |  | 0.03469853 | 0.08212825 | 0.06922552 | 0.08174642 | 0.1049695 | 0.08168855
[5 empty] | 0.03449317 | 0.08283625 |  |  | 0.03449317 | 0.08283625 | 0.07156881 | 0.08245113 | 0.104904 | 0.08239277
[5 empty] | 0.034859 | 0.08354425 |  |  | 0.034859 | 0.08354425 | 0.06923715 | 0.08315584 | 0.1079956 | 0.08309698
[5 empty] | 0.03487303 | 0.08425226 |  |  | 0.03487303 | 0.08425226 | 0.06980648 | 0.08386055 | 0.1058712 | 0.08380119
[5 empty] | 0.0350364 | 0.08496026 |  |  | 0.0350364 | 0.08496026 | 0.07018976 | 0.08456526 | 0.1037347 | 0.0845054
[5 empty] | 0.03474632 | 0.08566826 |  |  | 0.03474632 | 0.08566826 | 0.06922167 | 0.08526997 | 0.1091567 | 0.08520961
[5 empty] | 0.0339663 | 0.08637626 |  |  | 0.0339663 | 0.08637626 | 0.07134454 | 0.08597468 | 0.1063443 | 0.08591382
[5 empty] | 0.03445134 | 0.08708426 |  |  | 0.03445134 | 0.08708426 | 0.07180419 | 0.08667939 | 0.1058878 | 0.08661804
[5 empty] | 0.03425839 | 0.08779227 |  |  | 0.03425839 | 0.08779227 | 0.07171257 | 0.0873841 | 0.1056449 | 0.08732225
[5 empty] | 0.03434135 | 0.08850027 |  |  | 0.03434135 | 0.08850027 | 0.07024335 | 0.08808881 | 0.1044841 | 0.08802646
[5 empty] | 0.03489611 | 0.08920827 |  |  | 0.03489611 | 0.08920827 | 0.0694319 | 0.08879353 | 0.1029607 | 0.08873067
[5 empty] | 0.03446146 | 0.08991627 |  |  | 0.03446146 | 0.08991627 | 0.069125 | 0.08949824 | 0.1058491 | 0.08943488
[5 empty] | 0.03431495 | 0.09062427 |  |  | 0.03431495 | 0.09062427 | 0.07059021 | 0.09020295 | 0.1033533 | 0.09013909
[5 empty] | 0.03422534 | 0.09133228 |  |  | 0.03422534 | 0.09133228 | 0.07026001 | 0.09090766 | 0.1020183 | 0.09084331
[5 empty] | 0.03339969 | 0.09204028 |  |  | 0.03339969 | 0.09204028 | 0.07205563 | 0.09161237 | 0.1019981 | 0.09154752
[5 empty] | 0.03346015 | 0.09274828 |  |  | 0.03346015 | 0.09274828 | 0.07079556 | 0.09231708 | 0.1051481 | 0.09225173
[5 empty] | 0.03399455 | 0.09345628 |  |  | 0.03399455 | 0.09345628 | 0.06937106 | 0.09302179 | 0.1008932 | 0.09295594
[5 empty] | 0.03419791 | 0.09416429 |  |  | 0.03419791 | 0.09416429 | 0.07052199 | 0.0937265 | 0.1058239 | 0.09366015
[5 empty] | 0.03299367 | 0.09487229 |  |  | 0.03299367 | 0.09487229 | 0.06901955 | 0.09443121 | 0.1013108 | 0.09436436
[5 empty] | 0.03356436 | 0.09558029 |  |  | 0.03356436 | 0.09558029 | 0.06918776 | 0.09513592 | 0.09996477 | 0.09506858
[5 empty] | 0.03272508 | 0.09628829 |  |  | 0.03272508 | 0.09628829 | 0.06933049 | 0.09584063 | 0.1032873 | 0.09577279
[5 empty] | 0.03274961 | 0.09699629 |  |  | 0.03274961 | 0.09699629 | 0.07018461 | 0.09654534 | 0.1008652 | 0.096477
[5 empty] | 0.03259579 | 0.0977043 |  |  | 0.03259579 | 0.0977043 | 0.07089441 | 0.09725005 | 0.09981018 | 0.09718121
[5 empty] | 0.03230653 | 0.0984123 |  |  | 0.03230653 | 0.0984123 | 0.0690939 | 0.09795476 | 0.09905896 | 0.09788542
[5 empty] | 0.03306467 | 0.0991203 |  |  | 0.03306467 | 0.0991203 | 0.07115804 | 0.09865947 | 0.09890258 | 0.09858963
[5 empty] | 0.03212737 | 0.0998283 |  |  | 0.03212737 | 0.0998283 | 0.06897352 | 0.09936418 | 0.10347 | 0.09929385
[5 empty] | 0.03224786 | 0.1005363 |  |  | 0.03224786 | 0.1005363 | 0.06967208 | 0.1000689 | 0.1026651 | 0.09999806
[5 empty] | 0.0325371 | 0.1012443 |  |  | 0.0325371 | 0.1012443 | 0.06994089 | 0.1007736 | 0.1020332 | 0.1007023
[5 empty] | 0.03318063 | 0.1019523 |  |  | 0.03318063 | 0.1019523 | 0.07030738 | 0.1014783 | 0.0991902 | 0.1014065
[5 empty] | 0.03221258 | 0.1026603 |  |  | 0.03221258 | 0.1026603 | 0.06886425 | 0.102183 | 0.1028441 | 0.1021107
[5 empty] | 0.0323881 | 0.1033683 |  |  | 0.0323881 | 0.1033683 | 0.06993641 | 0.1028877 | 0.1003903 | 0.1028149
[5 empty] | 0.03177728 | 0.1040763 |  |  | 0.03177728 | 0.1040763 | 0.06915368 | 0.1035924 | 0.1022326 | 0.1035191
[5 empty] | 0.033122 | 0.1047843 |  |  | 0.033122 | 0.1047843 | 0.07015099 | 0.1042972 | 0.09847249 | 0.1042233
[5 empty] | 0.03282928 | 0.1054923 |  |  | 0.03282928 | 0.1054923 | 0.06961443 | 0.1050019 | 0.1024312 | 0.1049275
[5 empty] | 0.03297149 | 0.1062003 |  |  | 0.03297149 | 0.1062003 | 0.07009434 | 0.1057066 | 0.0997099 | 0.1056318
[5 empty] | 0.03297454 | 0.1069083 |  |  | 0.03297454 | 0.1069083 | 0.06792333 | 0.1064113 | 0.1003413 | 0.106336
[5 empty] | 0.03322966 | 0.1076163 |  |  | 0.03322966 | 0.1076163 | 0.06996064 | 0.107116 | 0.1018748 | 0.1070402
[5 empty] | 0.03323502 | 0.1083243 |  |  | 0.03323502 | 0.1083243 | 0.06959125 | 0.1078207 | 0.103023 | 0.1077444
[5 empty] | 0.03254839 | 0.1090323 |  |  | 0.03254839 | 0.1090323 | 0.06918662 | 0.1085254 | 0.0981099 | 0.1084486
[5 empty] | 0.0327658 | 0.1097403 |  |  | 0.0327658 | 0.1097403 | 0.07019445 | 0.1092301 | 0.099706 | 0.1091528
[5 empty] | 0.03283005 | 0.1104483 |  |  | 0.03283005 | 0.1104483 | 0.07150204 | 0.1099348 | 0.09862874 | 0.109857
[5 empty] | 0.03275556 | 0.1111563 |  |  | 0.03275556 | 0.1111563 | 0.07046842 | 0.1106396 | 0.1019818 | 0.1105612
[5 empty] | 0.03299286 | 0.1118643 |  |  | 0.03299286 | 0.1118643 | 0.06875356 | 0.1113443 | 0.1032059 | 0.1112654
[5 empty] | 0.03297922 | 0.1125723 |  |  | 0.03297922 | 0.1125723 | 0.07089799 | 0.112049 | 0.1005379 | 0.1119697
[5 empty] | 0.03296517 | 0.1132803 |  |  | 0.03296517 | 0.1132803 | 0.06907983 | 0.1127537 | 0.1034279 | 0.1126739
[5 empty] | 0.03339628 | 0.1139883 |  |  | 0.03339628 | 0.1139883 | 0.07074898 | 0.1134584 | 0.10023 | 0.1133781
[5 empty] | 0.03342691 | 0.1146963 |  |  | 0.03342691 | 0.1146963 | 0.06880402 | 0.1141631 | 0.09994608 | 0.1140823
[5 empty] | 0.03333776 | 0.1154043 |  |  | 0.03333776 | 0.1154043 | 0.07022194 | 0.1148678 | 0.1022493 | 0.1147865
[5 empty] | 0.03384044 | 0.1161124 |  |  | 0.03384044 | 0.1161124 | 0.0692422 | 0.1155725 | 0.1031757 | 0.1154907
[5 empty] | 0.03453119 | 0.1168204 |  |  | 0.03453119 | 0.1168204 | 0.06866045 | 0.1162772 | 0.1005215 | 0.1161949
[5 empty] | 0.03354767 | 0.1175284 |  |  | 0.03354767 | 0.1175284 | 0.07060351 | 0.1169819 | 0.1019694 | 0.1168991
[5 empty] | 0.03410691 | 0.1182364 |  |  | 0.03410691 | 0.1182364 | 0.06795033 | 0.1176867 | 0.1018111 | 0.1176033
[5 empty] | 0.03339569 | 0.1189444 |  |  | 0.03339569 | 0.1189444 | 0.06879201 | 0.1183914 | 0.1025325 | 0.1183076
[5 empty] | 0.03352762 | 0.1196524 |  |  | 0.03352762 | 0.1196524 | 0.06877505 | 0.1190961 | 0.1020237 | 0.1190118
[5 empty] | 0.0345552 | 0.1203604 |  |  | 0.0345552 | 0.1203604 | 0.06996563 | 0.1198008 | 0.1043305 | 0.119716
[5 empty] | 0.03369684 | 0.1210684 |  |  | 0.03369684 | 0.1210684 | 0.07076946 | 0.1205055 | 0.1010889 | 0.1204202
[5 empty] | 0.03407816 | 0.1217764 |  |  | 0.03407816 | 0.1217764 | 0.06944725 | 0.1212102 | 0.1039693 | 0.1211244
[5 empty] | 0.03420726 | 0.1224844 |  |  | 0.03420726 | 0.1224844 | 0.06991034 | 0.1219149 | 0.1024378 | 0.1218286
[5 empty] | 0.03449939 | 0.1231924 |  |  | 0.03449939 | 0.1231924 | 0.06879785 | 0.1226196 | 0.10354 | 0.1225328
[5 empty] | 0.03422851 | 0.1239004 |  |  | 0.03422851 | 0.1239004 | 0.0698935 | 0.1233243 | 0.103928 | 0.123237
[5 empty] | 0.03448662 | 0.1246084 |  |  | 0.03448662 | 0.1246084 | 0.06782781 | 0.1240291 | 0.1032066 | 0.1239413
[5 empty] | 0.03371749 | 0.1253164 |  |  | 0.03371749 | 0.1253164 | 0.06903142 | 0.1247338 | 0.1044453 | 0.1246455
[5 empty] | 0.03384535 | 0.1260244 |  |  | 0.03384535 | 0.1260244 | 0.06987625 | 0.1254385 | 0.1018405 | 0.1253497
[5 empty] | 0.03446263 | 0.1267324 |  |  | 0.03446263 | 0.1267324 | 0.0686994 | 0.1261432 | 0.1047913 | 0.1260539
[5 empty] | 0.03454135 | 0.1274404 |  |  | 0.03454135 | 0.1274404 | 0.06830644 | 0.1268479 | 0.1015962 | 0.1267581
[5 empty] | 0.0337347 | 0.1281484 |  |  | 0.0337347 | 0.1281484 | 0.06914489 | 0.1275526 | 0.1023536 | 0.1274623
[5 empty] | 0.03444598 | 0.1288564 |  |  | 0.03444598 | 0.1288564 | 0.06998087 | 0.1282573 | 0.1015235 | 0.1281665
[5 empty] | 0.0344767 | 0.1295644 |  |  | 0.0344767 | 0.1295644 | 0.06908393 | 0.128962 | 0.1049231 | 0.1288707
[5 empty] | 0.03443851 | 0.1302724 |  |  | 0.03443851 | 0.1302724 | 0.06769692 | 0.1296667 | 0.1008733 | 0.1295749
[5 empty] | 0.03428801 | 0.1309804 |  |  | 0.03428801 | 0.1309804 | 0.07035335 | 0.1303714 | 0.1017748 | 0.1302792
[5 empty] | 0.03394559 | 0.1316884 |  |  | 0.03394559 | 0.1316884 | 0.06884879 | 0.1310762 | 0.09931391 | 0.1309834
[5 empty] | 0.03392669 | 0.1323964 |  |  | 0.03392669 | 0.1323964 | 0.06806407 | 0.1317809 | 0.1018428 | 0.1316876
[5 empty] | 0.03369806 | 0.1331044 |  |  | 0.03369806 | 0.1331044 | 0.06819516 | 0.1324856 | 0.1020789 | 0.1323918
[5 empty] | 0.03399948 | 0.1338124 |  |  | 0.03399948 | 0.1338124 | 0.06683245 | 0.1331903 | 0.1009544 | 0.133096
[5 empty] | 0.03306296 | 0.1345204 |  |  | 0.03306296 | 0.1345204 | 0.0683576 | 0.133895 | 0.1028095 | 0.1338002
[5 empty] | 0.0339944 | 0.1352284 |  |  | 0.0339944 | 0.1352284 | 0.06734732 | 0.1345997 | 0.1009465 | 0.1345044
[5 empty] | 0.03338626 | 0.1359364 |  |  | 0.03338626 | 0.1359364 | 0.06756302 | 0.1353044 | 0.102825 | 0.1352086
[5 empty] | 0.03270809 | 0.1366444 |  |  | 0.03270809 | 0.1366444 | 0.06944965 | 0.1360091 | 0.09851087 | 0.1359129
[5 empty] | 0.03291192 | 0.1373524 |  |  | 0.03291192 | 0.1373524 | 0.0687605 | 0.1367138 | 0.1005798 | 0.1366171
[5 empty] | 0.03363716 | 0.1380604 |  |  | 0.03363716 | 0.1380604 | 0.0678083 | 0.1374186 | 0.1017449 | 0.1373213
[5 empty] | 0.03290406 | 0.1387684 |  |  | 0.03290406 | 0.1387684 | 0.06794369 | 0.1381233 | 0.1023356 | 0.1380255
[5 empty] | 0.03339308 | 0.1394764 |  |  | 0.03339308 | 0.1394764 | 0.06902832 | 0.138828 | 0.1014857 | 0.1387297
[5 empty] | 0.03282707 | 0.1401844 |  |  | 0.03282707 | 0.1401844 | 0.0681282 | 0.1395327 | 0.09906159 | 0.1394339
[5 empty] | 0.03304699 | 0.1408924 |  |  | 0.03304699 | 0.1408924 | 0.06721349 | 0.1402374 | 0.09935156 | 0.1401381