## 1
Общество с ограниченной ответственностью "Инженерная геология" (ООО "ИнжГео") | [11 empty] | Общество с ограниченной ответственностью "Инженерная геология" (ООО "ИнжГео")
Юр. адрес: 117279, г. Москва, ул. Миклухо-Маклая, 36 а, этаж 5, пом. XXIII к. 76-84 | [11 empty] | Юр. адрес: 117279, г. Москва, ул. Миклухо-Маклая, 36 а, этаж 5, пом. XXIII к. 76-84 | [8 empty] | нагр |  |  | X0 | Y0 | R |  | нагр |  |  |  | X0 | Y0 | R | нагр |  |  |  | X0 | Y0 | R |  | нагр |  |  |  | X0 | Y0 | R
Телефон/факс +7 (495) 132-30-00, Адрес электронной почты inbox@inj-geo.ru | [11 empty] | Телефон/факс +7 (495) 132-30-00, Адрес электронной почты inbox@inj-geo.ru | [12 empty] | 0 | [7 empty] | 0 | [6 empty] | 0 | [7 empty] | 0
[21 empty] | девиатор | [6 empty] | девиатор | [6 empty] | девиатор | [7 empty] | девиатор
Испытательная лаборатория ООО «ИнжГео» | [11 empty] | Испытательная лаборатория ООО «ИнжГео» | [8 empty] | x0 | Угол | X | Y |  |  |  | x0 |  | Угол | X | Y |  |  | x0 |  | Угол | X | Y |  |  |  | x0 |  | Угол | X | Y
Адрес места осуществления деятельности лаборатории: г. Москва, просп. Вернадского, д. 51, стр. 1 | [11 empty] | Адрес места осуществления деятельности лаборатории: г. Москва, просп. Вернадского, д. 51, стр. 1 | [9 empty] | 0 | [7 empty] | 0 | [6 empty] | 0 | [7 empty] | 0
Телефон +7(910)4557682, E-mail: slg85@mail.ru | [11 empty] | Телефон +7(910)4557682, E-mail: slg85@mail.ru | [9 empty] | 5 | [7 empty] | 5 | [6 empty] | 5 | [7 empty] | 5
[22 empty] | 10 | [7 empty] | 10 | [6 empty] | 10 | [7 empty] | 10
[12 empty] | Протокол испытаний № 13-63/30 от 28-11-2022 | [9 empty] | 15 | [7 empty] | 15 | [6 empty] | 15 | [7 empty] | 15
[22 empty] | 20 | [7 empty] | 20 | [6 empty] | 20 | [7 empty] | 20
[12 empty] | Наименование и адрес заказчика: Переход трубопровода через р. Енисей | [9 empty] | 25 | [7 empty] | 25 | [6 empty] | 25 | [7 empty] | 25
[12 empty] | Наименование объекта: ООО Регионстрой | [9 empty] | 30 | [7 empty] | 30 | [6 empty] | 30 | [7 empty] | 30
Наименование используемого метода/методики: ГОСТ 12248.4-2020 | [11 empty] | Наименование используемого метода/методики: ГОСТ 12248.3-2020 | [9 empty] | 35 | [7 empty] | 35 | [6 empty] | 35 | [7 empty] | 35
Условия проведения испытания: температура окружающей среды (18 - 25)0С, влажность воздуха (40 - 75)% | [11 empty] | Условия проведения испытания: температура окружающей среды (18 - 25)0С, влажность воздуха (40 - 75)% | [9 empty] | 40 | [7 empty] | 40 | [6 empty] | 40 | [7 empty] | 40
[12 empty] | Дата получение объекта подлежащего испытаниям: 01-11-2022 | [9 empty] | 45 | [7 empty] | 45 | [6 empty] | 45 | [7 empty] | 45
[12 empty] | Дата испытания: 25.10.2022-19.11.2030 | [9 empty] | 50 | [7 empty] | 50 | [6 empty] | 50 | [7 empty] | 50
[22 empty] | 55 | [7 empty] | 55 | [6 empty] | 55 | [7 empty] | 55
Испытание грунтов методом трехосного сжатия | [11 empty] | Испытание грунтов методом трехосного сжатия | [9 empty] | 60 | [7 empty] | 60 | [6 empty] | 60 | [7 empty] | 60
[22 empty] | 65 | [7 empty] | 65 | [6 empty] | 65 | [7 empty] | 65
Лабораторный номер: | [6 empty] | We, д.е. = |  |  |  |  | Лабораторный номер: |  | 1065 |  |  |  | We, д.е. = | 0.332730511 |  |  | 70 | [7 empty] | 70 | [6 empty] | 70 | [7 empty] | 70
Номер скважины: | [6 empty] | ρ, г/см3 = |  |  |  |  | Номер скважины: |  | BH-102 |  |  |  | ρ, г/см3 = |  |  |  | 75 | [7 empty] | 75 | [6 empty] | 75 | [7 empty] | 75
Глубина отбора, м: | [6 empty] | ρs, г/см3 = |  |  |  |  | Глубина отбора, м: |  | 0.7 |  |  |  | ρs, г/см3 = | 2.72 |  |  | 80 | [7 empty] | 80 | [6 empty] | 80 | [7 empty] | 80
Наименование грунта: | [6 empty] | e, д.е. = |  |  |  |  | Наименование грунта: |  | Суглинок, после оттаивания текучий, легкий пылеватый |  |  |  | e, д.е. = |  |  |  | 85 | [7 empty] | 85 | [6 empty] | 85 | [7 empty] | 85
Схема проведения опыта: | [6 empty] | IL, д.е. = |  |  |  |  | Схема проведения опыта: |  | КД |  |  |  | IL, д.е. = | 1.031 |  |  | 90 | [7 empty] | 90 | [6 empty] | 90 | [7 empty] | 90
[22 empty] | 95 | [7 empty] | 95 | [6 empty] | 95 | [7 empty] | 95
[22 empty] | 100 | [7 empty] | 100 | [6 empty] | 100 | [7 empty] | 100
Результаты испытаний | [11 empty] | Результаты испытаний | [9 empty] | 105 | [7 empty] | 105 | [6 empty] | 105 | [7 empty] | 105
[22 empty] | 110 | [7 empty] | 110 | [6 empty] | 110 | [7 empty] | 110
[22 empty] | 115 | [7 empty] | 115 | [6 empty] | 115 | [7 empty] | 115
[22 empty] | 120 | [7 empty] | 120 | [6 empty] | 120 | [7 empty] | 120
[22 empty] | 125 | [7 empty] | 125 | [6 empty] | 125 | [7 empty] | 125
[22 empty] | 130 | [7 empty] | 130 | [6 empty] | 130 | [7 empty] | 130
[22 empty] | 135 | [7 empty] | 135 | [6 empty] | 135 | [7 empty] | 135
[22 empty] | 140 | [7 empty] | 140 | [6 empty] | 140 | [7 empty] | 140
[22 empty] | 145 | [7 empty] | 145 | [6 empty] | 145 | [7 empty] | 145
[22 empty] | 150 | [7 empty] | 150 | [6 empty] | 150 | [7 empty] | 150
[22 empty] | 155 | [7 empty] | 155 | [6 empty] | 155 | [7 empty] | 155
[22 empty] | 160 | [7 empty] | 160 | [6 empty] | 160 | [7 empty] | 160
[22 empty] | 165 | [7 empty] | 165 | [6 empty] | 165 | [7 empty] | 165
[22 empty] | 170 | [7 empty] | 170 | [6 empty] | 170 | [7 empty] | 170
[22 empty] | 175 | [7 empty] | 175 | [6 empty] | 175 | [7 empty] | 175
[22 empty] | 180 | [7 empty] | 180 | [6 empty] | 180 | [7 empty] | 180
[13 empty] | Давление в камере, Мпа σ3 | Вертикальная нагрузка, Мпа σ1 | Поровое давление, Мпа u
| K0, д.е. | 0.8435655 |  |  |  |  | Коэфф. Точки | [5 empty] | 0.05 | 0.08493633 | [5 empty] | 1 | [6 empty] | σ3,кПа | σ1,кПа | u, кПа |  |  |  | 4
| q_zg, МПа | 0.04217828 | [10 empty] | 0.15 | 0.2220252 | [27 empty] | δ3, Мпа | δ1-δ3, МПа | δ1, МПа | δ1, КПа
|  |  | Модуль деформации, МПа: | [9 empty] | 0.25 | 0.3591141 | [21 empty] | С, МПа:
|  |  | Е0= |  | Точки модуля (полное напр.), МПа |  |  |  | 0.04217828 | 0.06748524 | [25 empty] | φ, град:
|  |  | E50 = |  | qf (полное напр.), МПа |  |  |  | 0.06746816 | [26 empty] | E, Мпа
|  |  | Коэф. Поперечной деформации, ϑ = | [9 empty] | Эффективные значения угла внутреннего трения и удельного сцепления ϕ', С' | [13 empty] | x | 0
[13 empty] | ϕ', град. = | 9 | [12 empty] | y |  |  |  | С, кПа | φ,°
[13 empty] | С', МПа = | 0.007
| Исполнитель: | [6 empty] | Морозов Д.С. |  |  |  |  | Исполнитель: |  |  |  |  | Морозов Д.С.
| Начальник исп. лаборатории: | [6 empty] | Семиколенова Л.Г. |  |  |  |  | Начальник исп. лаборатории: |  |  |  |  | Семиколенова Л.Г.
Лист 1 , всего листов 2 | [11 empty] | Лист 2 , всего листов 2
Частичное воспроизведение протокола испытаний без письменного разрешения ООО «ИнжГео» ЗАПРЕЩАЕТСЯ | [11 empty] | Частичное воспроизведение протокола испытаний без письменного разрешения ООО «ИнжГео» ЗАПРЕЩАЕТСЯ
[5 empty] | второй график |  | первый график | [9 empty] | К Пуассона
dev50 | epsE50 | ind | devE0 | epsE0 | dev | eps | sigma |  | dev1 | eps1 | dev2 | eps2 | dev3 | eps3 |  | Глины
0.01746816 | 0.001745506 |  |  |  | -0.000175 | 0 |  |  | -0.000175 | 0 | -0.00027 | 0 | -0.00195 | 0 |  | < 0 | 0,20-0,30
ind |  |  |  |  | 0.009782172 | 0.0006516557 |  |  | 0.009782172 | 0.0006516557 | 0.01584554 | 0.0003554132 | 0.02891523 | 0.0004055234 |  | 0-0,25 | 0,30-0,38
2 |  |  |  |  | 0.01746816 | 0.001745506 |  |  | 0.01746816 | 0.001745506 | 0.0360126 | 0.001211636 | 0.05455704 | 0.001147708 |  | 0,25< | 0,38-0,45
E0 |  |  |  |  | 0.01818539 | 0.002124006 |  |  | 0.01818539 | 0.002124006 | 0.03869507 | 0.002115958 | 0.05784682 | 0.002114994 |  | Суглинки | 0,35-0,37
epsE0 | devE0 |  |  |  | 0.01862013 | 0.002832009 |  |  | 0.01862013 | 0.002832009 | 0.04032577 | 0.002821278 | 0.06162961 | 0.002819993 |  | Пески и супеси | 0,30-0,35
0.0006516557 | 0.009782172 |  |  |  | 0.02001378 | 0.003540011 |  |  | 0.02001378 | 0.003540011 | 0.04089954 | 0.003526597 | 0.06457185 | 0.003524991
[5 empty] | 0.02043194 | 0.004248013 |  |  | 0.02043194 | 0.004248013 | 0.04578141 | 0.004231916 | 0.06866853 | 0.004229989
График E50 |  | График E |  |  | 0.02158382 | 0.004956015 |  |  | 0.02158382 | 0.004956015 | 0.04554373 | 0.004937236 | 0.07081305 | 0.004934987
eps | q | sigma |  |  | 0.02274256 | 0.005664017 |  |  | 0.02274256 | 0.005664017 | 0.04709638 | 0.005642555 | 0.07429287 | 0.005639985
Горизонтальная линия E50 |  | Касательная |  |  | 0.02279223 | 0.006372019 |  |  | 0.02279223 | 0.006372019 | 0.04761859 | 0.006347874 | 0.07662576 | 0.006344983
0 |  | a | b |  | 0.02354942 | 0.007080021 |  |  | 0.02354942 | 0.007080021 | 0.05064927 | 0.007053194 | 0.07921435 | 0.007049981
|  |  | 0 |  | 0.025149 | 0.007788024 |  |  | 0.025149 | 0.007788024 | 0.05056768 | 0.007758513 | 0.07755045 | 0.007754979
Вертикальная линия E50 |  | p1 и p2 |  |  | 0.02561797 | 0.008496026 |  |  | 0.02561797 | 0.008496026 | 0.05189796 | 0.008463833 | 0.08098884 | 0.008459978
| 0 | 0 |  |  | 0.0256561 | 0.009204028 |  |  | 0.0256561 | 0.009204028 | 0.05423489 | 0.009169152 | 0.08266084 | 0.009164976
[5 empty] | 0.02596543 | 0.00991203 |  |  | 0.02596543 | 0.00991203 | 0.05602203 | 0.009874471 | 0.08228197 | 0.009869974
Касательная линия E50 |  |  |  |  | 0.02686253 | 0.01062003 |  |  | 0.02686253 | 0.01062003 | 0.05512357 | 0.01057979 | 0.08569198 | 0.01057497
0 | 0 | Горизонтальная 1 |  |  | 0.02664117 | 0.01132803 |  |  | 0.02664117 | 0.01132803 | 0.05864099 | 0.01128511 | 0.0863163 | 0.01127997
[5 empty] | 0.027175 | 0.01203604 |  |  | 0.027175 | 0.01203604 | 0.05900737 | 0.01199043 | 0.08950518 | 0.01198497
Горизонтальная линия qкр |  |  |  |  | 0.02811716 | 0.01274404 |  |  | 0.02811716 | 0.01274404 | 0.05869103 | 0.01269575 | 0.08682704 | 0.01268997
Горизонтальная линия q |  | Горизонтальная 2 |  |  | 0.02875959 | 0.01345204 |  |  | 0.02875959 | 0.01345204 | 0.05864101 | 0.01340107 | 0.09181508 | 0.01339496
0 |  | 0 |  |  | 0.02903862 | 0.01416004 |  |  | 0.02903862 | 0.01416004 | 0.05930338 | 0.01410639 | 0.09244671 | 0.01409996
[5 empty] | 0.02934769 | 0.01486805 |  |  | 0.02934769 | 0.01486805 | 0.05978413 | 0.01481171 | 0.09139937 | 0.01480496
Вертикальная линия q |  |  |  |  | 0.0285764 | 0.01557605 |  |  | 0.0285764 | 0.01557605 | 0.06148178 | 0.01551703 | 0.08903575 | 0.01550996
| 0 |  |  |  | 0.0297416 | 0.01628405 |  |  | 0.0297416 | 0.01628405 | 0.06110535 | 0.01622235 | 0.09331673 | 0.01621496
[5 empty] | 0.03028596 | 0.01699205 |  |  | 0.03028596 | 0.01699205 | 0.062079 | 0.01692767 | 0.09062677 | 0.01691996
[5 empty] | 0.02971583 | 0.01770005 |  |  | 0.02971583 | 0.01770005 | 0.06241141 | 0.01763298 | 0.09195662 | 0.01762495
[5 empty] | 0.02993684 | 0.01840806 |  |  | 0.02993684 | 0.01840806 | 0.06069979 | 0.0183383 | 0.09367525 | 0.01832995
[5 empty] | 0.02998843 | 0.01911606 |  |  | 0.02998843 | 0.01911606 | 0.06284129 | 0.01904362 | 0.09450504 | 0.01903495
[5 empty] | 0.03032391 | 0.01982406 |  |  | 0.03032391 | 0.01982406 | 0.06294629 | 0.01974894 | 0.09325104 | 0.01973995
[5 empty] | 0.03081128 | 0.02053206 |  |  | 0.03081128 | 0.02053206 | 0.06336712 | 0.02045426 | 0.09609481 | 0.02044495
[5 empty] | 0.03069958 | 0.02124006 |  |  | 0.03069958 | 0.02124006 | 0.06314296 | 0.02115958 | 0.0940499 | 0.02114994
[5 empty] | 0.03087646 | 0.02194807 |  |  | 0.03087646 | 0.02194807 | 0.06215647 | 0.0218649 | 0.09648891 | 0.02185494
[5 empty] | 0.03125682 | 0.02265607 |  |  | 0.03125682 | 0.02265607 | 0.06378399 | 0.02257022 | 0.09693306 | 0.02255994
[5 empty] | 0.03072202 | 0.02336407 |  |  | 0.03072202 | 0.02336407 | 0.06295756 | 0.02327554 | 0.09459366 | 0.02326494
[5 empty] | 0.03079745 | 0.02407207 |  |  | 0.03079745 | 0.02407207 | 0.06529709 | 0.02398086 | 0.09913684 | 0.02396994
[5 empty] | 0.03166606 | 0.02478008 |  |  | 0.03166606 | 0.02478008 | 0.06523008 | 0.02468618 | 0.095168 | 0.02467493
[5 empty] | 0.03157798 | 0.02548808 |  |  | 0.03157798 | 0.02548808 | 0.06453138 | 0.0253915 | 0.09570444 | 0.02537993
[5 empty] | 0.03126229 | 0.02619608 |  |  | 0.03126229 | 0.02619608 | 0.0663885 | 0.02609682 | 0.1002151 | 0.02608493
[5 empty] | 0.03096792 | 0.02690408 |  |  | 0.03096792 | 0.02690408 | 0.06683818 | 0.02680214 | 0.09598335 | 0.02678993
[5 empty] | 0.03173999 | 0.02761208 |  |  | 0.03173999 | 0.02761208 | 0.06648174 | 0.02750746 | 0.1012174 | 0.02749493
[5 empty] | 0.03178059 | 0.02832009 |  |  | 0.03178059 | 0.02832009 | 0.06732721 | 0.02821278 | 0.09777788 | 0.02819993
[5 empty] | 0.03176394 | 0.02902809 |  |  | 0.03176394 | 0.02902809 | 0.06503743 | 0.02891809 | 0.09990801 | 0.02890492
[5 empty] | 0.03132896 | 0.02973609 |  |  | 0.03132896 | 0.02973609 | 0.06641119 | 0.02962341 | 0.102276 | 0.02960992
[5 empty] | 0.03159957 | 0.03044409 |  |  | 0.03159957 | 0.03044409 | 0.06755749 | 0.03032873 | 0.1020727 | 0.03031492
[5 empty] | 0.03258614 | 0.03115209 |  |  | 0.03258614 | 0.03115209 | 0.06842692 | 0.03103405 | 0.09826016 | 0.03101992
[5 empty] | 0.03154531 | 0.0318601 |  |  | 0.03154531 | 0.0318601 | 0.06685251 | 0.03173937 | 0.09847443 | 0.03172492
[5 empty] | 0.03222016 | 0.0325681 |  |  | 0.03222016 | 0.0325681 | 0.06838876 | 0.03244469 | 0.1022868 | 0.03242991
[5 empty] | 0.03224957 | 0.0332761 |  |  | 0.03224957 | 0.0332761 | 0.06835334 | 0.03315001 | 0.09829474 | 0.03313491
[5 empty] | 0.03179152 | 0.0339841 |  |  | 0.03179152 | 0.0339841 | 0.06772062 | 0.03385533 | 0.1029463 | 0.03383991
[5 empty] | 0.03214499 | 0.03469211 |  |  | 0.03214499 | 0.03469211 | 0.0688784 | 0.03456065 | 0.09986656 | 0.03454491
[5 empty] | 0.03222986 | 0.03540011 |  |  | 0.03222986 | 0.03540011 | 0.06848262 | 0.03526597 | 0.1042429 | 0.03524991
[5 empty] | 0.03231389 | 0.03610811 |  |  | 0.03231389 | 0.03610811 | 0.06818914 | 0.03597129 | 0.1020052 | 0.0359549
[5 empty] | 0.03327502 | 0.03681611 |  |  | 0.03327502 | 0.03681611 | 0.06925814 | 0.03667661 | 0.1039064 | 0.0366599
[5 empty] | 0.03325456 | 0.03752411 |  |  | 0.03325456 | 0.03752411 | 0.06755024 | 0.03738193 | 0.1033322 | 0.0373649
[5 empty] | 0.03306556 | 0.03823212 |  |  | 0.03306556 | 0.03823212 | 0.06969451 | 0.03808725 | 0.1033694 | 0.0380699
[5 empty] | 0.03368249 | 0.03894012 |  |  | 0.03368249 | 0.03894012 | 0.06958822 | 0.03879257 | 0.1021789 | 0.0387749
[5 empty] | 0.03342316 | 0.03964812 |  |  | 0.03342316 | 0.03964812 | 0.0714053 | 0.03949789 | 0.1025797 | 0.0394799
[5 empty] | 0.03355398 | 0.04035612 |  |  | 0.03355398 | 0.04035612 | 0.06890688 | 0.0402032 | 0.1033214 | 0.04018489
[5 empty] | 0.03375836 | 0.04106412 |  |  | 0.03375836 | 0.04106412 | 0.06792804 | 0.04090852 | 0.1042909 | 0.04088989
[5 empty] | 0.03299333 | 0.04177213 |  |  | 0.03299333 | 0.04177213 | 0.07094276 | 0.04161384 | 0.1022482 | 0.04159489
[5 empty] | 0.03350528 | 0.04248013 |  |  | 0.03350528 | 0.04248013 | 0.06824077 | 0.04231916 | 0.1031291 | 0.04229989
[5 empty] | 0.03297918 | 0.04318813 |  |  | 0.03297918 | 0.04318813 | 0.07061804 | 0.04302448 | 0.1020226 | 0.04300489
[5 empty] | 0.03276987 | 0.04389613 |  |  | 0.03276987 | 0.04389613 | 0.06965383 | 0.0437298 | 0.1020601 | 0.04370988
[5 empty] | 0.0332206 | 0.04460414 |  |  | 0.0332206 | 0.04460414 | 0.07178766 | 0.04443512 | 0.1032575 | 0.04441488
[5 empty] | 0.0335707 | 0.04531214 |  |  | 0.0335707 | 0.04531214 | 0.07125576 | 0.04514044 | 0.1034433 | 0.04511988
[5 empty] | 0.03376324 | 0.04602014 |  |  | 0.03376324 | 0.04602014 | 0.07080033 | 0.04584576 | 0.1059713 | 0.04582488
[5 empty] | 0.03427214 | 0.04672814 |  |  | 0.03427214 | 0.04672814 | 0.07060143 | 0.04655108 | 0.1055132 | 0.04652988
[5 empty] | 0.03404571 | 0.04743614 |  |  | 0.03404571 | 0.04743614 | 0.07031485 | 0.0472564 | 0.1074054 | 0.04723487
[5 empty] | 0.03343047 | 0.04814415 |  |  | 0.03343047 | 0.04814415 | 0.07174564 | 0.04796172 | 0.1056476 | 0.04793987
[5 empty] | 0.03419431 | 0.04885215 |  |  | 0.03419431 | 0.04885215 | 0.06903121 | 0.04866704 | 0.1053889 | 0.04864487
[5 empty] | 0.03332273 | 0.04956015 |  |  | 0.03332273 | 0.04956015 | 0.06948496 | 0.04937236 | 0.1050942 | 0.04934987
[5 empty] | 0.03417875 | 0.05026815 |  |  | 0.03417875 | 0.05026815 | 0.06912934 | 0.05007768 | 0.1052698 | 0.05005487
[5 empty] | 0.0336161 | 0.05097615 |  |  | 0.0336161 | 0.05097615 | 0.0720252 | 0.050783 | 0.1070799 | 0.05075987
[5 empty] | 0.03440544 | 0.05168416 |  |  | 0.03440544 | 0.05168416 | 0.07234982 | 0.05148831 | 0.1051685 | 0.05146486
[5 empty] | 0.03395129 | 0.05239216 |  |  | 0.03395129 | 0.05239216 | 0.06995081 | 0.05219363 | 0.1038042 | 0.05216986
[5 empty] | 0.0343827 | 0.05310016 |  |  | 0.0343827 | 0.05310016 | 0.07205181 | 0.05289895 | 0.1076768 | 0.05287486
[5 empty] | 0.03357142 | 0.05380816 |  |  | 0.03357142 | 0.05380816 | 0.06894095 | 0.05360427 | 0.1046057 | 0.05357986
[5 empty] | 0.0344356 | 0.05451617 |  |  | 0.0344356 | 0.05451617 | 0.07042 | 0.05430959 | 0.1070315 | 0.05428486
[5 empty] | 0.03386762 | 0.05522417 |  |  | 0.03386762 | 0.05522417 | 0.06926881 | 0.05501491 | 0.1082446 | 0.05498985
[5 empty] | 0.03359225 | 0.05593217 |  |  | 0.03359225 | 0.05593217 | 0.0715557 | 0.05572023 | 0.1061461 | 0.05569485
[5 empty] | 0.0344412 | 0.05664017 |  |  | 0.0344412 | 0.05664017 | 0.07138945 | 0.05642555 | 0.1042229 | 0.05639985
[5 empty] | 0.03376069 | 0.05734817 |  |  | 0.03376069 | 0.05734817 | 0.07271976 | 0.05713087 | 0.1085386 | 0.05710485
[5 empty] | 0.03436019 | 0.05805618 |  |  | 0.03436019 | 0.05805618 | 0.07000992 | 0.05783619 | 0.1063331 | 0.05780985
[5 empty] | 0.03425709 | 0.05876418 |  |  | 0.03425709 | 0.05876418 | 0.07235888 | 0.05854151 | 0.1049265 | 0.05851484
[5 empty] | 0.03482627 | 0.05947218 |  |  | 0.03482627 | 0.05947218 | 0.06923554 | 0.05924683 | 0.1067168 | 0.05921984
[5 empty] | 0.03367989 | 0.06018018 |  |  | 0.03367989 | 0.06018018 | 0.06987305 | 0.05995215 | 0.1091141 | 0.05992484
[5 empty] | 0.03433604 | 0.06088818 |  |  | 0.03433604 | 0.06088818 | 0.06941039 | 0.06065747 | 0.1068749 | 0.06062984
[5 empty] | 0.03461177 | 0.06159619 |  |  | 0.03461177 | 0.06159619 | 0.07087697 | 0.06136279 | 0.1061862 | 0.06133484
[5 empty] | 0.03434549 | 0.06230419 |  |  | 0.03434549 | 0.06230419 | 0.06955705 | 0.06206811 | 0.1084007 | 0.06203984
[5 empty] | 0.0350787 | 0.06301219 |  |  | 0.0350787 | 0.06301219 | 0.07042205 | 0.06277342 | 0.1052902 | 0.06274483
[5 empty] | 0.03413862 | 0.06372019 |  |  | 0.03413862 | 0.06372019 | 0.06945313 | 0.06347874 | 0.1063416 | 0.06344983
[5 empty] | 0.03493633 | 0.0644282 |  |  | 0.03493633 | 0.0644282 | 0.0707145 | 0.06418406 | 0.1081043 | 0.06415483
[5 empty] | 0.03409071 | 0.0651362 |  |  | 0.03409071 | 0.0651362 | 0.07254057 | 0.06488938 | 0.1084876 | 0.06485983
[5 empty] | 0.03448123 | 0.0658442 |  |  | 0.03448123 | 0.0658442 | 0.06993578 | 0.0655947 | 0.1098121 | 0.06556483
[5 empty] | 0.03519068 | 0.0665522 |  |  | 0.03519068 | 0.0665522 | 0.0695154 | 0.06630002 | 0.1087864 | 0.06626982
[5 empty] | 0.03432013 | 0.0672602 |  |  | 0.03432013 | 0.0672602 | 0.0719014 | 0.06700534 | 0.1055191 | 0.06697482
[5 empty] | 0.03477155 | 0.06796821 |  |  | 0.03477155 | 0.06796821 | 0.07054258 | 0.06771066 | 0.106079 | 0.06767982
[5 empty] | 0.03486748 | 0.06867621 |  |  | 0.03486748 | 0.06867621 | 0.06972143 | 0.06841598 | 0.1068768 | 0.06838482
[5 empty] | 0.03403548 | 0.06938421 |  |  | 0.03403548 | 0.06938421 | 0.07175773 | 0.0691213 | 0.1095726 | 0.06908982
[5 empty] | 0.03457698 | 0.07009221 |  |  | 0.03457698 | 0.07009221 | 0.07060461 | 0.06982662 | 0.1068266 | 0.06979482
[5 empty] | 0.03484276 | 0.07080021 |  |  | 0.03484276 | 0.07080021 | 0.07031537 | 0.07053194 | 0.1064179 | 0.07049981
[5 empty] | 0.03433 | 0.07150822 |  |  | 0.03433 | 0.07150822 | 0.07043358 | 0.07123726 | 0.1074974 | 0.07120481
[5 empty] | 0.03516912 | 0.07221622 |  |  | 0.03516912 | 0.07221622 | 0.0714813 | 0.07194258 | 0.104691 | 0.07190981
[5 empty] | 0.0343621 | 0.07292422 |  |  | 0.0343621 | 0.07292422 | 0.07038037 | 0.0726479 | 0.106567 | 0.07261481
[5 empty] | 0.03411657 | 0.07363222 |  |  | 0.03411657 | 0.07363222 | 0.07155259 | 0.07335322 | 0.1089237 | 0.07331981
[5 empty] | 0.03440139 | 0.07434023 |  |  | 0.03440139 | 0.07434023 | 0.069462 | 0.07405853 | 0.105923 | 0.0740248
[5 empty] | 0.03506079 | 0.07504823 |  |  | 0.03506079 | 0.07504823 | 0.07041774 | 0.07476385 | 0.1051297 | 0.0747298
[5 empty] | 0.03398368 | 0.07575623 |  |  | 0.03398368 | 0.07575623 | 0.07066873 | 0.07546917 | 0.104981 | 0.0754348
[5 empty] | 0.03464869 | 0.07646423 |  |  | 0.03464869 | 0.07646423 | 0.06964809 | 0.07617449 | 0.1037329 | 0.0761398
[5 empty] | 0.03463819 | 0.07717223 |  |  | 0.03463819 | 0.07717223 | 0.07052595 | 0.07687981 | 0.1062256 | 0.0768448
[5 empty] | 0.03496807 | 0.07788024 |  |  | 0.03496807 | 0.07788024 | 0.06863035 | 0.07758513 | 0.10624 | 0.07754979
[5 empty] | 0.03463317 | 0.07858824 |  |  | 0.03463317 | 0.07858824 | 0.06974474 | 0.07829045 | 0.1049602 | 0.07825479
[5 empty] | 0.03398462 | 0.07929624 |  |  | 0.03398462 | 0.07929624 | 0.06974163 | 0.07899577 | 0.1027668 | 0.07895979
[5 empty] | 0.03429952 | 0.08000424 |  |  | 0.03429952 | 0.08000424 | 0.06944754 | 0.07970109 | 0.10686 | 0.07966479
[5 empty] | 0.03505507 | 0.08071224 |  |  | 0.03505507 | 0.08071224 | 0.06737383 | 0.08040641 | 0.1063387 | 0.08036979
[5 empty] | 0.0348344 | 0.08142025 |  |  | 0.0348344 | 0.08142025 | 0.06952988 | 0.08111173 | 0.1063501 | 0.08107479
[5 empty] | 0.03402264 | 0.08212825 |  |  | 0.03402264 | 0.08212825 | 0.06887589 | 0.08181705 | 0.1017623 | 0.08177978
[5 empty] | 0.03452315 | 0.08283625 |  |  | 0.03452315 | 0.08283625 | 0.07036773 | 0.08252237 | 0.105934 | 0.08248478
[5 empty] | 0.03460559 | 0.08354425 |  |  | 0.03460559 | 0.08354425 | 0.06788109 | 0.08322769 | 0.1020008 | 0.08318978
[5 empty] | 0.03496491 | 0.08425226 |  |  | 0.03496491 | 0.08425226 | 0.06848706 | 0.08393301 | 0.1028224 | 0.08389478
[5 empty] | 0.03377302 | 0.08496026 |  |  | 0.03377302 | 0.08496026 | 0.06904243 | 0.08463833 | 0.1030957 | 0.08459978
[5 empty] | 0.03448286 | 0.08566826 |  |  | 0.03448286 | 0.08566826 | 0.06953097 | 0.08534365 | 0.1015484 | 0.08530477
[5 empty] | 0.03474453 | 0.08637626 |  |  | 0.03474453 | 0.08637626 | 0.06609785 | 0.08604896 | 0.1010448 | 0.08600977
[5 empty] | 0.03423579 | 0.08708426 |  |  | 0.03423579 | 0.08708426 | 0.06658161 | 0.08675428 | 0.1059594 | 0.08671477
[5 empty] | 0.03369979 | 0.08779227 |  |  | 0.03369979 | 0.08779227 | 0.06660076 | 0.0874596 | 0.1045386 | 0.08741977
[5 empty] | 0.03393644 | 0.08850027 |  |  | 0.03393644 | 0.08850027 | 0.0670278 | 0.08816492 | 0.1031593 | 0.08812477
[5 empty] | 0.03495886 | 0.08920827 |  |  | 0.03495886 | 0.08920827 | 0.06762207 | 0.08887024 | 0.1023574 | 0.08882976
[5 empty] | 0.03404912 | 0.08991627 |  |  | 0.03404912 | 0.08991627 | 0.06877071 | 0.08957556 | 0.1051285 | 0.08953476
[5 empty] | 0.03431986 | 0.09062427 |  |  | 0.03431986 | 0.09062427 | 0.06864028 | 0.09028088 | 0.1035467 | 0.09023976
[5 empty] | 0.03466839 | 0.09133228 |  |  | 0.03466839 | 0.09133228 | 0.06841291 | 0.0909862 | 0.1035877 | 0.09094476
[5 empty] | 0.03436689 | 0.09204028 |  |  | 0.03436689 | 0.09204028 | 0.06638477 | 0.09169152 | 0.1015541 | 0.09164976
[5 empty] | 0.03391858 | 0.09274828 |  |  | 0.03391858 | 0.09274828 | 0.06858533 | 0.09239684 | 0.1034917 | 0.09235476
[5 empty] | 0.03393582 | 0.09345628 |  |  | 0.03393582 | 0.09345628 | 0.06787625 | 0.09310216 | 0.100706 | 0.09305975
[5 empty] | 0.03376163 | 0.09416429 |  |  | 0.03376163 | 0.09416429 | 0.06864998 | 0.09380748 | 0.1012185 | 0.09376475
[5 empty] | 0.03367366 | 0.09487229 |  |  | 0.03367366 | 0.09487229 | 0.06747841 | 0.0945128 | 0.1025226 | 0.09446975
[5 empty] | 0.03468094 | 0.09558029 |  |  | 0.03468094 | 0.09558029 | 0.06543619 | 0.09521812 | 0.1019134 | 0.09517475
[5 empty] | 0.03397952 | 0.09628829 |  |  | 0.03397952 | 0.09628829 | 0.06645507 | 0.09592344 | 0.1008879 | 0.09587975
[5 empty] | 0.0342117 | 0.09699629 |  |  | 0.0342117 | 0.09699629 | 0.06626446 | 0.09662876 | 0.09954177 | 0.09658474
[5 empty] | 0.03497227 | 0.0977043 |  |  | 0.03497227 | 0.0977043 | 0.06596493 | 0.09733407 | 0.1006857 | 0.09728974
[5 empty] | 0.03480556 | 0.0984123 |  |  | 0.03480556 | 0.0984123 | 0.06654567 | 0.09803939 | 0.1014332 | 0.09799474
[5 empty] | 0.03458823 | 0.0991203 |  |  | 0.03458823 | 0.0991203 | 0.06736689 | 0.09874471 | 0.1013804 | 0.09869974
[5 empty] | 0.0335453 | 0.0998283 |  |  | 0.0335453 | 0.0998283 | 0.06652481 | 0.09945003 | 0.1021224 | 0.09940474
[5 empty] | 0.03457669 | 0.1005363 |  |  | 0.03457669 | 0.1005363 | 0.06552925 | 0.1001554 | 0.09998543 | 0.1001097
[5 empty] | 0.03436406 | 0.1012443 |  |  | 0.03436406 | 0.1012443 | 0.06643225 | 0.1008607 | 0.1022857 | 0.1008147
[5 empty] | 0.03369064 | 0.1019523 |  |  | 0.03369064 | 0.1019523 | 0.06688675 | 0.101566 | 0.09941731 | 0.1015197
[5 empty] | 0.03405285 | 0.1026603 |  |  | 0.03405285 | 0.1026603 | 0.065368 | 0.1022713 | 0.1012852 | 0.1022247
[5 empty] | 0.03398979 | 0.1033683 |  |  | 0.03398979 | 0.1033683 | 0.0665618 | 0.1029766 | 0.1000006 | 0.1029297
[5 empty] | 0.03417342 | 0.1040763 |  |  | 0.03417342 | 0.1040763 | 0.0664272 | 0.1036819 | 0.1026275 | 0.1036347
[5 empty] | 0.03480809 | 0.1047843 |  |  | 0.03480809 | 0.1047843 | 0.06775816 | 0.1043873 | 0.09947089 | 0.1043397
[5 empty] | 0.03383869 | 0.1054923 |  |  | 0.03383869 | 0.1054923 | 0.06639375 | 0.1050926 | 0.09969808 | 0.1050447
[5 empty] | 0.03403736 | 0.1062003 |  |  | 0.03403736 | 0.1062003 | 0.06639587 | 0.1057979 | 0.1000682 | 0.1057497
[5 empty] | 0.0345405 | 0.1069083 |  |  | 0.0345405 | 0.1069083 | 0.06738573 | 0.1065032 | 0.1016839 | 0.1064547
[5 empty] | 0.03352696 | 0.1076163 |  |  | 0.03352696 | 0.1076163 | 0.06617242 | 0.1072085 | 0.1028252 | 0.1071597
[5 empty] | 0.0345431 | 0.1083243 |  |  | 0.0345431 | 0.1083243 | 0.06698413 | 0.1079139 | 0.1030548 | 0.1078647
[5 empty] | 0.03481008 | 0.1090323 |  |  | 0.03481008 | 0.1090323 | 0.06530737 | 0.1086192 | 0.1033595 | 0.1085697
[5 empty] | 0.03368439 | 0.1097403 |  |  | 0.03368439 | 0.1097403 | 0.06851752 | 0.1093245 | 0.1019466 | 0.1092747
[5 empty] | 0.03472605 | 0.1104483 |  |  | 0.03472605 | 0.1104483 | 0.06881663 | 0.1100298 | 0.1019175 | 0.1099797
[5 empty] | 0.03374413 | 0.1111563 |  |  | 0.03374413 | 0.1111563 | 0.06871915 | 0.1107351 | 0.09859848 | 0.1106847
[5 empty] | 0.03416466 | 0.1118643 |  |  | 0.03416466 | 0.1118643 | 0.06922378 | 0.1114405 | 0.1010582 | 0.1113897
[5 empty] | 0.03383183 | 0.1125723 |  |  | 0.03383183 | 0.1125723 | 0.06872012 | 0.1121458 | 0.1008859 | 0.1120947
[5 empty] | 0.03397198 | 0.1132803 |  |  | 0.03397198 | 0.1132803 | 0.06815182 | 0.1128511 | 0.101083 | 0.1127997
[5 empty] | 0.03423593 | 0.1139883 |  |  | 0.03423593 | 0.1139883 | 0.06704096 | 0.1135564 | 0.09885648 | 0.1135047
[5 empty] | 0.03351683 | 0.1146963 |  |  | 0.03351683 | 0.1146963 | 0.06790859 | 0.1142617 | 0.1031739 | 0.1142097
[5 empty] | 0.0340253 | 0.1154043 |  |  | 0.0340253 | 0.1154043 | 0.06971453 | 0.1149671 | 0.09956577 | 0.1149147
[5 empty] | 0.03357466 | 0.1161124 |  |  | 0.03357466 | 0.1161124 | 0.06825722 | 0.1156724 | 0.1005247 | 0.1156197
[5 empty] | 0.03473549 | 0.1168204 |  |  | 0.03473549 | 0.1168204 | 0.06941435 | 0.1163777 | 0.1042275 | 0.1163247
[5 empty] | 0.03398991 | 0.1175284 |  |  | 0.03398991 | 0.1175284 | 0.06829863 | 0.117083 | 0.1039478 | 0.1170297
[5 empty] | 0.03429288 | 0.1182364 |  |  | 0.03429288 | 0.1182364 | 0.07094499 | 0.1177883 | 0.1046803 | 0.1177347
[5 empty] | 0.0340434 | 0.1189444 |  |  | 0.0340434 | 0.1189444 | 0.07030288 | 0.1184937 | 0.1035407 | 0.1184397
[5 empty] | 0.03331351 | 0.1196524 |  |  | 0.03331351 | 0.1196524 | 0.06942379 | 0.119199 | 0.1021576 | 0.1191447
[5 empty] | 0.03387225 | 0.1203604 |  |  | 0.03387225 | 0.1203604 | 0.07053526 | 0.1199043 | 0.1022199 | 0.1198497
[5 empty] | 0.03371147 | 0.1210684 |  |  | 0.03371147 | 0.1210684 | 0.07047126 | 0.1206096 | 0.1026387 | 0.1205547
[5 empty] | 0.03428367 | 0.1217764 |  |  | 0.03428367 | 0.1217764 | 0.07032185 | 0.1213149 | 0.1020016 | 0.1212597
[5 empty] | 0.03467623 | 0.1224844 |  |  | 0.03467623 | 0.1224844 | 0.06990748 | 0.1220203 | 0.1002506 | 0.1219647
[5 empty] | 0.03405377 | 0.1231924 |  |  | 0.03405377 | 0.1231924 | 0.06781983 | 0.1227256 | 0.1002269 | 0.1226697
[5 empty] | 0.0334534 | 0.1239004 |  |  | 0.0334534 | 0.1239004 | 0.06970228 | 0.1234309 | 0.09993557 | 0.1233747
[5 empty] | 0.0341777 | 0.1246084 |  |  | 0.0341777 | 0.1246084 | 0.07074507 | 0.1241362 | 0.103416 | 0.1240797
[5 empty] | 0.03386621 | 0.1253164 |  |  | 0.03386621 | 0.1253164 | 0.0704737 | 0.1248415 | 0.1027607 | 0.1247847
[5 empty] | 0.03344108 | 0.1260244 |  |  | 0.03344108 | 0.1260244 | 0.07140496 | 0.1255468 | 0.1004018 | 0.1254897
[5 empty] | 0.03426241 | 0.1267324 |  |  | 0.03426241 | 0.1267324 | 0.06957154 | 0.1262522 | 0.101072 | 0.1261947
[5 empty] | 0.03426631 | 0.1274404 |  |  | 0.03426631 | 0.1274404 | 0.06820361 | 0.1269575 | 0.103511 | 0.1268997
[5 empty] | 0.033331 | 0.1281484 |  |  | 0.033331 | 0.1281484 | 0.06864506 | 0.1276628 | 0.103057 | 0.1276047
[5 empty] | 0.03375381 | 0.1288564 |  |  | 0.03375381 | 0.1288564 | 0.0695154 | 0.1283681 | 0.1020353 | 0.1283097
[5 empty] | 0.03388503 | 0.1295644 |  |  | 0.03388503 | 0.1295644 | 0.07055178 | 0.1290734 | 0.1042299 | 0.1290147
[5 empty] | 0.03445368 | 0.1302724 |  |  | 0.03445368 | 0.1302724 | 0.06929585 | 0.1297788 | 0.09954326 | 0.1297197
[5 empty] | 0.03335616 | 0.1309804 |  |  | 0.03335616 | 0.1309804 | 0.07023707 | 0.1304841 | 0.1020733 | 0.1304247
[5 empty] | 0.03343461 | 0.1316884 |  |  | 0.03343461 | 0.1316884 | 0.07091402 | 0.1311894 | 0.1021821 | 0.1311297
[5 empty] | 0.03364356 | 0.1323964 |  |  | 0.03364356 | 0.1323964 | 0.06895357 | 0.1318947 | 0.1014882 | 0.1318347
[5 empty] | 0.03346462 | 0.1331044 |  |  | 0.03346462 | 0.1331044 | 0.07023263 | 0.1326 | 0.0988212 | 0.1325396
[5 empty] | 0.03282323 | 0.1338124 |  |  | 0.03282323 | 0.1338124 | 0.07088983 | 0.1333054 | 0.1037434 | 0.1332446
[5 empty] | 0.03275093 | 0.1345204 |  |  | 0.03275093 | 0.1345204 | 0.06892208 | 0.1340107 | 0.103464 | 0.1339496
[5 empty] | 0.03376402 | 0.1352284 |  |  | 0.03376402 | 0.1352284 | 0.07152292 | 0.134716 | 0.1022879 | 0.1346546
[5 empty] | 0.03325214 | 0.1359364 |  |  | 0.03325214 | 0.1359364 | 0.07179439 | 0.1354213 | 0.1035018 | 0.1353596
[5 empty] | 0.03284075 | 0.1366444 |  |  | 0.03284075 | 0.1366444 | 0.06948283 | 0.1361266 | 0.1031008 | 0.1360646
[5 empty] | 0.03326432 | 0.1373524 |  |  | 0.03326432 | 0.1373524 | 0.0707996 | 0.136832 | 0.09927263 | 0.1367696
[5 empty] | 0.03337663 | 0.1380604 |  |  | 0.03337663 | 0.1380604 | 0.07074069 | 0.1375373 | 0.1024209 | 0.1374746
[5 empty] | 0.03280414 | 0.1387684 |  |  | 0.03280414 | 0.1387684 | 0.0697163 | 0.1382426 | 0.1011245 | 0.1381796
[5 empty] | 0.03253163 | 0.1394764 |  |  | 0.03253163 | 0.1394764 | 0.07076701 | 0.1389479 | 0.1003834 | 0.1388846
[5 empty] | 0.03314967 | 0.1401844 |  |  | 0.03314967 | 0.1401844 | 0.07239091 | 0.1396532 | 0.1003154 | 0.1395896
[5 empty] | 0.03321713 | 0.1408924 |  |  | 0.03321713 | 0.1408924 | 0.07016485 | 0.1403586 | 0.1031422 | 0.1402946