## 1
Общество с ограниченной ответственностью "Инженерная геология" (ООО "ИнжГео") | [11 empty] | Общество с ограниченной ответственностью "Инженерная геология" (ООО "ИнжГео")
Юр. адрес: 117279, г. Москва, ул. Миклухо-Маклая, 36 а, этаж 5, пом. XXIII к. 76-84 | [11 empty] | Юр. адрес: 117279, г. Москва, ул. Миклухо-Маклая, 36 а, этаж 5, пом. XXIII к. 76-84 | [8 empty] | нагр |  |  | X0 | Y0 | R |  | нагр |  |  |  | X0 | Y0 | R | нагр |  |  |  | X0 | Y0 | R |  | нагр |  |  |  | X0 | Y0 | R
Телефон/факс +7 (495) 132-30-00, Адрес электронной почты inbox@inj-geo.ru | [11 empty] | Телефон/факс +7 (495) 132-30-00, Адрес электронной почты inbox@inj-geo.ru | [12 empty] | 0 | [7 empty] | 0 | [6 empty] | 0 | [7 empty] | 0
[21 empty] | девиатор | [6 empty] | девиатор | [6 empty] | девиатор | [7 empty] | девиатор
Испытательная лаборатория ООО «ИнжГео» | [11 empty] | Испытательная лаборатория ООО «ИнжГео» | [8 empty] | x0 | Угол | X | Y |  |  |  | x0 |  | Угол | X | Y |  |  | x0 |  | Угол | X | Y |  |  |  | x0 |  | Угол | X | Y
Адрес места осуществления деятельности лаборатории: г. Москва, просп. Вернадского, д. 51, стр. 1 | [11 empty] | Адрес места осуществления деятельности лаборатории: г. Москва, просп. Вернадского, д. 51, стр. 1 | [9 empty] | 0 | [7 empty] | 0 | [6 empty] | 0 | [7 empty] | 0
Телефон +7(910)4557682, E-mail: slg85@mail.ru | [11 empty] | Телефон +7(910)4557682, E-mail: slg85@mail.ru | [9 empty] | 5 | [7 empty] | 5 | [6 empty] | 5 | [7 empty] | 5
[22 empty] | 10 | [7 empty] | 10 | [6 empty] | 10 | [7 empty] | 10
[12 empty] | Протокол испытаний № 13-63/31 от 29-11-2022 | [9 empty] | 15 | [7 empty] | 15 | [6 empty] | 15 | [7 empty] | 15
[22 empty] | 20 | [7 empty] | 20 | [6 empty] | 20 | [7 empty] | 20
[12 empty] | Наименование и адрес заказчика: Переход трубопровода через р. Енисей | [9 empty] | 25 | [7 empty] | 25 | [6 empty] | 25 | [7 empty] | 25
[12 empty] | Наименование объекта: ООО Регионстрой | [9 empty] | 30 | [7 empty] | 30 | [6 empty] | 30 | [7 empty] | 30
Наименование используемого метода/методики: ГОСТ 12248.4-2020 | [11 empty] | Наименование используемого метода/методики: ГОСТ 12248.3-2020 | [9 empty] | 35 | [7 empty] | 35 | [6 empty] | 35 | [7 empty] | 35
Условия проведения испытания: температура окружающей среды (18 - 25)0С, влажность воздуха (40 - 75)% | [11 empty] | Условия проведения испытания: температура окружающей среды (18 - 25)0С, влажность воздуха (40 - 75)% | [9 empty] | 40 | [7 empty] | 40 | [6 empty] | 40 | [7 empty] | 40
[12 empty] | Дата получение объекта подлежащего испытаниям: 02-11-2022 | [9 empty] | 45 | [7 empty] | 45 | [6 empty] | 45 | [7 empty] | 45
[12 empty] | Дата испытания: 25.10.2022-19.11.2031 | [9 empty] | 50 | [7 empty] | 50 | [6 empty] | 50 | [7 empty] | 50
[22 empty] | 55 | [7 empty] | 55 | [6 empty] | 55 | [7 empty] | 55
Испытание грунтов методом трехосного сжатия | [11 empty] | Испытание грунтов методом трехосного сжатия | [9 empty] | 60 | [7 empty] | 60 | [6 empty] | 60 | [7 empty] | 60
[22 empty] | 65 | [7 empty] | 65 | [6 empty] | 65 | [7 empty] | 65
Лабораторный номер: | [6 empty] | We, д.е. = |  |  |  |  | Лабораторный номер: |  | 1066 |  |  |  | We, д.е. = | 0.386134585 |  |  | 70 | [7 empty] | 70 | [6 empty] | 70 | [7 empty] | 70
Номер скважины: | [6 empty] | ρ, г/см3 = |  |  |  |  | Номер скважины: |  | BH-102 |  |  |  | ρ, г/см3 = | 1.74 |  |  | 75 | [7 empty] | 75 | [6 empty] | 75 | [7 empty] | 75
Глубина отбора, м: | [6 empty] | ρs, г/см3 = |  |  |  |  | Глубина отбора, м: |  | 1.4 |  |  |  | ρs, г/см3 = | 2.71 |  |  | 80 | [7 empty] | 80 | [6 empty] | 80 | [7 empty] | 80
Наименование грунта: | [6 empty] | e, д.е. = |  |  |  |  | Наименование грунта: |  | Суглинок, после оттаивания текучепластичный, легкий пылеватый |  |  |  | e, д.е. = | 1.158865 |  |  | 85 | [7 empty] | 85 | [6 empty] | 85 | [7 empty] | 85
Схема проведения опыта: | [6 empty] | IL, д.е. = |  |  |  |  | Схема проведения опыта: |  | КД |  |  |  | IL, д.е. = | 0.977 |  |  | 90 | [7 empty] | 90 | [6 empty] | 90 | [7 empty] | 90
[22 empty] | 95 | [7 empty] | 95 | [6 empty] | 95 | [7 empty] | 95
[22 empty] | 100 | [7 empty] | 100 | [6 empty] | 100 | [7 empty] | 100
Результаты испытаний | [11 empty] | Результаты испытаний | [9 empty] | 105 | [7 empty] | 105 | [6 empty] | 105 | [7 empty] | 105
[22 empty] | 110 | [7 empty] | 110 | [6 empty] | 110 | [7 empty] | 110
[22 empty] | 115 | [7 empty] | 115 | [6 empty] | 115 | [7 empty] | 115
[22 empty] | 120 | [7 empty] | 120 | [6 empty] | 120 | [7 empty] | 120
[22 empty] | 125 | [7 empty] | 125 | [6 empty] | 125 | [7 empty] | 125
[22 empty] | 130 | [7 empty] | 130 | [6 empty] | 130 | [7 empty] | 130
[22 empty] | 135 | [7 empty] | 135 | [6 empty] | 135 | [7 empty] | 135
[22 empty] | 140 | [7 empty] | 140 | [6 empty] | 140 | [7 empty] | 140
[22 empty] | 145 | [7 empty] | 145 | [6 empty] | 145 | [7 empty] | 145
[22 empty] | 150 | [7 empty] | 150 | [6 empty] | 150 | [7 empty] | 150
[22 empty] | 155 | [7 empty] | 155 | [6 empty] | 155 | [7 empty] | 155
[22 empty] | 160 | [7 empty] | 160 | [6 empty] | 160 | [7 empty] | 160
[22 empty] | 165 | [7 empty] | 165 | [6 empty] | 165 | [7 empty] | 165
[22 empty] | 170 | [7 empty] | 170 | [6 empty] | 170 | [7 empty] | 170
[22 empty] | 175 | [7 empty] | 175 | [6 empty] | 175 | [7 empty] | 175
[22 empty] | 180 | [7 empty] | 180 | [6 empty] | 180 | [7 empty] | 180
[13 empty] | Давление в камере, Мпа σ3 | Вертикальная нагрузка, Мпа σ1 | Поровое давление, Мпа u
| K0, д.е. | 0.8435655 |  |  |  |  | Коэфф. Точки | [5 empty] | 0.05 | 0.08493633 | [5 empty] | 1 | [6 empty] | σ3,кПа | σ1,кПа | u, кПа |  |  |  | 4
| q_zg, МПа | 0.04217828 | [10 empty] | 0.15 | 0.2220252 | [27 empty] | δ3, Мпа | δ1-δ3, МПа | δ1, МПа | δ1, КПа
|  |  | Модуль деформации, МПа: | [9 empty] | 0.25 | 0.3591141 | [21 empty] | С, МПа:
|  |  | Е0= |  | Точки модуля (полное напр.), МПа |  |  |  | 0.04217828 | 0.06748524 | [25 empty] | φ, град:
|  |  | E50 = |  | qf (полное напр.), МПа |  |  |  | 0.06746816 | [26 empty] | E, Мпа
|  |  | Коэф. Поперечной деформации, ϑ = | [9 empty] | Эффективные значения угла внутреннего трения и удельного сцепления ϕ', С' | [13 empty] | x | 0
[13 empty] | ϕ', град. = | 9 | [12 empty] | y |  |  |  | С, кПа | φ,°
[13 empty] | С', МПа = | 0.007
| Исполнитель: | [6 empty] | Морозов Д.С. |  |  |  |  | Исполнитель: |  |  |  |  | Морозов Д.С.
| Начальник исп. лаборатории: | [6 empty] | Семиколенова Л.Г. |  |  |  |  | Начальник исп. лаборатории: |  |  |  |  | Семиколенова Л.Г.
Лист 1 , всего листов 2 | [11 empty] | Лист 2 , всего листов 2
Частичное воспроизведение протокола испытаний без письменного разрешения ООО «ИнжГео» ЗАПРЕЩАЕТСЯ | [11 empty] | Частичное воспроизведение протокола испытаний без письменного разрешения ООО «ИнжГео» ЗАПРЕЩАЕТСЯ
[5 empty] | второй график |  | первый график | [9 empty] | К Пуассона
dev50 | epsE50 | ind | devE0 | epsE0 | dev | eps | sigma |  | dev1 | eps1 | dev2 | eps2 | dev3 | eps3 |  | Глины
0.01746816 | 0.001745506 |  |  |  | -0.000315 | 0 |  |  | -0.000315 | 0 | -0.00042 | 0 | 0.02291395 | 0.000308374 |  | < 0 | 0,20-0,30
ind |  |  |  |  | 0.007511311 | 0.0005003785 |  |  | 0.007511311 | 0.0005003785 | 0.01764617 | 0.0004259164 | 0.04302306 | 0.0007047651 |  | 0-0,25 | 0,30-0,38
2 |  |  |  |  | 0.01746816 | 0.001745506 |  |  | 0.01746816 | 0.001745506 | 0.0360126 | 0.001303826 | 0.05455704 | 0.001101336 |  | 0,25< | 0,38-0,45
E0 |  |  |  |  | 0.01839732 | 0.002124006 |  |  | 0.01839732 | 0.002124006 | 0.03860437 | 0.002117348 | 0.06001037 | 0.002114295 |  | Суглинки | 0,35-0,37
epsE0 | devE0 |  |  |  | 0.01854097 | 0.002832009 |  |  | 0.01854097 | 0.002832009 | 0.03899497 | 0.002823131 | 0.06030933 | 0.00281906 |  | Пески и супеси | 0,30-0,35
0.0005003785 | 0.007511311 |  |  |  | 0.01989766 | 0.003540011 |  |  | 0.01989766 | 0.003540011 | 0.04226437 | 0.003528913 | 0.0674189 | 0.003523826
[5 empty] | 0.02062192 | 0.004248013 |  |  | 0.02062192 | 0.004248013 | 0.04485016 | 0.004234696 | 0.06658903 | 0.004228591
График E50 |  | График E |  |  | 0.0211642 | 0.004956015 |  |  | 0.0211642 | 0.004956015 | 0.04735339 | 0.004940479 | 0.07097045 | 0.004933356
eps | q | sigma |  |  | 0.02202302 | 0.005664017 |  |  | 0.02202302 | 0.005664017 | 0.04682475 | 0.005646261 | 0.07346962 | 0.005638121
Горизонтальная линия E50 |  | Касательная |  |  | 0.02331407 | 0.006372019 |  |  | 0.02331407 | 0.006372019 | 0.05039555 | 0.006352044 | 0.07589731 | 0.006342886
0 |  | a | b |  | 0.02386703 | 0.007080021 |  |  | 0.02386703 | 0.007080021 | 0.05136581 | 0.007057826 | 0.0763609 | 0.007047651
|  |  | 0 |  | 0.02457851 | 0.007788024 |  |  | 0.02457851 | 0.007788024 | 0.05156691 | 0.007763609 | 0.07674447 | 0.007752416
Вертикальная линия E50 |  | p1 и p2 |  |  | 0.0251179 | 0.008496026 |  |  | 0.0251179 | 0.008496026 | 0.05151286 | 0.008469392 | 0.08229737 | 0.008457181
| 0 | 0 |  |  | 0.02539378 | 0.009204028 |  |  | 0.02539378 | 0.009204028 | 0.05501994 | 0.009175174 | 0.08122007 | 0.009161946
[5 empty] | 0.02596679 | 0.00991203 |  |  | 0.02596679 | 0.00991203 | 0.05492227 | 0.009880957 | 0.08198907 | 0.009866712
Касательная линия E50 |  |  |  |  | 0.02689155 | 0.01062003 |  |  | 0.02689155 | 0.01062003 | 0.05573739 | 0.01058674 | 0.08322016 | 0.01057148
0 | 0 | Горизонтальная 1 |  |  | 0.02695932 | 0.01132803 |  |  | 0.02695932 | 0.01132803 | 0.05583032 | 0.01129252 | 0.0891916 | 0.01127624
[5 empty] | 0.02710618 | 0.01203604 |  |  | 0.02710618 | 0.01203604 | 0.05865778 | 0.0119983 | 0.08708822 | 0.01198101
Горизонтальная линия qкр |  |  |  |  | 0.0277393 | 0.01274404 |  |  | 0.0277393 | 0.01274404 | 0.05688645 | 0.01270409 | 0.08823676 | 0.01268577
Горизонтальная линия q |  | Горизонтальная 2 |  |  | 0.02822234 | 0.01345204 |  |  | 0.02822234 | 0.01345204 | 0.05862383 | 0.01340987 | 0.09226114 | 0.01339054
0 |  | 0 |  |  | 0.02872087 | 0.01416004 |  |  | 0.02872087 | 0.01416004 | 0.05741275 | 0.01411565 | 0.09143099 | 0.0140953
[5 empty] | 0.02858854 | 0.01486805 |  |  | 0.02858854 | 0.01486805 | 0.05789646 | 0.01482144 | 0.08921687 | 0.01480007
Вертикальная линия q |  |  |  |  | 0.02921704 | 0.01557605 |  |  | 0.02921704 | 0.01557605 | 0.05907791 | 0.01552722 | 0.09110318 | 0.01550483
| 0 |  |  |  | 0.02904602 | 0.01628405 |  |  | 0.02904602 | 0.01628405 | 0.05966549 | 0.016233 | 0.09225668 | 0.0162096
[5 empty] | 0.02929997 | 0.01699205 |  |  | 0.02929997 | 0.01699205 | 0.05962101 | 0.01693878 | 0.09304249 | 0.01691436
[5 empty] | 0.02947703 | 0.01770005 |  |  | 0.02947703 | 0.01770005 | 0.06020047 | 0.01764457 | 0.09310631 | 0.01761913
[5 empty] | 0.03036905 | 0.01840806 |  |  | 0.03036905 | 0.01840806 | 0.06210618 | 0.01835035 | 0.09360001 | 0.01832389
[5 empty] | 0.02967007 | 0.01911606 |  |  | 0.02967007 | 0.01911606 | 0.0622685 | 0.01905613 | 0.09406458 | 0.01902866
[5 empty] | 0.02998843 | 0.01982406 |  |  | 0.02998843 | 0.01982406 | 0.0627227 | 0.01976191 | 0.09721684 | 0.01973342
[5 empty] | 0.03060503 | 0.02053206 |  |  | 0.03060503 | 0.02053206 | 0.06406273 | 0.0204677 | 0.09327063 | 0.02043819
[5 empty] | 0.03122156 | 0.02124006 |  |  | 0.03122156 | 0.02124006 | 0.0629246 | 0.02117348 | 0.09778785 | 0.02114295
[5 empty] | 0.03063283 | 0.02194807 |  |  | 0.03063283 | 0.02194807 | 0.06350343 | 0.02187926 | 0.09647776 | 0.02184772
[5 empty] | 0.03073687 | 0.02265607 |  |  | 0.03073687 | 0.02265607 | 0.0645527 | 0.02258504 | 0.09455744 | 0.02255248
[5 empty] | 0.0303923 | 0.02336407 |  |  | 0.0303923 | 0.02336407 | 0.06516459 | 0.02329083 | 0.09493212 | 0.02325725
[5 empty] | 0.03056312 | 0.02407207 |  |  | 0.03056312 | 0.02407207 | 0.06563423 | 0.02399661 | 0.09794698 | 0.02396201
[5 empty] | 0.03085188 | 0.02478008 |  |  | 0.03085188 | 0.02478008 | 0.06423002 | 0.02470239 | 0.09648065 | 0.02466678
[5 empty] | 0.03212332 | 0.02548808 |  |  | 0.03212332 | 0.02548808 | 0.06520377 | 0.02540818 | 0.09808151 | 0.02537154
[5 empty] | 0.03128009 | 0.02619608 |  |  | 0.03128009 | 0.02619608 | 0.06587592 | 0.02611396 | 0.09910198 | 0.02607631
[5 empty] | 0.03223888 | 0.02690408 |  |  | 0.03223888 | 0.02690408 | 0.06562198 | 0.02681974 | 0.09966655 | 0.02678107
[5 empty] | 0.03217466 | 0.02761208 |  |  | 0.03217466 | 0.02761208 | 0.06719521 | 0.02752552 | 0.09969848 | 0.02748584
[5 empty] | 0.03191034 | 0.02832009 |  |  | 0.03191034 | 0.02832009 | 0.06652462 | 0.02823131 | 0.1007109 | 0.0281906
[5 empty] | 0.03123674 | 0.02902809 |  |  | 0.03123674 | 0.02902809 | 0.06733047 | 0.02893709 | 0.0979075 | 0.02889537
[5 empty] | 0.03150869 | 0.02973609 |  |  | 0.03150869 | 0.02973609 | 0.06558494 | 0.02964287 | 0.1011241 | 0.02960013
[5 empty] | 0.03238333 | 0.03044409 |  |  | 0.03238333 | 0.03044409 | 0.0667282 | 0.03034865 | 0.09922038 | 0.0303049
[5 empty] | 0.03272358 | 0.03115209 |  |  | 0.03272358 | 0.03115209 | 0.0662563 | 0.03105444 | 0.09998023 | 0.03100966
[5 empty] | 0.03274323 | 0.0318601 |  |  | 0.03274323 | 0.0318601 | 0.06618919 | 0.03176022 | 0.1034842 | 0.03171443
[5 empty] | 0.03191802 | 0.0325681 |  |  | 0.03191802 | 0.0325681 | 0.06863104 | 0.032466 | 0.1004767 | 0.03241919
[5 empty] | 0.03188228 | 0.0332761 |  |  | 0.03188228 | 0.0332761 | 0.06838009 | 0.03317178 | 0.1033419 | 0.03312396
[5 empty] | 0.03206724 | 0.0339841 |  |  | 0.03206724 | 0.0339841 | 0.06957394 | 0.03387757 | 0.09989283 | 0.03382873
[5 empty] | 0.03220894 | 0.03469211 |  |  | 0.03220894 | 0.03469211 | 0.06726304 | 0.03458335 | 0.100347 | 0.03453349
[5 empty] | 0.03265403 | 0.03540011 |  |  | 0.03265403 | 0.03540011 | 0.06870049 | 0.03528913 | 0.1034618 | 0.03523826
[5 empty] | 0.03296463 | 0.03610811 |  |  | 0.03296463 | 0.03610811 | 0.06974829 | 0.03599491 | 0.1038535 | 0.03594302
[5 empty] | 0.03328152 | 0.03681611 |  |  | 0.03328152 | 0.03681611 | 0.07057211 | 0.0367007 | 0.1027673 | 0.03664779
[5 empty] | 0.03250596 | 0.03752411 |  |  | 0.03250596 | 0.03752411 | 0.06741792 | 0.03740648 | 0.1021239 | 0.03735255
[5 empty] | 0.03280985 | 0.03823212 |  |  | 0.03280985 | 0.03823212 | 0.06755885 | 0.03811226 | 0.1027048 | 0.03805732
[5 empty] | 0.03244527 | 0.03894012 |  |  | 0.03244527 | 0.03894012 | 0.07002617 | 0.03881805 | 0.10325 | 0.03876208
[5 empty] | 0.03301243 | 0.03964812 |  |  | 0.03301243 | 0.03964812 | 0.06901378 | 0.03952383 | 0.1044148 | 0.03946685
[5 empty] | 0.03346232 | 0.04035612 |  |  | 0.03346232 | 0.04035612 | 0.06862726 | 0.04022961 | 0.1017761 | 0.04017161
[5 empty] | 0.03349244 | 0.04106412 |  |  | 0.03349244 | 0.04106412 | 0.07053007 | 0.04093539 | 0.1039231 | 0.04087638
[5 empty] | 0.03357221 | 0.04177213 |  |  | 0.03357221 | 0.04177213 | 0.07037519 | 0.04164118 | 0.1033502 | 0.04158114
[5 empty] | 0.03349116 | 0.04248013 |  |  | 0.03349116 | 0.04248013 | 0.06839657 | 0.04234696 | 0.1037292 | 0.04228591
[5 empty] | 0.03277997 | 0.04318813 |  |  | 0.03277997 | 0.04318813 | 0.06913679 | 0.04305274 | 0.1064066 | 0.04299067
[5 empty] | 0.03315689 | 0.04389613 |  |  | 0.03315689 | 0.04389613 | 0.06891022 | 0.04375852 | 0.1053704 | 0.04369544
[5 empty] | 0.03391886 | 0.04460414 |  |  | 0.03391886 | 0.04460414 | 0.06910227 | 0.04446431 | 0.1047651 | 0.0444002
[5 empty] | 0.03395911 | 0.04531214 |  |  | 0.03395911 | 0.04531214 | 0.07050989 | 0.04517009 | 0.1072464 | 0.04510497
[5 empty] | 0.03336027 | 0.04602014 |  |  | 0.03336027 | 0.04602014 | 0.07135922 | 0.04587587 | 0.1078025 | 0.04580973
[5 empty] | 0.03395357 | 0.04672814 |  |  | 0.03395357 | 0.04672814 | 0.07089516 | 0.04658165 | 0.1045138 | 0.0465145
[5 empty] | 0.03334442 | 0.04743614 |  |  | 0.03334442 | 0.04743614 | 0.07090792 | 0.04728744 | 0.1035724 | 0.04721926
[5 empty] | 0.03395334 | 0.04814415 |  |  | 0.03395334 | 0.04814415 | 0.06989254 | 0.04799322 | 0.1066992 | 0.04792403
[5 empty] | 0.03327741 | 0.04885215 |  |  | 0.03327741 | 0.04885215 | 0.07036879 | 0.048699 | 0.1038185 | 0.04862879
[5 empty] | 0.03398268 | 0.04956015 |  |  | 0.03398268 | 0.04956015 | 0.07003576 | 0.04940479 | 0.1075253 | 0.04933356
[5 empty] | 0.03337153 | 0.05026815 |  |  | 0.03337153 | 0.05026815 | 0.07018016 | 0.05011057 | 0.1029856 | 0.05003832
[5 empty] | 0.0344388 | 0.05097615 |  |  | 0.0344388 | 0.05097615 | 0.06884678 | 0.05081635 | 0.103878 | 0.05074309
[5 empty] | 0.03365787 | 0.05168416 |  |  | 0.03365787 | 0.05168416 | 0.07069501 | 0.05152213 | 0.1049125 | 0.05144785
[5 empty] | 0.03438962 | 0.05239216 |  |  | 0.03438962 | 0.05239216 | 0.07058966 | 0.05222792 | 0.1081114 | 0.05215262
[5 empty] | 0.03400551 | 0.05310016 |  |  | 0.03400551 | 0.05310016 | 0.06934205 | 0.0529337 | 0.104009 | 0.05285738
[5 empty] | 0.0339001 | 0.05380816 |  |  | 0.0339001 | 0.05380816 | 0.07211598 | 0.05363948 | 0.1081352 | 0.05356215
[5 empty] | 0.03454849 | 0.05451617 |  |  | 0.03454849 | 0.05451617 | 0.06966991 | 0.05434526 | 0.1050125 | 0.05426691
[5 empty] | 0.03452572 | 0.05522417 |  |  | 0.03452572 | 0.05522417 | 0.07053465 | 0.05505105 | 0.1074012 | 0.05497168
[5 empty] | 0.03422977 | 0.05593217 |  |  | 0.03422977 | 0.05593217 | 0.07185345 | 0.05575683 | 0.1067953 | 0.05567644
[5 empty] | 0.03424815 | 0.05664017 |  |  | 0.03424815 | 0.05664017 | 0.07187459 | 0.05646261 | 0.1054278 | 0.05638121
[5 empty] | 0.0343467 | 0.05734817 |  |  | 0.0343467 | 0.05734817 | 0.07123796 | 0.05716839 | 0.1097908 | 0.05708597
[5 empty] | 0.03496538 | 0.05805618 |  |  | 0.03496538 | 0.05805618 | 0.06991254 | 0.05787418 | 0.1082672 | 0.05779074
[5 empty] | 0.03476753 | 0.05876418 |  |  | 0.03476753 | 0.05876418 | 0.06996096 | 0.05857996 | 0.105054 | 0.0584955
[5 empty] | 0.03497447 | 0.05947218 |  |  | 0.03497447 | 0.05947218 | 0.0720252 | 0.05928574 | 0.1041228 | 0.05920027
[5 empty] | 0.03478765 | 0.06018018 |  |  | 0.03478765 | 0.06018018 | 0.07014021 | 0.05999152 | 0.1091141 | 0.05990503
[5 empty] | 0.03444408 | 0.06088818 |  |  | 0.03444408 | 0.06088818 | 0.07159196 | 0.06069731 | 0.1095148 | 0.0606098
[5 empty] | 0.03425722 | 0.06159619 |  |  | 0.03425722 | 0.06159619 | 0.07013438 | 0.06140309 | 0.1060478 | 0.06131456
[5 empty] | 0.03499611 | 0.06230419 |  |  | 0.03499611 | 0.06230419 | 0.07057299 | 0.06210887 | 0.1104471 | 0.06201933
[5 empty] | 0.0350349 | 0.06301219 |  |  | 0.0350349 | 0.06301219 | 0.06959915 | 0.06281466 | 0.1098196 | 0.06272409
[5 empty] | 0.03385025 | 0.06372019 |  |  | 0.03385025 | 0.06372019 | 0.07271967 | 0.06352044 | 0.1081734 | 0.06342886
[5 empty] | 0.03509707 | 0.0644282 |  |  | 0.03509707 | 0.0644282 | 0.07256333 | 0.06422622 | 0.1083619 | 0.06413362
[5 empty] | 0.03399732 | 0.0651362 |  |  | 0.03399732 | 0.0651362 | 0.06961792 | 0.064932 | 0.1077412 | 0.06483839
[5 empty] | 0.03434241 | 0.0658442 |  |  | 0.03434241 | 0.0658442 | 0.07218755 | 0.06563779 | 0.1089369 | 0.06554315
[5 empty] | 0.03529941 | 0.0665522 |  |  | 0.03529941 | 0.0665522 | 0.06970375 | 0.06634357 | 0.1049084 | 0.06624792
[5 empty] | 0.03461741 | 0.0672602 |  |  | 0.03461741 | 0.0672602 | 0.0698262 | 0.06704935 | 0.1052665 | 0.06695269
[5 empty] | 0.03493633 | 0.06796821 |  |  | 0.03493633 | 0.06796821 | 0.06972459 | 0.06775513 | 0.1090719 | 0.06765745
[5 empty] | 0.03521721 | 0.06867621 |  |  | 0.03521721 | 0.06867621 | 0.070461 | 0.06846092 | 0.1101468 | 0.06836222
[5 empty] | 0.03503249 | 0.06938421 |  |  | 0.03503249 | 0.06938421 | 0.07050592 | 0.0691667 | 0.1051029 | 0.06906698
[5 empty] | 0.03493669 | 0.07009221 |  |  | 0.03493669 | 0.07009221 | 0.06947039 | 0.06987248 | 0.1087454 | 0.06977175
[5 empty] | 0.03531009 | 0.07080021 |  |  | 0.03531009 | 0.07080021 | 0.07238386 | 0.07057826 | 0.1094243 | 0.07047651
[5 empty] | 0.03395336 | 0.07150822 |  |  | 0.03395336 | 0.07150822 | 0.07002668 | 0.07128405 | 0.1100015 | 0.07118128
[5 empty] | 0.03514927 | 0.07221622 |  |  | 0.03514927 | 0.07221622 | 0.07048741 | 0.07198983 | 0.1080412 | 0.07188604
[5 empty] | 0.03477923 | 0.07292422 |  |  | 0.03477923 | 0.07292422 | 0.0716122 | 0.07269561 | 0.1091114 | 0.07259081
[5 empty] | 0.03450584 | 0.07363222 |  |  | 0.03450584 | 0.07363222 | 0.07151123 | 0.0734014 | 0.1102673 | 0.07329557
[5 empty] | 0.03455925 | 0.07434023 |  |  | 0.03455925 | 0.07434023 | 0.06969652 | 0.07410718 | 0.1099988 | 0.07400034
[5 empty] | 0.03498563 | 0.07504823 |  |  | 0.03498563 | 0.07504823 | 0.07037703 | 0.07481296 | 0.1096598 | 0.0747051
[5 empty] | 0.034853 | 0.07575623 |  |  | 0.034853 | 0.07575623 | 0.07153843 | 0.07551874 | 0.1069606 | 0.07540987
[5 empty] | 0.03412196 | 0.07646423 |  |  | 0.03412196 | 0.07646423 | 0.06838538 | 0.07622453 | 0.1056247 | 0.07611463
[5 empty] | 0.03468914 | 0.07717223 |  |  | 0.03468914 | 0.07717223 | 0.06955187 | 0.07693031 | 0.108629 | 0.0768194
[5 empty] | 0.03393551 | 0.07788024 |  |  | 0.03393551 | 0.07788024 | 0.06805017 | 0.07763609 | 0.1094371 | 0.07752416
[5 empty] | 0.03502958 | 0.07858824 |  |  | 0.03502958 | 0.07858824 | 0.07110835 | 0.07834187 | 0.1085827 | 0.07822893
[5 empty] | 0.03399997 | 0.07929624 |  |  | 0.03399997 | 0.07929624 | 0.06979363 | 0.07904766 | 0.1058633 | 0.07893369
[5 empty] | 0.03433298 | 0.08000424 |  |  | 0.03433298 | 0.08000424 | 0.06875902 | 0.07975344 | 0.1058275 | 0.07963846
[5 empty] | 0.03377117 | 0.08071224 |  |  | 0.03377117 | 0.08071224 | 0.07019999 | 0.08045922 | 0.1089231 | 0.08034322
[5 empty] | 0.03439117 | 0.08142025 |  |  | 0.03439117 | 0.08142025 | 0.06776442 | 0.081165 | 0.1078649 | 0.08104799
[5 empty] | 0.03425805 | 0.08212825 |  |  | 0.03425805 | 0.08212825 | 0.06792927 | 0.08187079 | 0.1073519 | 0.08175275
[5 empty] | 0.03477713 | 0.08283625 |  |  | 0.03477713 | 0.08283625 | 0.06836036 | 0.08257657 | 0.1070938 | 0.08245752
[5 empty] | 0.03487881 | 0.08354425 |  |  | 0.03487881 | 0.08354425 | 0.06882384 | 0.08328235 | 0.1076912 | 0.08316228
[5 empty] | 0.03473581 | 0.08425226 |  |  | 0.03473581 | 0.08425226 | 0.06833619 | 0.08398813 | 0.1083442 | 0.08386705
[5 empty] | 0.03421288 | 0.08496026 |  |  | 0.03421288 | 0.08496026 | 0.06824256 | 0.08469392 | 0.1082342 | 0.08457181
[5 empty] | 0.03416099 | 0.08566826 |  |  | 0.03416099 | 0.08566826 | 0.06698716 | 0.0853997 | 0.1072656 | 0.08527658
[5 empty] | 0.03446851 | 0.08637626 |  |  | 0.03446851 | 0.08637626 | 0.06830282 | 0.08610548 | 0.1093774 | 0.08598134
[5 empty] | 0.03479681 | 0.08708426 |  |  | 0.03479681 | 0.08708426 | 0.06894964 | 0.08681127 | 0.1072825 | 0.08668611
[5 empty] | 0.03355892 | 0.08779227 |  |  | 0.03355892 | 0.08779227 | 0.06720846 | 0.08751705 | 0.1060623 | 0.08739087
[5 empty] | 0.03410072 | 0.08850027 |  |  | 0.03410072 | 0.08850027 | 0.06683756 | 0.08822283 | 0.1067557 | 0.08809564
[5 empty] | 0.0349569 | 0.08920827 |  |  | 0.0349569 | 0.08920827 | 0.06932656 | 0.08892861 | 0.1051297 | 0.0888004
[5 empty] | 0.0336332 | 0.08991627 |  |  | 0.0336332 | 0.08991627 | 0.0668024 | 0.0896344 | 0.1076145 | 0.08950517
[5 empty] | 0.03462206 | 0.09062427 |  |  | 0.03462206 | 0.09062427 | 0.06758113 | 0.09034018 | 0.1077161 | 0.09020993
[5 empty] | 0.03346045 | 0.09133228 |  |  | 0.03346045 | 0.09133228 | 0.06668363 | 0.09104596 | 0.1045099 | 0.0909147
[5 empty] | 0.03428486 | 0.09204028 |  |  | 0.03428486 | 0.09204028 | 0.06584402 | 0.09175174 | 0.1051675 | 0.09161946
[5 empty] | 0.03422792 | 0.09274828 |  |  | 0.03422792 | 0.09274828 | 0.06725863 | 0.09245753 | 0.1067098 | 0.09232423
[5 empty] | 0.03367732 | 0.09345628 |  |  | 0.03367732 | 0.09345628 | 0.06798097 | 0.09316331 | 0.1075348 | 0.09302899
[5 empty] | 0.033147 | 0.09416429 |  |  | 0.033147 | 0.09416429 | 0.06677736 | 0.09386909 | 0.1021406 | 0.09373376
[5 empty] | 0.03390792 | 0.09487229 |  |  | 0.03390792 | 0.09487229 | 0.06640727 | 0.09457487 | 0.1032478 | 0.09443852
[5 empty] | 0.03428189 | 0.09558029 |  |  | 0.03428189 | 0.09558029 | 0.06887405 | 0.09528066 | 0.1051153 | 0.09514329
[5 empty] | 0.03363687 | 0.09628829 |  |  | 0.03363687 | 0.09628829 | 0.06635269 | 0.09598644 | 0.1045304 | 0.09584805
[5 empty] | 0.03360751 | 0.09699629 |  |  | 0.03360751 | 0.09699629 | 0.06831865 | 0.09669222 | 0.1027745 | 0.09655282
[5 empty] | 0.03325041 | 0.0977043 |  |  | 0.03325041 | 0.0977043 | 0.06766927 | 0.09739801 | 0.1027598 | 0.09725758
[5 empty] | 0.03308881 | 0.0984123 |  |  | 0.03308881 | 0.0984123 | 0.06494742 | 0.09810379 | 0.1038969 | 0.09796235
[5 empty] | 0.03393235 | 0.0991203 |  |  | 0.03393235 | 0.0991203 | 0.06536373 | 0.09880957 | 0.1024777 | 0.09866712
[5 empty] | 0.03295951 | 0.0998283 |  |  | 0.03295951 | 0.0998283 | 0.06660739 | 0.09951535 | 0.1011822 | 0.09937188
[5 empty] | 0.0328699 | 0.1005363 |  |  | 0.0328699 | 0.1005363 | 0.06730183 | 0.1002211 | 0.1017786 | 0.1000766
[5 empty] | 0.03382729 | 0.1012443 |  |  | 0.03382729 | 0.1012443 | 0.06513923 | 0.1009269 | 0.1012861 | 0.1007814
[5 empty] | 0.03378493 | 0.1019523 |  |  | 0.03378493 | 0.1019523 | 0.06680043 | 0.1016327 | 0.1033921 | 0.1014862
[5 empty] | 0.03359542 | 0.1026603 |  |  | 0.03359542 | 0.1026603 | 0.06593593 | 0.1023385 | 0.1022676 | 0.1021909
[5 empty] | 0.0328262 | 0.1033683 |  |  | 0.0328262 | 0.1033683 | 0.06704247 | 0.1030443 | 0.1032737 | 0.1028957
[5 empty] | 0.03347164 | 0.1040763 |  |  | 0.03347164 | 0.1040763 | 0.06600091 | 0.10375 | 0.1002759 | 0.1036005
[5 empty] | 0.03241354 | 0.1047843 |  |  | 0.03241354 | 0.1047843 | 0.06752018 | 0.1044558 | 0.09961004 | 0.1043052
[5 empty] | 0.0329644 | 0.1054923 |  |  | 0.0329644 | 0.1054923 | 0.06831381 | 0.1051616 | 0.09979945 | 0.10501
[5 empty] | 0.03242243 | 0.1062003 |  |  | 0.03242243 | 0.1062003 | 0.06677416 | 0.1058674 | 0.09928887 | 0.1057148
[5 empty] | 0.0332129 | 0.1069083 |  |  | 0.0332129 | 0.1069083 | 0.06525679 | 0.1065732 | 0.1041116 | 0.1064195
[5 empty] | 0.03252065 | 0.1076163 |  |  | 0.03252065 | 0.1076163 | 0.06676035 | 0.107279 | 0.1034892 | 0.1071243
[5 empty] | 0.03286896 | 0.1083243 |  |  | 0.03286896 | 0.1083243 | 0.06468028 | 0.1079847 | 0.1037067 | 0.1078291
[5 empty] | 0.03243567 | 0.1090323 |  |  | 0.03243567 | 0.1090323 | 0.06630632 | 0.1086905 | 0.1015622 | 0.1085338
[5 empty] | 0.03227784 | 0.1097403 |  |  | 0.03227784 | 0.1097403 | 0.06794197 | 0.1093963 | 0.1050135 | 0.1092386
[5 empty] | 0.03308393 | 0.1104483 |  |  | 0.03308393 | 0.1104483 | 0.06494847 | 0.1101021 | 0.1008957 | 0.1099434
[5 empty] | 0.03193786 | 0.1111563 |  |  | 0.03193786 | 0.1111563 | 0.06641151 | 0.1108079 | 0.1009306 | 0.1106481
[5 empty] | 0.03323601 | 0.1118643 |  |  | 0.03323601 | 0.1118643 | 0.06681162 | 0.1115137 | 0.1027 | 0.1113529
[5 empty] | 0.03281521 | 0.1125723 |  |  | 0.03281521 | 0.1125723 | 0.06518561 | 0.1122194 | 0.1042808 | 0.1120577
[5 empty] | 0.03214948 | 0.1132803 |  |  | 0.03214948 | 0.1132803 | 0.0656454 | 0.1129252 | 0.1034938 | 0.1127624
[5 empty] | 0.03197362 | 0.1139883 |  |  | 0.03197362 | 0.1139883 | 0.06444218 | 0.113631 | 0.1028828 | 0.1134672
[5 empty] | 0.03272712 | 0.1146963 |  |  | 0.03272712 | 0.1146963 | 0.06469984 | 0.1143368 | 0.1016508 | 0.1141719
[5 empty] | 0.03255779 | 0.1154043 |  |  | 0.03255779 | 0.1154043 | 0.06764947 | 0.1150426 | 0.1044094 | 0.1148767
[5 empty] | 0.0321804 | 0.1161124 |  |  | 0.0321804 | 0.1161124 | 0.06607768 | 0.1157484 | 0.1037741 | 0.1155815
[5 empty] | 0.03266237 | 0.1168204 |  |  | 0.03266237 | 0.1168204 | 0.06443023 | 0.1164541 | 0.1023523 | 0.1162862
[5 empty] | 0.0319605 | 0.1175284 |  |  | 0.0319605 | 0.1175284 | 0.0659086 | 0.1171599 | 0.1006202 | 0.116991
[5 empty] | 0.03281045 | 0.1182364 |  |  | 0.03281045 | 0.1182364 | 0.06570481 | 0.1178657 | 0.1003788 | 0.1176958
[5 empty] | 0.0322004 | 0.1189444 |  |  | 0.0322004 | 0.1189444 | 0.06692232 | 0.1185715 | 0.100648 | 0.1184005
[5 empty] | 0.03216256 | 0.1196524 |  |  | 0.03216256 | 0.1196524 | 0.06508549 | 0.1192773 | 0.1026382 | 0.1191053
[5 empty] | 0.03234595 | 0.1203604 |  |  | 0.03234595 | 0.1203604 | 0.06709121 | 0.119983 | 0.103993 | 0.1198101
[5 empty] | 0.03202086 | 0.1210684 |  |  | 0.03202086 | 0.1210684 | 0.06621739 | 0.1206888 | 0.1018443 | 0.1205148
[5 empty] | 0.0319783 | 0.1217764 |  |  | 0.0319783 | 0.1217764 | 0.06486 | 0.1213946 | 0.1033559 | 0.1212196
[5 empty] | 0.0326024 | 0.1224844 |  |  | 0.0326024 | 0.1224844 | 0.06730237 | 0.1221004 | 0.1021448 | 0.1219244
[5 empty] | 0.03208432 | 0.1231924 |  |  | 0.03208432 | 0.1231924 | 0.06592816 | 0.1228062 | 0.1029938 | 0.1226291
[5 empty] | 0.03194415 | 0.1239004 |  |  | 0.03194415 | 0.1239004 | 0.06455627 | 0.123512 | 0.1016616 | 0.1233339
[5 empty] | 0.03264726 | 0.1246084 |  |  | 0.03264726 | 0.1246084 | 0.06491003 | 0.1242177 | 0.1009541 | 0.1240387
[5 empty] | 0.03200356 | 0.1253164 |  |  | 0.03200356 | 0.1253164 | 0.06691032 | 0.1249235 | 0.0997526 | 0.1247434
[5 empty] | 0.03272825 | 0.1260244 |  |  | 0.03272825 | 0.1260244 | 0.06515465 | 0.1256293 | 0.1046331 | 0.1254482
[5 empty] | 0.03186373 | 0.1267324 |  |  | 0.03186373 | 0.1267324 | 0.06574455 | 0.1263351 | 0.1033626 | 0.126153
[5 empty] | 0.03309076 | 0.1274404 |  |  | 0.03309076 | 0.1274404 | 0.06713974 | 0.1270409 | 0.100219 | 0.1268577
[5 empty] | 0.03259521 | 0.1281484 |  |  | 0.03259521 | 0.1281484 | 0.06543451 | 0.1277467 | 0.1027222 | 0.1275625
[5 empty] | 0.03281438 | 0.1288564 |  |  | 0.03281438 | 0.1288564 | 0.0680498 | 0.1284524 | 0.1016341 | 0.1282672
[5 empty] | 0.03232422 | 0.1295644 |  |  | 0.03232422 | 0.1295644 | 0.06590892 | 0.1291582 | 0.09985815 | 0.128972
[5 empty] | 0.03286444 | 0.1302724 |  |  | 0.03286444 | 0.1302724 | 0.06451243 | 0.129864 | 0.1021858 | 0.1296768
[5 empty] | 0.03270983 | 0.1309804 |  |  | 0.03270983 | 0.1309804 | 0.068004 | 0.1305698 | 0.1025653 | 0.1303815
[5 empty] | 0.03225834 | 0.1316884 |  |  | 0.03225834 | 0.1316884 | 0.06737104 | 0.1312756 | 0.1026405 | 0.1310863
[5 empty] | 0.03212398 | 0.1323964 |  |  | 0.03212398 | 0.1323964 | 0.06744042 | 0.1319814 | 0.1013051 | 0.1317911
[5 empty] | 0.03256521 | 0.1331044 |  |  | 0.03256521 | 0.1331044 | 0.06619429 | 0.1326871 | 0.1030963 | 0.1324958
[5 empty] | 0.03197889 | 0.1338124 |  |  | 0.03197889 | 0.1338124 | 0.0678792 | 0.1333929 | 0.1051289 | 0.1332006
[5 empty] | 0.03297334 | 0.1345204 |  |  | 0.03297334 | 0.1345204 | 0.06724528 | 0.1340987 | 0.1046967 | 0.1339054
[5 empty] | 0.03304798 | 0.1352284 |  |  | 0.03304798 | 0.1352284 | 0.06597818 | 0.1348045 | 0.1039309 | 0.1346101
[5 empty] | 0.03206873 | 0.1359364 |  |  | 0.03206873 | 0.1359364 | 0.0667517 | 0.1355103 | 0.1046772 | 0.1353149
[5 empty] | 0.03278818 | 0.1366444 |  |  | 0.03278818 | 0.1366444 | 0.06702261 | 0.1362161 | 0.1042544 | 0.1360197
[5 empty] | 0.03270373 | 0.1373524 |  |  | 0.03270373 | 0.1373524 | 0.06840467 | 0.1369218 | 0.1051772 | 0.1367244
[5 empty] | 0.03352057 | 0.1380604 |  |  | 0.03352057 | 0.1380604 | 0.0670261 | 0.1376276 | 0.1032496 | 0.1374292
[5 empty] | 0.03241584 | 0.1387684 |  |  | 0.03241584 | 0.1387684 | 0.06668887 | 0.1383334 | 0.1010133 | 0.138134
[5 empty] | 0.03256278 | 0.1394764 |  |  | 0.03256278 | 0.1394764 | 0.06519079 | 0.1390392 | 0.1012934 | 0.1388387
[5 empty] | 0.03308781 | 0.1401844 |  |  | 0.03308781 | 0.1401844 | 0.06812044 | 0.139745 | 0.1020106 | 0.1395435
[5 empty] | 0.03287319 | 0.1408924 |  |  | 0.03287319 | 0.1408924 | 0.0662152 | 0.1404507 | 0.1039087 | 0.1402483