## 1
Общество с ограниченной ответственностью "Инженерная геология" (ООО "ИнжГео") | [11 empty] | Общество с ограниченной ответственностью "Инженерная геология" (ООО "ИнжГео")
Юр. адрес: 117279, г. Москва, ул. Миклухо-Маклая, 36 а, этаж 5, пом. XXIII к. 76-84 | [11 empty] | Юр. адрес: 117279, г. Москва, ул. Миклухо-Маклая, 36 а, этаж 5, пом. XXIII к. 76-84 | [8 empty] | нагр |  |  | X0 | Y0 | R |  | нагр |  |  |  | X0 | Y0 | R | нагр |  |  |  | X0 | Y0 | R |  | нагр |  |  |  | X0 | Y0 | R
Телефон/факс +7 (495) 132-30-00, Адрес электронной почты inbox@inj-geo.ru | [11 empty] | Телефон/факс +7 (495) 132-30-00, Адрес электронной почты inbox@inj-geo.ru | [12 empty] | 0 | [7 empty] | 0 | [6 empty] | 0 | [7 empty] | 0
[21 empty] | девиатор | [6 empty] | девиатор | [6 empty] | девиатор | [7 empty] | девиатор
Испытательная лаборатория ООО «ИнжГео» | [11 empty] | Испытательная лаборатория ООО «ИнжГео» | [8 empty] | x0 | Угол | X | Y |  |  |  | x0 |  | Угол | X | Y |  |  | x0 |  | Угол | X | Y |  |  |  | x0 |  | Угол | X | Y
Адрес места осуществления деятельности лаборатории: г. Москва, просп. Вернадского, д. 51, стр. 1 | [11 empty] | Адрес места осуществления деятельности лаборатории: г. Москва, просп. Вернадского, д. 51, стр. 1 | [9 empty] | 0 | [7 empty] | 0 | [6 empty] | 0 | [7 empty] | 0
Телефон +7(910)4557682, E-mail: slg85@mail.ru | [11 empty] | Телефон +7(910)4557682, E-mail: slg85@mail.ru | [9 empty] | 5 | [7 empty] | 5 | [6 empty] | 5 | [7 empty] | 5
[22 empty] | 10 | [7 empty] | 10 | [6 empty] | 10 | [7 empty] | 10
[12 empty] | Протокол испытаний № 13-63/32 от 30-11-2022 | [9 empty] | 15 | [7 empty] | 15 | [6 empty] | 15 | [7 empty] | 15
[22 empty] | 20 | [7 empty] | 20 | [6 empty] | 20 | [7 empty] | 20
[12 empty] | Наименование и адрес заказчика: Переход трубопровода через р. Енисей | [9 empty] | 25 | [7 empty] | 25 | [6 empty] | 25 | [7 empty] | 25
[12 empty] | Наименование объекта: ООО Регионстрой | [9 empty] | 30 | [7 empty] | 30 | [6 empty] | 30 | [7 empty] | 30
Наименование используемого метода/методики: ГОСТ 12248.4-2020 | [11 empty] | Наименование используемого метода/методики: ГОСТ 12248.3-2020 | [9 empty] | 35 | [7 empty] | 35 | [6 empty] | 35 | [7 empty] | 35
Условия проведения испытания: температура окружающей среды (18 - 25)0С, влажность воздуха (40 - 75)% | [11 empty] | Условия проведения испытания: температура окружающей среды (18 - 25)0С, влажность воздуха (40 - 75)% | [9 empty] | 40 | [7 empty] | 40 | [6 empty] | 40 | [7 empty] | 40
[12 empty] | Дата получение объекта подлежащего испытаниям: 03-11-2022 | [9 empty] | 45 | [7 empty] | 45 | [6 empty] | 45 | [7 empty] | 45
[12 empty] | Дата испытания: 25.10.2022-19.11.2032 | [9 empty] | 50 | [7 empty] | 50 | [6 empty] | 50 | [7 empty] | 50
[22 empty] | 55 | [7 empty] | 55 | [6 empty] | 55 | [7 empty] | 55
Испытание грунтов методом трехосного сжатия | [11 empty] | Испытание грунтов методом трехосного сжатия | [9 empty] | 60 | [7 empty] | 60 | [6 empty] | 60 | [7 empty] | 60
[22 empty] | 65 | [7 empty] | 65 | [6 empty] | 65 | [7 empty] | 65
Лабораторный номер: | [6 empty] | We, д.е. = |  |  |  |  | Лабораторный номер: |  | 1067 |  |  |  | We, д.е. = | 0.337453659 |  |  | 70 | [7 empty] | 70 | [6 empty] | 70 | [7 empty] | 70
Номер скважины: | [6 empty] | ρ, г/см3 = |  |  |  |  | Номер скважины: |  | BH-144 |  |  |  | ρ, г/см3 = | 1.75 |  |  | 75 | [7 empty] | 75 | [6 empty] | 75 | [7 empty] | 75
Глубина отбора, м: | [6 empty] | ρs, г/см3 = |  |  |  |  | Глубина отбора, м: |  | 2.1 |  |  |  | ρs, г/см3 = | 2.7 |  |  | 80 | [7 empty] | 80 | [6 empty] | 80 | [7 empty] | 80
Наименование грунта: | [6 empty] | e, д.е. = |  |  |  |  | Наименование грунта: |  | Суглинок, после оттаивания текучепластичный, легкий пылеватый |  |  |  | e, д.е. = | 1.0635 |  |  | 85 | [7 empty] | 85 | [6 empty] | 85 | [7 empty] | 85
Схема проведения опыта: | [6 empty] | IL, д.е. = |  |  |  |  | Схема проведения опыта: |  | КД |  |  |  | IL, д.е. = | 0.867 |  |  | 90 | [7 empty] | 90 | [6 empty] | 90 | [7 empty] | 90
[22 empty] | 95 | [7 empty] | 95 | [6 empty] | 95 | [7 empty] | 95
[22 empty] | 100 | [7 empty] | 100 | [6 empty] | 100 | [7 empty] | 100
Результаты испытаний | [11 empty] | Результаты испытаний | [9 empty] | 105 | [7 empty] | 105 | [6 empty] | 105 | [7 empty] | 105
[22 empty] | 110 | [7 empty] | 110 | [6 empty] | 110 | [7 empty] | 110
[22 empty] | 115 | [7 empty] | 115 | [6 empty] | 115 | [7 empty] | 115
[22 empty] | 120 | [7 empty] | 120 | [6 empty] | 120 | [7 empty] | 120
[22 empty] | 125 | [7 empty] | 125 | [6 empty] | 125 | [7 empty] | 125
[22 empty] | 130 | [7 empty] | 130 | [6 empty] | 130 | [7 empty] | 130
[22 empty] | 135 | [7 empty] | 135 | [6 empty] | 135 | [7 empty] | 135
[22 empty] | 140 | [7 empty] | 140 | [6 empty] | 140 | [7 empty] | 140
[22 empty] | 145 | [7 empty] | 145 | [6 empty] | 145 | [7 empty] | 145
[22 empty] | 150 | [7 empty] | 150 | [6 empty] | 150 | [7 empty] | 150
[22 empty] | 155 | [7 empty] | 155 | [6 empty] | 155 | [7 empty] | 155
[22 empty] | 160 | [7 empty] | 160 | [6 empty] | 160 | [7 empty] | 160
[22 empty] | 165 | [7 empty] | 165 | [6 empty] | 165 | [7 empty] | 165
[22 empty] | 170 | [7 empty] | 170 | [6 empty] | 170 | [7 empty] | 170
[22 empty] | 175 | [7 empty] | 175 | [6 empty] | 175 | [7 empty] | 175
[22 empty] | 180 | [7 empty] | 180 | [6 empty] | 180 | [7 empty] | 180
[13 empty] | Давление в камере, Мпа σ3 | Вертикальная нагрузка, Мпа σ1 | Поровое давление, Мпа u
| K0, д.е. | 0.8435655 |  |  |  |  | Коэфф. Точки | [5 empty] | 0.05 | 0.08493633 | [5 empty] | 1 | [6 empty] | σ3,кПа | σ1,кПа | u, кПа |  |  |  | 4
| q_zg, МПа | 0.04217828 | [10 empty] | 0.15 | 0.2220252 | [27 empty] | δ3, Мпа | δ1-δ3, МПа | δ1, МПа | δ1, КПа
|  |  | Модуль деформации, МПа: | [9 empty] | 0.25 | 0.3591141 | [21 empty] | С, МПа:
|  |  | Е0= |  | Точки модуля (полное напр.), МПа |  |  |  | 0.04217828 | 0.06748524 | [25 empty] | φ, град:
|  |  | E50 = |  | qf (полное напр.), МПа |  |  |  | 0.06746816 | [26 empty] | E, Мпа
|  |  | Коэф. Поперечной деформации, ϑ = | [9 empty] | Эффективные значения угла внутреннего трения и удельного сцепления ϕ', С' | [13 empty] | x | 0
[13 empty] | ϕ', град. = | 9 | [12 empty] | y |  |  |  | С, кПа | φ,°
[13 empty] | С', МПа = | 0.007
| Исполнитель: | [6 empty] | Морозов Д.С. |  |  |  |  | Исполнитель: |  |  |  |  | Морозов Д.С.
| Начальник исп. лаборатории: | [6 empty] | Семиколенова Л.Г. |  |  |  |  | Начальник исп. лаборатории: |  |  |  |  | Семиколенова Л.Г.
Лист 1 , всего листов 2 | [11 empty] | Лист 2 , всего листов 2
Частичное воспроизведение протокола испытаний без письменного разрешения ООО «ИнжГео» ЗАПРЕЩАЕТСЯ | [11 empty] | Частичное воспроизведение протокола испытаний без письменного разрешения ООО «ИнжГео» ЗАПРЕЩАЕТСЯ
[5 empty] | второй график |  | первый график | [9 empty] | К Пуассона
dev50 | epsE50 | ind | devE0 | epsE0 | dev | eps | sigma |  | dev1 | eps1 | dev2 | eps2 | dev3 | eps3 |  | Глины
0.01746816 | 0.001745506 |  |  |  | -0.000325 | 0 |  |  | -0.000325 | 0 | -0.000105 | 0 | -0.00065 | 0 |  | < 0 | 0,20-0,30
ind |  |  |  |  | 0.009956854 | 0.0006632924 |  |  | 0.009956854 | 0.0006632924 | 0.01548542 | 0.0003697444 | 0.05455704 | 0.001038402 |  | 0-0,25 | 0,30-0,38
2 |  |  |  |  | 0.01746816 | 0.001745506 |  |  | 0.01746816 | 0.001745506 | 0.0360126 | 0.001289806 | 0.05486351 | 0.001466659 |  | 0,25< | 0,38-0,45
E0 |  |  |  |  | 0.01778733 | 0.002210649 |  |  | 0.01778733 | 0.002210649 | 0.03848775 | 0.002203779 | 0.05946792 | 0.002199989 |  | Суглинки | 0,35-0,37
epsE0 | devE0 |  |  |  | 0.01912235 | 0.002947531 |  |  | 0.01912235 | 0.002947531 | 0.03957353 | 0.002938372 | 0.05999191 | 0.002933318 |  | Пески и супеси | 0,30-0,35
0.0006632924 | 0.009956854 |  |  |  | 0.0195191 | 0.003684414 |  |  | 0.0195191 | 0.003684414 | 0.04205501 | 0.003672964 | 0.0641176 | 0.003666648
[5 empty] | 0.02095135 | 0.004421297 |  |  | 0.02095135 | 0.004421297 | 0.04352202 | 0.004407557 | 0.0685714 | 0.004399977
График E50 |  | График E |  |  | 0.02167753 | 0.00515818 |  |  | 0.02167753 | 0.00515818 | 0.04499332 | 0.00514215 | 0.07132497 | 0.005133307
eps | q | sigma |  |  | 0.02177966 | 0.005895063 |  |  | 0.02177966 | 0.005895063 | 0.0456507 | 0.005876743 | 0.07013881 | 0.005866636
Горизонтальная линия E50 |  | Касательная |  |  | 0.0228761 | 0.006631946 |  |  | 0.0228761 | 0.006631946 | 0.04907168 | 0.006611336 | 0.074647 | 0.006599966
0 |  | a | b |  | 0.02374103 | 0.007368828 |  |  | 0.02374103 | 0.007368828 | 0.04788625 | 0.007345929 | 0.0743451 | 0.007333296
|  |  | 0 |  | 0.02349208 | 0.008105711 |  |  | 0.02349208 | 0.008105711 | 0.04956301 | 0.008080522 | 0.07541724 | 0.008066625
Вертикальная линия E50 |  | p1 и p2 |  |  | 0.02510028 | 0.008842594 |  |  | 0.02510028 | 0.008842594 | 0.05042085 | 0.008815115 | 0.08057452 | 0.008799955
| 0 | 0 |  |  | 0.02497498 | 0.009579477 |  |  | 0.02497498 | 0.009579477 | 0.05247703 | 0.009549708 | 0.08067785 | 0.009533284
[5 empty] | 0.02487094 | 0.01031636 |  |  | 0.02487094 | 0.01031636 | 0.05368298 | 0.0102843 | 0.07893532 | 0.01026661
Касательная линия E50 |  |  |  |  | 0.0255656 | 0.01105324 |  |  | 0.0255656 | 0.01105324 | 0.05384436 | 0.01101889 | 0.08145733 | 0.01099994
0 | 0 | Горизонтальная 1 |  |  | 0.02613425 | 0.01179013 |  |  | 0.02613425 | 0.01179013 | 0.05338401 | 0.01175349 | 0.08116106 | 0.01173327
[5 empty] | 0.02657025 | 0.01252701 |  |  | 0.02657025 | 0.01252701 | 0.05659372 | 0.01248808 | 0.08474781 | 0.0124666
Горизонтальная линия qкр |  |  |  |  | 0.02673005 | 0.01326389 |  |  | 0.02673005 | 0.01326389 | 0.05553721 | 0.01322267 | 0.08728453 | 0.01319993
Горизонтальная линия q |  | Горизонтальная 2 |  |  | 0.02766399 | 0.01400077 |  |  | 0.02766399 | 0.01400077 | 0.05803465 | 0.01395727 | 0.08538054 | 0.01393326
0 |  | 0 |  |  | 0.02717707 | 0.01473766 |  |  | 0.02717707 | 0.01473766 | 0.05699425 | 0.01469186 | 0.08633912 | 0.01466659
[5 empty] | 0.02727991 | 0.01547454 |  |  | 0.02727991 | 0.01547454 | 0.05834018 | 0.01542645 | 0.08733896 | 0.01539992
Вертикальная линия q |  |  |  |  | 0.02771374 | 0.01621142 |  |  | 0.02771374 | 0.01621142 | 0.05642761 | 0.01616104 | 0.08560576 | 0.01613325
| 0 |  |  |  | 0.02740891 | 0.01694831 |  |  | 0.02740891 | 0.01694831 | 0.05640181 | 0.01689564 | 0.08653012 | 0.01686658
[5 empty] | 0.02760295 | 0.01768519 |  |  | 0.02760295 | 0.01768519 | 0.05751677 | 0.01763023 | 0.08895183 | 0.01759991
[5 empty] | 0.02803328 | 0.01842207 |  |  | 0.02803328 | 0.01842207 | 0.05711267 | 0.01836482 | 0.09111873 | 0.01833324
[5 empty] | 0.02874015 | 0.01915895 |  |  | 0.02874015 | 0.01915895 | 0.06008082 | 0.01909942 | 0.09139968 | 0.01906657
[5 empty] | 0.02894444 | 0.01989584 |  |  | 0.02894444 | 0.01989584 | 0.05966616 | 0.01983401 | 0.08737014 | 0.0197999
[5 empty] | 0.02900856 | 0.02063272 |  |  | 0.02900856 | 0.02063272 | 0.05941674 | 0.0205686 | 0.09157002 | 0.02053323
[5 empty] | 0.02868025 | 0.0213696 |  |  | 0.02868025 | 0.0213696 | 0.05805026 | 0.02130319 | 0.08898819 | 0.02126656
[5 empty] | 0.02974238 | 0.02210649 |  |  | 0.02974238 | 0.02210649 | 0.05949583 | 0.02203779 | 0.08960795 | 0.02199989
[5 empty] | 0.02909184 | 0.02284337 |  |  | 0.02909184 | 0.02284337 | 0.05964893 | 0.02277238 | 0.09230044 | 0.02273322
[5 empty] | 0.02934962 | 0.02358025 |  |  | 0.02934962 | 0.02358025 | 0.05901112 | 0.02350697 | 0.09293059 | 0.02346655
[5 empty] | 0.02951022 | 0.02431713 |  |  | 0.02951022 | 0.02431713 | 0.06065756 | 0.02424157 | 0.09046269 | 0.02419988
[5 empty] | 0.0299252 | 0.02505402 |  |  | 0.0299252 | 0.02505402 | 0.06054014 | 0.02497616 | 0.09211114 | 0.02493321
[5 empty] | 0.0303513 | 0.0257909 |  |  | 0.0303513 | 0.0257909 | 0.06094295 | 0.02571075 | 0.09418717 | 0.02566653
[5 empty] | 0.02936042 | 0.02652778 |  |  | 0.02936042 | 0.02652778 | 0.0611491 | 0.02644534 | 0.09661581 | 0.02639986
[5 empty] | 0.0300325 | 0.02726467 |  |  | 0.0300325 | 0.02726467 | 0.06140783 | 0.02717994 | 0.09102774 | 0.02713319
[5 empty] | 0.03076517 | 0.02800155 |  |  | 0.03076517 | 0.02800155 | 0.06134775 | 0.02791453 | 0.09266394 | 0.02786652
[5 empty] | 0.02993923 | 0.02873843 |  |  | 0.02993923 | 0.02873843 | 0.0617779 | 0.02864912 | 0.09566694 | 0.02859985
[5 empty] | 0.03041651 | 0.02947531 |  |  | 0.03041651 | 0.02947531 | 0.06258418 | 0.02938372 | 0.09233376 | 0.02933318
[5 empty] | 0.03078033 | 0.0302122 |  |  | 0.03078033 | 0.0302122 | 0.06415136 | 0.03011831 | 0.09417164 | 0.03006651
[5 empty] | 0.03085824 | 0.03094908 |  |  | 0.03085824 | 0.03094908 | 0.06277259 | 0.0308529 | 0.09712845 | 0.03079984
[5 empty] | 0.03039917 | 0.03168596 |  |  | 0.03039917 | 0.03168596 | 0.06189715 | 0.03158749 | 0.09806682 | 0.03153317
[5 empty] | 0.03110156 | 0.03242285 |  |  | 0.03110156 | 0.03242285 | 0.06322002 | 0.03232209 | 0.09363855 | 0.0322665
[5 empty] | 0.03008814 | 0.03315973 |  |  | 0.03008814 | 0.03315973 | 0.06378656 | 0.03305668 | 0.09718458 | 0.03299983
[5 empty] | 0.03116047 | 0.03389661 |  |  | 0.03116047 | 0.03389661 | 0.06445516 | 0.03379127 | 0.09513879 | 0.03373316
[5 empty] | 0.03123278 | 0.03463349 |  |  | 0.03123278 | 0.03463349 | 0.06470204 | 0.03452587 | 0.0953333 | 0.03446649
[5 empty] | 0.03143994 | 0.03537038 |  |  | 0.03143994 | 0.03537038 | 0.0627431 | 0.03526046 | 0.09520382 | 0.03519982
[5 empty] | 0.03121766 | 0.03610726 |  |  | 0.03121766 | 0.03610726 | 0.06524528 | 0.03599505 | 0.09645657 | 0.03593315
[5 empty] | 0.03137332 | 0.03684414 |  |  | 0.03137332 | 0.03684414 | 0.06460652 | 0.03672964 | 0.09777668 | 0.03666648
[5 empty] | 0.0314465 | 0.03758103 |  |  | 0.0314465 | 0.03758103 | 0.06360167 | 0.03746424 | 0.09815835 | 0.03739981
[5 empty] | 0.03082881 | 0.03831791 |  |  | 0.03082881 | 0.03831791 | 0.06458365 | 0.03819883 | 0.0977709 | 0.03813314
[5 empty] | 0.03071061 | 0.03905479 |  |  | 0.03071061 | 0.03905479 | 0.0637105 | 0.03893342 | 0.09668913 | 0.03886647
[5 empty] | 0.03107018 | 0.03979167 |  |  | 0.03107018 | 0.03979167 | 0.06554023 | 0.03966802 | 0.09586806 | 0.0395998
[5 empty] | 0.03090637 | 0.04052856 |  |  | 0.03090637 | 0.04052856 | 0.06421522 | 0.04040261 | 0.1004863 | 0.04033313
[5 empty] | 0.03134588 | 0.04126544 |  |  | 0.03134588 | 0.04126544 | 0.06657736 | 0.0411372 | 0.09588033 | 0.04106646
[5 empty] | 0.03136988 | 0.04200232 |  |  | 0.03136988 | 0.04200232 | 0.06523782 | 0.0418718 | 0.09791579 | 0.04179978
[5 empty] | 0.03077564 | 0.04273921 |  |  | 0.03077564 | 0.04273921 | 0.06611472 | 0.04260639 | 0.09592838 | 0.04253311
[5 empty] | 0.03211051 | 0.04347609 |  |  | 0.03211051 | 0.04347609 | 0.06532551 | 0.04334098 | 0.0977278 | 0.04326644
[5 empty] | 0.0316422 | 0.04421297 |  |  | 0.0316422 | 0.04421297 | 0.06409303 | 0.04407557 | 0.09974525 | 0.04399977
[5 empty] | 0.0318064 | 0.04494985 |  |  | 0.0318064 | 0.04494985 | 0.06521531 | 0.04481017 | 0.09792626 | 0.0447331
[5 empty] | 0.03219785 | 0.04568674 |  |  | 0.03219785 | 0.04568674 | 0.0668539 | 0.04554476 | 0.1019265 | 0.04546643
[5 empty] | 0.03101399 | 0.04642362 |  |  | 0.03101399 | 0.04642362 | 0.06680857 | 0.04627935 | 0.09643895 | 0.04619976
[5 empty] | 0.03154446 | 0.0471605 |  |  | 0.03154446 | 0.0471605 | 0.0642538 | 0.04701395 | 0.09999472 | 0.04693309
[5 empty] | 0.03148542 | 0.04789739 |  |  | 0.03148542 | 0.04789739 | 0.06716419 | 0.04774854 | 0.1022004 | 0.04766642
[5 empty] | 0.03245386 | 0.04863427 |  |  | 0.03245386 | 0.04863427 | 0.06507313 | 0.04848313 | 0.09849474 | 0.04839975
[5 empty] | 0.03179503 | 0.04937115 |  |  | 0.03179503 | 0.04937115 | 0.06460324 | 0.04921772 | 0.09987712 | 0.04913308
[5 empty] | 0.03132122 | 0.05010803 |  |  | 0.03132122 | 0.05010803 | 0.06820481 | 0.04995232 | 0.1012166 | 0.04986641
[5 empty] | 0.03207472 | 0.05084492 |  |  | 0.03207472 | 0.05084492 | 0.06544062 | 0.05068691 | 0.09969723 | 0.05059974
[5 empty] | 0.03236148 | 0.0515818 |  |  | 0.03236148 | 0.0515818 | 0.06662351 | 0.0514215 | 0.09941267 | 0.05133307
[5 empty] | 0.03151829 | 0.05231868 |  |  | 0.03151829 | 0.05231868 | 0.06856265 | 0.0521561 | 0.09731675 | 0.0520664
[5 empty] | 0.0316598 | 0.05305557 |  |  | 0.0316598 | 0.05305557 | 0.06772858 | 0.05289069 | 0.1002648 | 0.05279973
[5 empty] | 0.03172666 | 0.05379245 |  |  | 0.03172666 | 0.05379245 | 0.06861136 | 0.05362528 | 0.101625 | 0.05353306
[5 empty] | 0.03275975 | 0.05452933 |  |  | 0.03275975 | 0.05452933 | 0.06702323 | 0.05435987 | 0.09934242 | 0.05426639
[5 empty] | 0.03181035 | 0.05526621 |  |  | 0.03181035 | 0.05526621 | 0.06572684 | 0.05509447 | 0.1011474 | 0.05499972
[5 empty] | 0.03234696 | 0.0560031 |  |  | 0.03234696 | 0.0560031 | 0.06743786 | 0.05582906 | 0.1006442 | 0.05573305
[5 empty] | 0.03239825 | 0.05673998 |  |  | 0.03239825 | 0.05673998 | 0.06684938 | 0.05656365 | 0.09964582 | 0.05646638
[5 empty] | 0.03257918 | 0.05747686 |  |  | 0.03257918 | 0.05747686 | 0.06808127 | 0.05729825 | 0.09829858 | 0.05719971
[5 empty] | 0.0321962 | 0.05821374 |  |  | 0.0321962 | 0.05821374 | 0.06646433 | 0.05803284 | 0.1011722 | 0.05793304
[5 empty] | 0.03272412 | 0.05895063 |  |  | 0.03272412 | 0.05895063 | 0.06767084 | 0.05876743 | 0.102002 | 0.05866636
[5 empty] | 0.03173814 | 0.05968751 |  |  | 0.03173814 | 0.05968751 | 0.06848186 | 0.05950202 | 0.1034999 | 0.05939969
[5 empty] | 0.0330103 | 0.06042439 |  |  | 0.0330103 | 0.06042439 | 0.06861064 | 0.06023662 | 0.09897234 | 0.06013302
[5 empty] | 0.03216335 | 0.06116128 |  |  | 0.03216335 | 0.06116128 | 0.06830275 | 0.06097121 | 0.1011375 | 0.06086635
[5 empty] | 0.03224924 | 0.06189816 |  |  | 0.03224924 | 0.06189816 | 0.06967097 | 0.0617058 | 0.1004921 | 0.06159968
[5 empty] | 0.03253427 | 0.06263504 |  |  | 0.03253427 | 0.06263504 | 0.06701928 | 0.0624404 | 0.1005219 | 0.06233301
[5 empty] | 0.03241583 | 0.06337192 |  |  | 0.03241583 | 0.06337192 | 0.06911921 | 0.06317499 | 0.1037394 | 0.06306634
[5 empty] | 0.03275011 | 0.06410881 |  |  | 0.03275011 | 0.06410881 | 0.06718301 | 0.06390958 | 0.101926 | 0.06379967
[5 empty] | 0.0325716 | 0.06484569 |  |  | 0.0325716 | 0.06484569 | 0.06835276 | 0.06464417 | 0.1016301 | 0.064533
[5 empty] | 0.03258951 | 0.06558257 |  |  | 0.03258951 | 0.06558257 | 0.0692784 | 0.06537877 | 0.1022866 | 0.06526633
[5 empty] | 0.03317371 | 0.06631946 |  |  | 0.03317371 | 0.06631946 | 0.06864672 | 0.06611336 | 0.1002227 | 0.06599966
[5 empty] | 0.03199779 | 0.06705634 |  |  | 0.03199779 | 0.06705634 | 0.06847807 | 0.06684795 | 0.1030577 | 0.06673299
[5 empty] | 0.03253048 | 0.06779322 |  |  | 0.03253048 | 0.06779322 | 0.06737048 | 0.06758255 | 0.1002602 | 0.06746632
[5 empty] | 0.03324716 | 0.0685301 |  |  | 0.03324716 | 0.0685301 | 0.06741553 | 0.06831714 | 0.0996258 | 0.06819965
[5 empty] | 0.03334046 | 0.06926699 |  |  | 0.03334046 | 0.06926699 | 0.06812605 | 0.06905173 | 0.1024848 | 0.06893298
[5 empty] | 0.03319277 | 0.07000387 |  |  | 0.03319277 | 0.07000387 | 0.0686512 | 0.06978633 | 0.1019567 | 0.06966631
[5 empty] | 0.03214684 | 0.07074075 |  |  | 0.03214684 | 0.07074075 | 0.06860779 | 0.07052092 | 0.104616 | 0.07039964
[5 empty] | 0.03337906 | 0.07147764 |  |  | 0.03337906 | 0.07147764 | 0.06982794 | 0.07125551 | 0.103393 | 0.07113297
[5 empty] | 0.03288119 | 0.07221452 |  |  | 0.03288119 | 0.07221452 | 0.06760448 | 0.0719901 | 0.102816 | 0.0718663
[5 empty] | 0.03317398 | 0.0729514 |  |  | 0.03317398 | 0.0729514 | 0.06970547 | 0.0727247 | 0.1005477 | 0.07259963
[5 empty] | 0.03287574 | 0.07368828 |  |  | 0.03287574 | 0.07368828 | 0.06863691 | 0.07345929 | 0.1019638 | 0.07333296
[5 empty] | 0.03243555 | 0.07442517 |  |  | 0.03243555 | 0.07442517 | 0.06822743 | 0.07419388 | 0.1040267 | 0.07406629
[5 empty] | 0.0329196 | 0.07516205 |  |  | 0.0329196 | 0.07516205 | 0.06725328 | 0.07492848 | 0.1048512 | 0.07479962
[5 empty] | 0.03274589 | 0.07589893 |  |  | 0.03274589 | 0.07589893 | 0.06836867 | 0.07566307 | 0.1008928 | 0.07553294
[5 empty] | 0.03258042 | 0.07663582 |  |  | 0.03258042 | 0.07663582 | 0.06767228 | 0.07639766 | 0.1016756 | 0.07626627
[5 empty] | 0.03285621 | 0.0773727 |  |  | 0.03285621 | 0.0773727 | 0.0684712 | 0.07713225 | 0.1009204 | 0.0769996
[5 empty] | 0.03239013 | 0.07810958 |  |  | 0.03239013 | 0.07810958 | 0.07030917 | 0.07786685 | 0.1015968 | 0.07773293
[5 empty] | 0.0328239 | 0.07884646 |  |  | 0.0328239 | 0.07884646 | 0.06944361 | 0.07860144 | 0.1031406 | 0.07846626
[5 empty] | 0.0331995 | 0.07958335 |  |  | 0.0331995 | 0.07958335 | 0.06883465 | 0.07933603 | 0.1049266 | 0.07919959
[5 empty] | 0.03314108 | 0.08032023 |  |  | 0.03314108 | 0.08032023 | 0.06747688 | 0.08007063 | 0.102829 | 0.07993292
[5 empty] | 0.03368339 | 0.08105711 |  |  | 0.03368339 | 0.08105711 | 0.06791798 | 0.08080522 | 0.1020886 | 0.08066625
[5 empty] | 0.03283998 | 0.081794 |  |  | 0.03283998 | 0.081794 | 0.06970626 | 0.08153981 | 0.104436 | 0.08139958
[5 empty] | 0.03272279 | 0.08253088 |  |  | 0.03272279 | 0.08253088 | 0.06843789 | 0.0822744 | 0.1045112 | 0.08213291
[5 empty] | 0.03285506 | 0.08326776 |  |  | 0.03285506 | 0.08326776 | 0.06863081 | 0.083009 | 0.1055455 | 0.08286624
[5 empty] | 0.03262885 | 0.08400464 |  |  | 0.03262885 | 0.08400464 | 0.07057344 | 0.08374359 | 0.1028753 | 0.08359957
[5 empty] | 0.0332797 | 0.08474153 |  |  | 0.0332797 | 0.08474153 | 0.07041314 | 0.08447818 | 0.1010667 | 0.0843329
[5 empty] | 0.03265097 | 0.08547841 |  |  | 0.03265097 | 0.08547841 | 0.06967809 | 0.08521278 | 0.1052231 | 0.08506623
[5 empty] | 0.03313385 | 0.08621529 |  |  | 0.03313385 | 0.08621529 | 0.06910033 | 0.08594737 | 0.1023428 | 0.08579956
[5 empty] | 0.03311481 | 0.08695218 |  |  | 0.03311481 | 0.08695218 | 0.06884018 | 0.08668196 | 0.1030448 | 0.08653289
[5 empty] | 0.03333937 | 0.08768906 |  |  | 0.03333937 | 0.08768906 | 0.06853171 | 0.08741655 | 0.1050111 | 0.08726622
[5 empty] | 0.03275958 | 0.08842594 |  |  | 0.03275958 | 0.08842594 | 0.06892727 | 0.08815115 | 0.1057327 | 0.08799955
[5 empty] | 0.03366992 | 0.08916282 |  |  | 0.03366992 | 0.08916282 | 0.07118111 | 0.08888574 | 0.1040301 | 0.08873288
[5 empty] | 0.03359982 | 0.08989971 |  |  | 0.03359982 | 0.08989971 | 0.06792339 | 0.08962033 | 0.1019174 | 0.08946621
[5 empty] | 0.03335453 | 0.09063659 |  |  | 0.03335453 | 0.09063659 | 0.06904276 | 0.09035493 | 0.1027283 | 0.09019954
[5 empty] | 0.03375247 | 0.09137347 |  |  | 0.03375247 | 0.09137347 | 0.06856024 | 0.09108952 | 0.105434 | 0.09093287
[5 empty] | 0.03276975 | 0.09211036 |  |  | 0.03276975 | 0.09211036 | 0.07014546 | 0.09182411 | 0.1032131 | 0.0916662
[5 empty] | 0.03315161 | 0.09284724 |  |  | 0.03315161 | 0.09284724 | 0.06922579 | 0.0925587 | 0.10329 | 0.09239952
[5 empty] | 0.03410178 | 0.09358412 |  |  | 0.03410178 | 0.09358412 | 0.06842068 | 0.0932933 | 0.1024976 | 0.09313285
[5 empty] | 0.0338043 | 0.094321 |  |  | 0.0338043 | 0.094321 | 0.06760352 | 0.09402789 | 0.1026247 | 0.09386618
[5 empty] | 0.03299672 | 0.09505789 |  |  | 0.03299672 | 0.09505789 | 0.07001727 | 0.09476248 | 0.1050426 | 0.09459951
[5 empty] | 0.03357114 | 0.09579477 |  |  | 0.03357114 | 0.09579477 | 0.06910546 | 0.09549708 | 0.104183 | 0.09533284
[5 empty] | 0.03354897 | 0.09653165 |  |  | 0.03354897 | 0.09653165 | 0.07060108 | 0.09623167 | 0.1069936 | 0.09606617
[5 empty] | 0.03363641 | 0.09726854 |  |  | 0.03363641 | 0.09726854 | 0.07023654 | 0.09696626 | 0.1059479 | 0.0967995
[5 empty] | 0.03424276 | 0.09800542 |  |  | 0.03424276 | 0.09800542 | 0.07057039 | 0.09770086 | 0.106247 | 0.09753283
[5 empty] | 0.03304639 | 0.0987423 |  |  | 0.03304639 | 0.0987423 | 0.06951136 | 0.09843545 | 0.1042697 | 0.09826616
[5 empty] | 0.03394722 | 0.09947918 |  |  | 0.03394722 | 0.09947918 | 0.06845591 | 0.09917004 | 0.1067363 | 0.09899949
[5 empty] | 0.03379106 | 0.1002161 |  |  | 0.03379106 | 0.1002161 | 0.07069361 | 0.09990463 | 0.104043 | 0.09973282
[5 empty] | 0.03404478 | 0.100953 |  |  | 0.03404478 | 0.100953 | 0.06879463 | 0.1006392 | 0.105609 | 0.1004661
[5 empty] | 0.03412357 | 0.1016898 |  |  | 0.03412357 | 0.1016898 | 0.06810091 | 0.1013738 | 0.1064676 | 0.1011995
[5 empty] | 0.03352109 | 0.1024267 |  |  | 0.03352109 | 0.1024267 | 0.0712452 | 0.1021084 | 0.1041838 | 0.1019328
[5 empty] | 0.03319385 | 0.1031636 |  |  | 0.03319385 | 0.1031636 | 0.07047113 | 0.102843 | 0.1034191 | 0.1026661
[5 empty] | 0.03365796 | 0.1039005 |  |  | 0.03365796 | 0.1039005 | 0.06948539 | 0.1035776 | 0.1048453 | 0.1033995
[5 empty] | 0.03358351 | 0.1046374 |  |  | 0.03358351 | 0.1046374 | 0.06767961 | 0.1043122 | 0.1059065 | 0.1041328
[5 empty] | 0.0333479 | 0.1053742 |  |  | 0.0333479 | 0.1053742 | 0.06884292 | 0.1050468 | 0.1051666 | 0.1048661
[5 empty] | 0.03440832 | 0.1061111 |  |  | 0.03440832 | 0.1061111 | 0.07072582 | 0.1057814 | 0.1050467 | 0.1055995
[5 empty] | 0.0338365 | 0.106848 |  |  | 0.0338365 | 0.106848 | 0.0706955 | 0.106516 | 0.1063191 | 0.1063328
[5 empty] | 0.03355373 | 0.1075849 |  |  | 0.03355373 | 0.1075849 | 0.06857302 | 0.1072506 | 0.1070472 | 0.1070661
[5 empty] | 0.0343783 | 0.1083218 |  |  | 0.0343783 | 0.1083218 | 0.06907949 | 0.1079852 | 0.1063949 | 0.1077994
[5 empty] | 0.03421832 | 0.1090587 |  |  | 0.03421832 | 0.1090587 | 0.06976881 | 0.1087197 | 0.107928 | 0.1085328
[5 empty] | 0.0339148 | 0.1097955 |  |  | 0.0339148 | 0.1097955 | 0.06937131 | 0.1094543 | 0.1088453 | 0.1092661
[5 empty] | 0.033929 | 0.1105324 |  |  | 0.033929 | 0.1105324 | 0.07094596 | 0.1101889 | 0.1071886 | 0.1099994
[5 empty] | 0.03349014 | 0.1112693 |  |  | 0.03349014 | 0.1112693 | 0.06864227 | 0.1109235 | 0.106732 | 0.1107328
[5 empty] | 0.0347036 | 0.1120062 |  |  | 0.0347036 | 0.1120062 | 0.0689489 | 0.1116581 | 0.1049814 | 0.1114661
[5 empty] | 0.03441149 | 0.1127431 |  |  | 0.03441149 | 0.1127431 | 0.06966638 | 0.1123927 | 0.1055185 | 0.1121994
[5 empty] | 0.0343831 | 0.11348 |  |  | 0.0343831 | 0.11348 | 0.06975631 | 0.1131273 | 0.1058554 | 0.1129328
[5 empty] | 0.03345677 | 0.1142168 |  |  | 0.03345677 | 0.1142168 | 0.07132228 | 0.1138619 | 0.106736 | 0.1136661
[5 empty] | 0.03356543 | 0.1149537 |  |  | 0.03356543 | 0.1149537 | 0.07057186 | 0.1145965 | 0.104404 | 0.1143994
[5 empty] | 0.03377402 | 0.1156906 |  |  | 0.03377402 | 0.1156906 | 0.07120185 | 0.1153311 | 0.1077796 | 0.1151327
[5 empty] | 0.03384162 | 0.1164275 |  |  | 0.03384162 | 0.1164275 | 0.071304 | 0.1160657 | 0.1050381 | 0.1158661
[5 empty] | 0.03385459 | 0.1171644 |  |  | 0.03385459 | 0.1171644 | 0.06994957 | 0.1168003 | 0.1079725 | 0.1165994
[5 empty] | 0.03439225 | 0.1179013 |  |  | 0.03439225 | 0.1179013 | 0.06952381 | 0.1175349 | 0.1064741 | 0.1173327
[5 empty] | 0.0338036 | 0.1186381 |  |  | 0.0338036 | 0.1186381 | 0.06794371 | 0.1182695 | 0.1072954 | 0.1180661
[5 empty] | 0.03451724 | 0.119375 |  |  | 0.03451724 | 0.119375 | 0.0706788 | 0.119004 | 0.1058326 | 0.1187994
[5 empty] | 0.03475212 | 0.1201119 |  |  | 0.03475212 | 0.1201119 | 0.06962948 | 0.1197386 | 0.1049135 | 0.1195327
[5 empty] | 0.03417572 | 0.1208488 |  |  | 0.03417572 | 0.1208488 | 0.07142426 | 0.1204732 | 0.1091141 | 0.120266
[5 empty] | 0.03413289 | 0.1215857 |  |  | 0.03413289 | 0.1215857 | 0.07063631 | 0.1212078 | 0.1064475 | 0.1209994
[5 empty] | 0.03356439 | 0.1223226 |  |  | 0.03356439 | 0.1223226 | 0.06917285 | 0.1219424 | 0.107082 | 0.1217327
[5 empty] | 0.03493633 | 0.1230594 |  |  | 0.03493633 | 0.1230594 | 0.07075533 | 0.122677 | 0.1075073 | 0.122466
[5 empty] | 0.03467431 | 0.1237963 |  |  | 0.03467431 | 0.1237963 | 0.07107185 | 0.1234116 | 0.1075664 | 0.1231994
[5 empty] | 0.03360072 | 0.1245332 |  |  | 0.03360072 | 0.1245332 | 0.06907851 | 0.1241462 | 0.1097956 | 0.1239327
[5 empty] | 0.03367261 | 0.1252701 |  |  | 0.03367261 | 0.1252701 | 0.0684092 | 0.1248808 | 0.1076921 | 0.124666
[5 empty] | 0.03416737 | 0.126007 |  |  | 0.03416737 | 0.126007 | 0.07043837 | 0.1256154 | 0.1040319 | 0.1253994
[5 empty] | 0.03442136 | 0.1267438 |  |  | 0.03442136 | 0.1267438 | 0.0711639 | 0.12635 | 0.1074292 | 0.1261327
[5 empty] | 0.03413903 | 0.1274807 |  |  | 0.03413903 | 0.1274807 | 0.07148428 | 0.1270846 | 0.1069027 | 0.126866
[5 empty] | 0.03390726 | 0.1282176 |  |  | 0.03390726 | 0.1282176 | 0.0691913 | 0.1278192 | 0.1085582 | 0.1275993
[5 empty] | 0.03409537 | 0.1289545 |  |  | 0.03409537 | 0.1289545 | 0.06897922 | 0.1285538 | 0.1042567 | 0.1283327
[5 empty] | 0.03378172 | 0.1296914 |  |  | 0.03378172 | 0.1296914 | 0.07187524 | 0.1292883 | 0.1064828 | 0.129066
[5 empty] | 0.0344962 | 0.1304283 |  |  | 0.0344962 | 0.1304283 | 0.07004621 | 0.1300229 | 0.1057063 | 0.1297993
[5 empty] | 0.03377079 | 0.1311651 |  |  | 0.03377079 | 0.1311651 | 0.07193653 | 0.1307575 | 0.1066276 | 0.1305327
[5 empty] | 0.0343072 | 0.131902 |  |  | 0.0343072 | 0.131902 | 0.0720252 | 0.1314921 | 0.1063496 | 0.131266
[5 empty] | 0.03448093 | 0.1326389 |  |  | 0.03448093 | 0.1326389 | 0.07036359 | 0.1322267 | 0.1063372 | 0.1319993
[5 empty] | 0.0343376 | 0.1333758 |  |  | 0.0343376 | 0.1333758 | 0.07015169 | 0.1329613 | 0.1072306 | 0.1327327
[5 empty] | 0.0347806 | 0.1341127 |  |  | 0.0347806 | 0.1341127 | 0.07238862 | 0.1336959 | 0.1076169 | 0.133466
[5 empty] | 0.03388426 | 0.1348496 |  |  | 0.03388426 | 0.1348496 | 0.0702945 | 0.1344305 | 0.1053651 | 0.1341993
[5 empty] | 0.03484752 | 0.1355864 |  |  | 0.03484752 | 0.1355864 | 0.07162319 | 0.1351651 | 0.1087506 | 0.1349326
[5 empty] | 0.03442362 | 0.1363233 |  |  | 0.03442362 | 0.1363233 | 0.07068227 | 0.1358997 | 0.1061994 | 0.135666
[5 empty] | 0.03472897 | 0.1370602 |  |  | 0.03472897 | 0.1370602 | 0.06983116 | 0.1366343 | 0.1055932 | 0.1363993
[5 empty] | 0.03444871 | 0.1377971 |  |  | 0.03444871 | 0.1377971 | 0.0708061 | 0.1373689 | 0.1056627 | 0.1371326
[5 empty] | 0.03499272 | 0.138534 |  |  | 0.03499272 | 0.138534 | 0.06880106 | 0.1381035 | 0.1070133 | 0.137866
[5 empty] | 0.03465978 | 0.1392709 |  |  | 0.03465978 | 0.1392709 | 0.07197381 | 0.1388381 | 0.1089605 | 0.1385993
[5 empty] | 0.0344842 | 0.1400077 |  |  | 0.0344842 | 0.1400077 | 0.07042354 | 0.1395727 | 0.1087226 | 0.1393326
[5 empty] | 0.03388593 | 0.1407446 |  |  | 0.03388593 | 0.1407446 | 0.07124517 | 0.1403072 | 0.1100582 | 0.1400659
[5 empty] | 0.03427476 | 0.1414815 |  |  | 0.03427476 | 0.1414815 | 0.07202386 | 0.1410418 | 0.1049545 | 0.1407993
[5 empty] | 0.03397301 | 0.1422184 |  |  | 0.03397301 | 0.1422184 | 0.07068383 | 0.1417764 | 0.1100476 | 0.1415326
[5 empty] | 0.03479153 | 0.1429553 |  |  | 0.03479153 | 0.1429553 | 0.06923384 | 0.142511 | 0.1071138 | 0.1422659
[5 empty] | 0.03482714 | 0.1436922 |  |  | 0.03482714 | 0.1436922 | 0.07155515 | 0.1432456 | 0.1077971 | 0.1429993
[5 empty] | 0.03485217 | 0.144429 |  |  | 0.03485217 | 0.144429 | 0.07123638 | 0.1439802 | 0.1052406 | 0.1437326
[5 empty] | 0.03471753 | 0.1451659 |  |  | 0.03471753 | 0.1451659 | 0.06964195 | 0.1447148 | 0.1091874 | 0.1444659
[5 empty] | 0.03441747 | 0.1459028 |  |  | 0.03441747 | 0.1459028 | 0.07043406 | 0.1454494 | 0.109278 | 0.1451993
[5 empty] | 0.03454755 | 0.1466397 |  |  | 0.03454755 | 0.1466397 | 0.07038204 | 0.146184 | 0.1065699 | 0.1459326