## 1
Общество с ограниченной ответственностью "Инженерная геология" (ООО "ИнжГео") | [11 empty] | Общество с ограниченной ответственностью "Инженерная геология" (ООО "ИнжГео")
Юр. адрес: 117279, г. Москва, ул. Миклухо-Маклая, 36 а, этаж 5, пом. XXIII к. 76-84 | [11 empty] | Юр. адрес: 117279, г. Москва, ул. Миклухо-Маклая, 36 а, этаж 5, пом. XXIII к. 76-84 | [8 empty] | нагр |  |  | X0 | Y0 | R |  | нагр |  |  |  | X0 | Y0 | R | нагр |  |  |  | X0 | Y0 | R |  | нагр |  |  |  | X0 | Y0 | R
Телефон/факс +7 (495) 132-30-00, Адрес электронной почты inbox@inj-geo.ru | [11 empty] | Телефон/факс +7 (495) 132-30-00, Адрес электронной почты inbox@inj-geo.ru | [12 empty] | 0 | [7 empty] | 0 | [6 empty] | 0 | [7 empty] | 0
[21 empty] | девиатор | [6 empty] | девиатор | [6 empty] | девиатор | [7 empty] | девиатор
Испытательная лаборатория ООО «ИнжГео» | [11 empty] | Испытательная лаборатория ООО «ИнжГео» | [8 empty] | x0 | Угол | X | Y |  |  |  | x0 |  | Угол | X | Y |  |  | x0 |  | Угол | X | Y |  |  |  | x0 |  | Угол | X | Y
Адрес места осуществления деятельности лаборатории: г. Москва, просп. Вернадского, д. 51, стр. 1 | [11 empty] | Адрес места осуществления деятельности лаборатории: г. Москва, просп. Вернадского, д. 51, стр. 1 | [9 empty] | 0 | [7 empty] | 0 | [6 empty] | 0 | [7 empty] | 0
Телефон +7(910)4557682, E-mail: slg85@mail.ru | [11 empty] | Телефон +7(910)4557682, E-mail: slg85@mail.ru | [9 empty] | 5 | [7 empty] | 5 | [6 empty] | 5 | [7 empty] | 5
[22 empty] | 10 | [7 empty] | 10 | [6 empty] | 10 | [7 empty] | 10
[12 empty] | Протокол испытаний № 13-63/33 от 01-12-2022 | [9 empty] | 15 | [7 empty] | 15 | [6 empty] | 15 | [7 empty] | 15
[22 empty] | 20 | [7 empty] | 20 | [6 empty] | 20 | [7 empty] | 20
[12 empty] | Наименование и адрес заказчика: Переход трубопровода через р. Енисей | [9 empty] | 25 | [7 empty] | 25 | [6 empty] | 25 | [7 empty] | 25
[12 empty] | Наименование объекта: ООО Регионстрой | [9 empty] | 30 | [7 empty] | 30 | [6 empty] | 30 | [7 empty] | 30
Наименование используемого метода/методики: ГОСТ 12248.4-2020 | [11 empty] | Наименование используемого метода/методики: ГОСТ 12248.3-2020 | [9 empty] | 35 | [7 empty] | 35 | [6 empty] | 35 | [7 empty] | 35
Условия проведения испытания: температура окружающей среды (18 - 25)0С, влажность воздуха (40 - 75)% | [11 empty] | Условия проведения испытания: температура окружающей среды (18 - 25)0С, влажность воздуха (40 - 75)% | [9 empty] | 40 | [7 empty] | 40 | [6 empty] | 40 | [7 empty] | 40
[12 empty] | Дата получение объекта подлежащего испытаниям: 04-11-2022 | [9 empty] | 45 | [7 empty] | 45 | [6 empty] | 45 | [7 empty] | 45
[12 empty] | Дата испытания: 25.10.2022-19.11.2033 | [9 empty] | 50 | [7 empty] | 50 | [6 empty] | 50 | [7 empty] | 50
[22 empty] | 55 | [7 empty] | 55 | [6 empty] | 55 | [7 empty] | 55
Испытание грунтов методом трехосного сжатия | [11 empty] | Испытание грунтов методом трехосного сжатия | [9 empty] | 60 | [7 empty] | 60 | [6 empty] | 60 | [7 empty] | 60
[22 empty] | 65 | [7 empty] | 65 | [6 empty] | 65 | [7 empty] | 65
Лабораторный номер: | [6 empty] | We, д.е. = |  |  |  |  | Лабораторный номер: |  | 1068 |  |  |  | We, д.е. = | 0.59878421 |  |  | 70 | [7 empty] | 70 | [6 empty] | 70 | [7 empty] | 70
Номер скважины: | [6 empty] | ρ, г/см3 = |  |  |  |  | Номер скважины: |  | BH-002 |  |  |  | ρ, г/см3 = |  |  |  | 75 | [7 empty] | 75 | [6 empty] | 75 | [7 empty] | 75
Глубина отбора, м: | [6 empty] | ρs, г/см3 = |  |  |  |  | Глубина отбора, м: |  | 1.3 |  |  |  | ρs, г/см3 = | 2.74 |  |  | 80 | [7 empty] | 80 | [6 empty] | 80 | [7 empty] | 80
Наименование грунта: | [6 empty] | e, д.е. = |  |  |  |  | Наименование грунта: |  | Суглинок, после оттаивания текучий, легкий пылеватый |  |  |  | e, д.е. = |  |  |  | 85 | [7 empty] | 85 | [6 empty] | 85 | [7 empty] | 85
Схема проведения опыта: | [6 empty] | IL, д.е. = |  |  |  |  | Схема проведения опыта: |  | КД |  |  |  | IL, д.е. = | 3.69 |  |  | 90 | [7 empty] | 90 | [6 empty] | 90 | [7 empty] | 90
[22 empty] | 95 | [7 empty] | 95 | [6 empty] | 95 | [7 empty] | 95
[22 empty] | 100 | [7 empty] | 100 | [6 empty] | 100 | [7 empty] | 100
Результаты испытаний | [11 empty] | Результаты испытаний | [9 empty] | 105 | [7 empty] | 105 | [6 empty] | 105 | [7 empty] | 105
[22 empty] | 110 | [7 empty] | 110 | [6 empty] | 110 | [7 empty] | 110
[22 empty] | 115 | [7 empty] | 115 | [6 empty] | 115 | [7 empty] | 115
[22 empty] | 120 | [7 empty] | 120 | [6 empty] | 120 | [7 empty] | 120
[22 empty] | 125 | [7 empty] | 125 | [6 empty] | 125 | [7 empty] | 125
[22 empty] | 130 | [7 empty] | 130 | [6 empty] | 130 | [7 empty] | 130
[22 empty] | 135 | [7 empty] | 135 | [6 empty] | 135 | [7 empty] | 135
[22 empty] | 140 | [7 empty] | 140 | [6 empty] | 140 | [7 empty] | 140
[22 empty] | 145 | [7 empty] | 145 | [6 empty] | 145 | [7 empty] | 145
[22 empty] | 150 | [7 empty] | 150 | [6 empty] | 150 | [7 empty] | 150
[22 empty] | 155 | [7 empty] | 155 | [6 empty] | 155 | [7 empty] | 155
[22 empty] | 160 | [7 empty] | 160 | [6 empty] | 160 | [7 empty] | 160
[22 empty] | 165 | [7 empty] | 165 | [6 empty] | 165 | [7 empty] | 165
[22 empty] | 170 | [7 empty] | 170 | [6 empty] | 170 | [7 empty] | 170
[22 empty] | 175 | [7 empty] | 175 | [6 empty] | 175 | [7 empty] | 175
[22 empty] | 180 | [7 empty] | 180 | [6 empty] | 180 | [7 empty] | 180
[13 empty] | Давление в камере, Мпа σ3 | Вертикальная нагрузка, Мпа σ1 | Поровое давление, Мпа u
| K0, д.е. | 0.8435655 |  |  |  |  | Коэфф. Точки | [5 empty] | 0.05 | 0.08493633 | [5 empty] | 1 | [6 empty] | σ3,кПа | σ1,кПа | u, кПа |  |  |  | 4
| q_zg, МПа | 0.04217828 | [10 empty] | 0.15 | 0.2220252 | [27 empty] | δ3, Мпа | δ1-δ3, МПа | δ1, МПа | δ1, КПа
|  |  | Модуль деформации, МПа: | [9 empty] | 0.25 | 0.3591141 | [21 empty] | С, МПа:
|  |  | Е0= |  | Точки модуля (полное напр.), МПа |  |  |  | 0.04217828 | 0.06748524 | [25 empty] | φ, град:
|  |  | E50 = |  | qf (полное напр.), МПа |  |  |  | 0.06746816 | [26 empty] | E, Мпа
|  |  | Коэф. Поперечной деформации, ϑ = | [9 empty] | Эффективные значения угла внутреннего трения и удельного сцепления ϕ', С' | [13 empty] | x | 0
[13 empty] | ϕ', град. = | 9 | [12 empty] | y |  |  |  | С, кПа | φ,°
[13 empty] | С', МПа = | 0.007
| Исполнитель: | [6 empty] | Морозов Д.С. |  |  |  |  | Исполнитель: |  |  |  |  | Морозов Д.С.
| Начальник исп. лаборатории: | [6 empty] | Семиколенова Л.Г. |  |  |  |  | Начальник исп. лаборатории: |  |  |  |  | Семиколенова Л.Г.
Лист 1 , всего листов 2 | [11 empty] | Лист 2 , всего листов 2
Частичное воспроизведение протокола испытаний без письменного разрешения ООО «ИнжГео» ЗАПРЕЩАЕТСЯ | [11 empty] | Частичное воспроизведение протокола испытаний без письменного разрешения ООО «ИнжГео» ЗАПРЕЩАЕТСЯ
[5 empty] | второй график |  | первый график | [9 empty] | К Пуассона
dev50 | epsE50 | ind | devE0 | epsE0 | dev | eps | sigma |  | dev1 | eps1 | dev2 | eps2 | dev3 | eps3 |  | Глины
0.01746816 | 0.001745506 |  |  |  | -7.5e-05 | 0 |  |  | -7.5e-05 | 0 | -0.0003 | 0 | 0.02836966 | 0.0003436167 |  | < 0 | 0,20-0,30
ind |  |  |  |  | 0.008559401 | 0.0005701987 |  |  | 0.008559401 | 0.0005701987 | 0.02160756 | 0.0005104339 | 0.05455704 | 0.0009912021 |  | 0-0,25 | 0,30-0,38
2 |  |  |  |  | 0.01746816 | 0.001745506 |  |  | 0.01746816 | 0.001745506 | 0.0360126 | 0.001276085 | 0.05527476 | 0.001466185 |  | 0,25< | 0,38-0,45
E0 |  |  |  |  | 0.01827626 | 0.002210649 |  |  | 0.01827626 | 0.002210649 | 0.03747533 | 0.002203572 | 0.05995089 | 0.002199277 |  | Суглинки | 0,35-0,37
epsE0 | devE0 |  |  |  | 0.01835786 | 0.002947531 |  |  | 0.01835786 | 0.002947531 | 0.038969 | 0.002938096 | 0.05956276 | 0.002932369 |  | Пески и супеси | 0,30-0,35
0.0005701987 | 0.008559401 |  |  |  | 0.01923596 | 0.003684414 |  |  | 0.01923596 | 0.003684414 | 0.04097215 | 0.00367262 | 0.06595805 | 0.003665462
[5 empty] | 0.02103624 | 0.004421297 |  |  | 0.02103624 | 0.004421297 | 0.04296256 | 0.004407144 | 0.06737061 | 0.004398554
График E50 |  | График E |  |  | 0.02106531 | 0.00515818 |  |  | 0.02106531 | 0.00515818 | 0.04358259 | 0.005141668 | 0.07055055 | 0.005131647
eps | q | sigma |  |  | 0.02189568 | 0.005895063 |  |  | 0.02189568 | 0.005895063 | 0.04765979 | 0.005876192 | 0.07154015 | 0.005864739
Горизонтальная линия E50 |  | Касательная |  |  | 0.02313939 | 0.006631946 |  |  | 0.02313939 | 0.006631946 | 0.04907382 | 0.006610716 | 0.07411658 | 0.006597831
0 |  | a | b |  | 0.0238925 | 0.007368828 |  |  | 0.0238925 | 0.007368828 | 0.04981607 | 0.007345239 | 0.07669115 | 0.007330924
|  |  | 0 |  | 0.02425586 | 0.008105711 |  |  | 0.02425586 | 0.008105711 | 0.05179424 | 0.008079763 | 0.0781258 | 0.008064016
Вертикальная линия E50 |  | p1 и p2 |  |  | 0.02472615 | 0.008842594 |  |  | 0.02472615 | 0.008842594 | 0.05159999 | 0.008814287 | 0.07976194 | 0.008797108
| 0 | 0 |  |  | 0.02532256 | 0.009579477 |  |  | 0.02532256 | 0.009579477 | 0.05365418 | 0.009548811 | 0.07909024 | 0.009530201
[5 empty] | 0.02492425 | 0.01031636 |  |  | 0.02492425 | 0.01031636 | 0.0529776 | 0.01028334 | 0.07917377 | 0.01026329
Касательная линия E50 |  |  |  |  | 0.02640165 | 0.01105324 |  |  | 0.02640165 | 0.01105324 | 0.05313117 | 0.01101786 | 0.08303227 | 0.01099639
0 | 0 | Горизонтальная 1 |  |  | 0.02641842 | 0.01179013 |  |  | 0.02641842 | 0.01179013 | 0.05383334 | 0.01175238 | 0.08558895 | 0.01172948
[5 empty] | 0.02659185 | 0.01252701 |  |  | 0.02659185 | 0.01252701 | 0.0565747 | 0.01248691 | 0.08464913 | 0.01246257
Горизонтальная линия qкр |  |  |  |  | 0.02633056 | 0.01326389 |  |  | 0.02633056 | 0.01326389 | 0.05470897 | 0.01322143 | 0.08465459 | 0.01319566
Горизонтальная линия q |  | Горизонтальная 2 |  |  | 0.02753396 | 0.01400077 |  |  | 0.02753396 | 0.01400077 | 0.05765363 | 0.01395595 | 0.08867587 | 0.01392876
0 |  | 0 |  |  | 0.02810009 | 0.01473766 |  |  | 0.02810009 | 0.01473766 | 0.05760949 | 0.01469048 | 0.08801779 | 0.01466185
[5 empty] | 0.0281843 | 0.01547454 |  |  | 0.0281843 | 0.01547454 | 0.05683778 | 0.015425 | 0.08839661 | 0.01539494
Вертикальная линия q |  |  |  |  | 0.02793224 | 0.01621142 |  |  | 0.02793224 | 0.01621142 | 0.05725191 | 0.01615953 | 0.08748323 | 0.01612803
| 0 |  |  |  | 0.02829244 | 0.01694831 |  |  | 0.02829244 | 0.01694831 | 0.05831144 | 0.01689405 | 0.08698074 | 0.01686112
[5 empty] | 0.02795898 | 0.01768519 |  |  | 0.02795898 | 0.01768519 | 0.05795207 | 0.01762857 | 0.08626485 | 0.01759422
[5 empty] | 0.02805159 | 0.01842207 |  |  | 0.02805159 | 0.01842207 | 0.06035186 | 0.0183631 | 0.09190452 | 0.01832731
[5 empty] | 0.02832305 | 0.01915895 |  |  | 0.02832305 | 0.01915895 | 0.05875187 | 0.01909762 | 0.09046682 | 0.0190604
[5 empty] | 0.02854822 | 0.01989584 |  |  | 0.02854822 | 0.01989584 | 0.0598315 | 0.01983215 | 0.08974637 | 0.01979349
[5 empty] | 0.02868816 | 0.02063272 |  |  | 0.02868816 | 0.02063272 | 0.05851422 | 0.02056667 | 0.09128135 | 0.02052659
[5 empty] | 0.02931345 | 0.0213696 |  |  | 0.02931345 | 0.0213696 | 0.05966927 | 0.02130119 | 0.09035212 | 0.02125968
[5 empty] | 0.02905149 | 0.02210649 |  |  | 0.02905149 | 0.02210649 | 0.0594018 | 0.02203572 | 0.08934203 | 0.02199277
[5 empty] | 0.02989313 | 0.02284337 |  |  | 0.02989313 | 0.02284337 | 0.06122657 | 0.02277024 | 0.09455726 | 0.02272586
[5 empty] | 0.02908724 | 0.02358025 |  |  | 0.02908724 | 0.02358025 | 0.0597433 | 0.02350477 | 0.09356232 | 0.02345896
[5 empty] | 0.03009043 | 0.02431713 |  |  | 0.03009043 | 0.02431713 | 0.06008176 | 0.02423929 | 0.09151988 | 0.02419205
[5 empty] | 0.02914897 | 0.02505402 |  |  | 0.02914897 | 0.02505402 | 0.06134182 | 0.02497381 | 0.09431049 | 0.02492514
[5 empty] | 0.0294206 | 0.0257909 |  |  | 0.0294206 | 0.0257909 | 0.06102049 | 0.02570834 | 0.09114175 | 0.02565823
[5 empty] | 0.03044187 | 0.02652778 |  |  | 0.03044187 | 0.02652778 | 0.06042962 | 0.02644286 | 0.09604122 | 0.02639133
[5 empty] | 0.030107 | 0.02726467 |  |  | 0.030107 | 0.02726467 | 0.06239535 | 0.02717739 | 0.09612275 | 0.02712442
[5 empty] | 0.03041486 | 0.02800155 |  |  | 0.03041486 | 0.02800155 | 0.06071751 | 0.02791191 | 0.09513907 | 0.02785751
[5 empty] | 0.0304095 | 0.02873843 |  |  | 0.0304095 | 0.02873843 | 0.06332933 | 0.02864643 | 0.09205824 | 0.0285906
[5 empty] | 0.02997155 | 0.02947531 |  |  | 0.02997155 | 0.02947531 | 0.06206519 | 0.02938096 | 0.09556196 | 0.02932369
[5 empty] | 0.03024595 | 0.0302122 |  |  | 0.03024595 | 0.0302122 | 0.06211223 | 0.03011548 | 0.09523914 | 0.03005679
[5 empty] | 0.03080406 | 0.03094908 |  |  | 0.03080406 | 0.03094908 | 0.06415265 | 0.03085001 | 0.09603988 | 0.03078988
[5 empty] | 0.03077619 | 0.03168596 |  |  | 0.03077619 | 0.03168596 | 0.06351796 | 0.03158453 | 0.09595857 | 0.03152297
[5 empty] | 0.03083068 | 0.03242285 |  |  | 0.03083068 | 0.03242285 | 0.06157027 | 0.03231905 | 0.09753867 | 0.03225606
[5 empty] | 0.0313009 | 0.03315973 |  |  | 0.0313009 | 0.03315973 | 0.06461518 | 0.03305358 | 0.09611554 | 0.03298916
[5 empty] | 0.03089215 | 0.03389661 |  |  | 0.03089215 | 0.03389661 | 0.0619339 | 0.0337881 | 0.09711395 | 0.03372225
[5 empty] | 0.03116992 | 0.03463349 |  |  | 0.03116992 | 0.03463349 | 0.06271665 | 0.03452263 | 0.095538 | 0.03445534
[5 empty] | 0.03071988 | 0.03537038 |  |  | 0.03071988 | 0.03537038 | 0.0649903 | 0.03525715 | 0.09442634 | 0.03518843
[5 empty] | 0.03041007 | 0.03610726 |  |  | 0.03041007 | 0.03610726 | 0.0626077 | 0.03599167 | 0.09461378 | 0.03592153
[5 empty] | 0.03101214 | 0.03684414 |  |  | 0.03101214 | 0.03684414 | 0.06479276 | 0.0367262 | 0.09719194 | 0.03665462
[5 empty] | 0.03155985 | 0.03758103 |  |  | 0.03155985 | 0.03758103 | 0.06442391 | 0.03746072 | 0.09467812 | 0.03738771
[5 empty] | 0.03065106 | 0.03831791 |  |  | 0.03065106 | 0.03831791 | 0.06592061 | 0.03819525 | 0.09772763 | 0.0381208
[5 empty] | 0.03101494 | 0.03905479 |  |  | 0.03101494 | 0.03905479 | 0.0632126 | 0.03892977 | 0.09486874 | 0.0388539
[5 empty] | 0.03119038 | 0.03979167 |  |  | 0.03119038 | 0.03979167 | 0.06337114 | 0.03966429 | 0.09663473 | 0.03958699
[5 empty] | 0.03172902 | 0.04052856 |  |  | 0.03172902 | 0.04052856 | 0.06585478 | 0.04039882 | 0.09881935 | 0.04032008
[5 empty] | 0.03111431 | 0.04126544 |  |  | 0.03111431 | 0.04126544 | 0.06329672 | 0.04113334 | 0.09977211 | 0.04105317
[5 empty] | 0.03143291 | 0.04200232 |  |  | 0.03143291 | 0.04200232 | 0.06483518 | 0.04186786 | 0.09872419 | 0.04178627
[5 empty] | 0.03106779 | 0.04273921 |  |  | 0.03106779 | 0.04273921 | 0.06478127 | 0.04260239 | 0.09782403 | 0.04251936
[5 empty] | 0.03173103 | 0.04347609 |  |  | 0.03173103 | 0.04347609 | 0.06414349 | 0.04333691 | 0.09616126 | 0.04325245
[5 empty] | 0.03207109 | 0.04421297 |  |  | 0.03207109 | 0.04421297 | 0.06571279 | 0.04407144 | 0.09673942 | 0.04398554
[5 empty] | 0.03245186 | 0.04494985 |  |  | 0.03245186 | 0.04494985 | 0.06499999 | 0.04480596 | 0.09626557 | 0.04471863
[5 empty] | 0.03174547 | 0.04568674 |  |  | 0.03174547 | 0.04568674 | 0.06453598 | 0.04554048 | 0.09734022 | 0.04545173
[5 empty] | 0.03136776 | 0.04642362 |  |  | 0.03136776 | 0.04642362 | 0.06473301 | 0.04627501 | 0.1007718 | 0.04618482
[5 empty] | 0.03186181 | 0.0471605 |  |  | 0.03186181 | 0.0471605 | 0.06357149 | 0.04700953 | 0.0987794 | 0.04691791
[5 empty] | 0.03140137 | 0.04789739 |  |  | 0.03140137 | 0.04789739 | 0.06656926 | 0.04774406 | 0.09979544 | 0.047651
[5 empty] | 0.03183932 | 0.04863427 |  |  | 0.03183932 | 0.04863427 | 0.06449712 | 0.04847858 | 0.09726782 | 0.0483841
[5 empty] | 0.03206148 | 0.04937115 |  |  | 0.03206148 | 0.04937115 | 0.06699051 | 0.0492131 | 0.1017755 | 0.04911719
[5 empty] | 0.03179235 | 0.05010803 |  |  | 0.03179235 | 0.05010803 | 0.06558419 | 0.04994763 | 0.09815172 | 0.04985028
[5 empty] | 0.0324925 | 0.05084492 |  |  | 0.0324925 | 0.05084492 | 0.06461369 | 0.05068215 | 0.1017646 | 0.05058337
[5 empty] | 0.03257167 | 0.0515818 |  |  | 0.03257167 | 0.0515818 | 0.06574124 | 0.05141668 | 0.09999664 | 0.05131647
[5 empty] | 0.03265933 | 0.05231868 |  |  | 0.03265933 | 0.05231868 | 0.06467926 | 0.0521512 | 0.09978577 | 0.05204956
[5 empty] | 0.03263617 | 0.05305557 |  |  | 0.03263617 | 0.05305557 | 0.06749138 | 0.05288572 | 0.0983389 | 0.05278265
[5 empty] | 0.03164636 | 0.05379245 |  |  | 0.03164636 | 0.05379245 | 0.0681434 | 0.05362025 | 0.1007799 | 0.05351574
[5 empty] | 0.03246639 | 0.05452933 |  |  | 0.03246639 | 0.05452933 | 0.06640249 | 0.05435477 | 0.1025517 | 0.05424884
[5 empty] | 0.03236822 | 0.05526621 |  |  | 0.03236822 | 0.05526621 | 0.06661233 | 0.0550893 | 0.1028192 | 0.05498193
[5 empty] | 0.03252574 | 0.0560031 |  |  | 0.03252574 | 0.0560031 | 0.06684225 | 0.05582382 | 0.09885477 | 0.05571502
[5 empty] | 0.03266607 | 0.05673998 |  |  | 0.03266607 | 0.05673998 | 0.06815939 | 0.05655834 | 0.1033551 | 0.05644811
[5 empty] | 0.03267435 | 0.05747686 |  |  | 0.03267435 | 0.05747686 | 0.06642984 | 0.05729287 | 0.09906014 | 0.05718121
[5 empty] | 0.03238166 | 0.05821374 |  |  | 0.03238166 | 0.05821374 | 0.06901596 | 0.05802739 | 0.1006302 | 0.0579143
[5 empty] | 0.03225385 | 0.05895063 |  |  | 0.03225385 | 0.05895063 | 0.06852538 | 0.05876192 | 0.1031938 | 0.05864739
[5 empty] | 0.03293086 | 0.05968751 |  |  | 0.03293086 | 0.05968751 | 0.06602953 | 0.05949644 | 0.1016776 | 0.05938048
[5 empty] | 0.03233727 | 0.06042439 |  |  | 0.03233727 | 0.06042439 | 0.06865594 | 0.06023096 | 0.101961 | 0.06011357
[5 empty] | 0.03249871 | 0.06116128 |  |  | 0.03249871 | 0.06116128 | 0.06690747 | 0.06096549 | 0.10061 | 0.06084667
[5 empty] | 0.03269131 | 0.06189816 |  |  | 0.03269131 | 0.06189816 | 0.06790893 | 0.06170001 | 0.1012068 | 0.06157976
[5 empty] | 0.03233546 | 0.06263504 |  |  | 0.03233546 | 0.06263504 | 0.06715869 | 0.06243454 | 0.100504 | 0.06231285
[5 empty] | 0.03211963 | 0.06337192 |  |  | 0.03211963 | 0.06337192 | 0.06770012 | 0.06316906 | 0.1044095 | 0.06304594
[5 empty] | 0.03320064 | 0.06410881 |  |  | 0.03320064 | 0.06410881 | 0.06670997 | 0.06390358 | 0.1025378 | 0.06377904
[5 empty] | 0.03291708 | 0.06484569 |  |  | 0.03291708 | 0.06484569 | 0.06743511 | 0.06463811 | 0.1051568 | 0.06451213
[5 empty] | 0.03283248 | 0.06558257 |  |  | 0.03283248 | 0.06558257 | 0.0678082 | 0.06537263 | 0.1049994 | 0.06524522
[5 empty] | 0.03229696 | 0.06631946 |  |  | 0.03229696 | 0.06631946 | 0.06954839 | 0.06610716 | 0.101407 | 0.06597831
[5 empty] | 0.03324313 | 0.06705634 |  |  | 0.03324313 | 0.06705634 | 0.06788774 | 0.06684168 | 0.1056203 | 0.06671141
[5 empty] | 0.03312252 | 0.06779322 |  |  | 0.03312252 | 0.06779322 | 0.06783821 | 0.0675762 | 0.1035147 | 0.0674445
[5 empty] | 0.03340105 | 0.0685301 |  |  | 0.03340105 | 0.0685301 | 0.06878726 | 0.06831073 | 0.1050528 | 0.06817759
[5 empty] | 0.03257004 | 0.06926699 |  |  | 0.03257004 | 0.06926699 | 0.06742405 | 0.06904525 | 0.1052996 | 0.06891068
[5 empty] | 0.03363099 | 0.07000387 |  |  | 0.03363099 | 0.07000387 | 0.06814228 | 0.06977977 | 0.1056121 | 0.06964378
[5 empty] | 0.03307312 | 0.07074075 |  |  | 0.03307312 | 0.07074075 | 0.06699733 | 0.0705143 | 0.1035826 | 0.07037687
[5 empty] | 0.03354904 | 0.07147764 |  |  | 0.03354904 | 0.07147764 | 0.07025101 | 0.07124882 | 0.104116 | 0.07110996
[5 empty] | 0.0330641 | 0.07221452 |  |  | 0.0330641 | 0.07221452 | 0.06992574 | 0.07198335 | 0.106392 | 0.07184305
[5 empty] | 0.03302982 | 0.0729514 |  |  | 0.03302982 | 0.0729514 | 0.06777926 | 0.07271787 | 0.1033475 | 0.07257615
[5 empty] | 0.03306023 | 0.07368828 |  |  | 0.03306023 | 0.07368828 | 0.06707712 | 0.07345239 | 0.1026437 | 0.07330924
[5 empty] | 0.03274033 | 0.07442517 |  |  | 0.03274033 | 0.07442517 | 0.06904416 | 0.07418692 | 0.1060371 | 0.07404233
[5 empty] | 0.03316255 | 0.07516205 |  |  | 0.03316255 | 0.07516205 | 0.06879699 | 0.07492144 | 0.1051045 | 0.07477542
[5 empty] | 0.0326057 | 0.07589893 |  |  | 0.0326057 | 0.07589893 | 0.06742466 | 0.07565597 | 0.1040363 | 0.07550851
[5 empty] | 0.03376171 | 0.07663582 |  |  | 0.03376171 | 0.07663582 | 0.0683338 | 0.07639049 | 0.1033151 | 0.07624161
[5 empty] | 0.03348047 | 0.0773727 |  |  | 0.03348047 | 0.0773727 | 0.06880285 | 0.07712501 | 0.1068531 | 0.0769747
[5 empty] | 0.03360741 | 0.07810958 |  |  | 0.03360741 | 0.07810958 | 0.06818726 | 0.07785954 | 0.1038274 | 0.07770779
[5 empty] | 0.03316606 | 0.07884646 |  |  | 0.03316606 | 0.07884646 | 0.06757787 | 0.07859406 | 0.1067706 | 0.07844088
[5 empty] | 0.03297433 | 0.07958335 |  |  | 0.03297433 | 0.07958335 | 0.06746274 | 0.07932859 | 0.1056531 | 0.07917398
[5 empty] | 0.03289922 | 0.08032023 |  |  | 0.03289922 | 0.08032023 | 0.0687277 | 0.08006311 | 0.1044567 | 0.07990707
[5 empty] | 0.03381949 | 0.08105711 |  |  | 0.03381949 | 0.08105711 | 0.06748995 | 0.08079763 | 0.105076 | 0.08064016
[5 empty] | 0.03294014 | 0.081794 |  |  | 0.03294014 | 0.081794 | 0.06748937 | 0.08153216 | 0.1073292 | 0.08137325
[5 empty] | 0.03287202 | 0.08253088 |  |  | 0.03287202 | 0.08253088 | 0.06828145 | 0.08226668 | 0.104498 | 0.08210635
[5 empty] | 0.03395796 | 0.08326776 |  |  | 0.03395796 | 0.08326776 | 0.06814841 | 0.08300121 | 0.1033909 | 0.08283944
[5 empty] | 0.0331529 | 0.08400464 |  |  | 0.0331529 | 0.08400464 | 0.06729805 | 0.08373573 | 0.1062648 | 0.08357253
[5 empty] | 0.03383783 | 0.08474153 |  |  | 0.03383783 | 0.08474153 | 0.06759653 | 0.08447025 | 0.104236 | 0.08430562
[5 empty] | 0.03373534 | 0.08547841 |  |  | 0.03373534 | 0.08547841 | 0.06955555 | 0.08520478 | 0.1077943 | 0.08503872
[5 empty] | 0.03291817 | 0.08621529 |  |  | 0.03291817 | 0.08621529 | 0.06934711 | 0.0859393 | 0.1085265 | 0.08577181
[5 empty] | 0.03413839 | 0.08695218 |  |  | 0.03413839 | 0.08695218 | 0.06892804 | 0.08667383 | 0.103187 | 0.0865049
[5 empty] | 0.03333183 | 0.08768906 |  |  | 0.03333183 | 0.08768906 | 0.07012189 | 0.08740835 | 0.1055022 | 0.08723799
[5 empty] | 0.03315195 | 0.08842594 |  |  | 0.03315195 | 0.08842594 | 0.06856587 | 0.08814287 | 0.1071169 | 0.08797108
[5 empty] | 0.03396158 | 0.08916282 |  |  | 0.03396158 | 0.08916282 | 0.06982104 | 0.0888774 | 0.1078311 | 0.08870418
[5 empty] | 0.03343592 | 0.08989971 |  |  | 0.03343592 | 0.08989971 | 0.0694399 | 0.08961192 | 0.1076787 | 0.08943727
[5 empty] | 0.03416986 | 0.09063659 |  |  | 0.03416986 | 0.09063659 | 0.06829225 | 0.09034645 | 0.1057224 | 0.09017036
[5 empty] | 0.0332093 | 0.09137347 |  |  | 0.0332093 | 0.09137347 | 0.06992055 | 0.09108097 | 0.1065965 | 0.09090345
[5 empty] | 0.03347999 | 0.09211036 |  |  | 0.03347999 | 0.09211036 | 0.06966237 | 0.09181549 | 0.1068036 | 0.09163655
[5 empty] | 0.03317279 | 0.09284724 |  |  | 0.03317279 | 0.09284724 | 0.07098231 | 0.09255002 | 0.1042257 | 0.09236964
[5 empty] | 0.03380793 | 0.09358412 |  |  | 0.03380793 | 0.09358412 | 0.06829261 | 0.09328454 | 0.1078576 | 0.09310273
[5 empty] | 0.03367682 | 0.094321 |  |  | 0.03367682 | 0.094321 | 0.06815187 | 0.09401906 | 0.1076447 | 0.09383582
[5 empty] | 0.03336005 | 0.09505789 |  |  | 0.03336005 | 0.09505789 | 0.06988783 | 0.09475359 | 0.1058755 | 0.09456892
[5 empty] | 0.03382578 | 0.09579477 |  |  | 0.03382578 | 0.09579477 | 0.06981315 | 0.09548811 | 0.1056937 | 0.09530201
[5 empty] | 0.03320637 | 0.09653165 |  |  | 0.03320637 | 0.09653165 | 0.06786257 | 0.09622264 | 0.1061273 | 0.0960351
[5 empty] | 0.034283 | 0.09726854 |  |  | 0.034283 | 0.09726854 | 0.06874837 | 0.09695716 | 0.1066932 | 0.09676819
[5 empty] | 0.03325495 | 0.09800542 |  |  | 0.03325495 | 0.09800542 | 0.06949036 | 0.09769168 | 0.1051418 | 0.09750129
[5 empty] | 0.0331469 | 0.0987423 |  |  | 0.0331469 | 0.0987423 | 0.06821023 | 0.09842621 | 0.1058686 | 0.09823438
[5 empty] | 0.0342592 | 0.09947918 |  |  | 0.0342592 | 0.09947918 | 0.06909668 | 0.09916073 | 0.1067006 | 0.09896747
[5 empty] | 0.03318717 | 0.1002161 |  |  | 0.03318717 | 0.1002161 | 0.06981742 | 0.09989526 | 0.1078303 | 0.09970056
[5 empty] | 0.03400475 | 0.100953 |  |  | 0.03400475 | 0.100953 | 0.07042534 | 0.1006298 | 0.1076237 | 0.1004337
[5 empty] | 0.03408539 | 0.1016898 |  |  | 0.03408539 | 0.1016898 | 0.07016747 | 0.1013643 | 0.1069102 | 0.1011667
[5 empty] | 0.03443073 | 0.1024267 |  |  | 0.03443073 | 0.1024267 | 0.06794918 | 0.1020988 | 0.1056822 | 0.1018998
[5 empty] | 0.03351085 | 0.1031636 |  |  | 0.03351085 | 0.1031636 | 0.06973243 | 0.1028334 | 0.1077124 | 0.1026329
[5 empty] | 0.03369001 | 0.1039005 |  |  | 0.03369001 | 0.1039005 | 0.07038589 | 0.1035679 | 0.1079652 | 0.103366
[5 empty] | 0.03411429 | 0.1046374 |  |  | 0.03411429 | 0.1046374 | 0.06893123 | 0.1043024 | 0.1054549 | 0.1040991
[5 empty] | 0.03333758 | 0.1053742 |  |  | 0.03333758 | 0.1053742 | 0.06850932 | 0.1050369 | 0.1080271 | 0.1048322
[5 empty] | 0.03437568 | 0.1061111 |  |  | 0.03437568 | 0.1061111 | 0.06979694 | 0.1057714 | 0.1091141 | 0.1055653
[5 empty] | 0.0334185 | 0.106848 |  |  | 0.0334185 | 0.106848 | 0.06946772 | 0.106506 | 0.1058812 | 0.1062984
[5 empty] | 0.03421622 | 0.1075849 |  |  | 0.03421622 | 0.1075849 | 0.06951384 | 0.1072405 | 0.1056447 | 0.1070315
[5 empty] | 0.03343699 | 0.1083218 |  |  | 0.03343699 | 0.1083218 | 0.07004571 | 0.107975 | 0.1073574 | 0.1077646
[5 empty] | 0.03406505 | 0.1090587 |  |  | 0.03406505 | 0.1090587 | 0.06849951 | 0.1087095 | 0.1086999 | 0.1084977
[5 empty] | 0.03415353 | 0.1097955 |  |  | 0.03415353 | 0.1097955 | 0.07061047 | 0.1094441 | 0.1084545 | 0.1092308
[5 empty] | 0.03400738 | 0.1105324 |  |  | 0.03400738 | 0.1105324 | 0.07006236 | 0.1101786 | 0.1065296 | 0.1099639
[5 empty] | 0.03311467 | 0.1112693 |  |  | 0.03311467 | 0.1112693 | 0.07059663 | 0.1109131 | 0.1074313 | 0.1106969
[5 empty] | 0.03386886 | 0.1120062 |  |  | 0.03386886 | 0.1120062 | 0.06971496 | 0.1116476 | 0.1065055 | 0.11143
[5 empty] | 0.034598 | 0.1127431 |  |  | 0.034598 | 0.1127431 | 0.06840675 | 0.1123822 | 0.1086683 | 0.1121631
[5 empty] | 0.03360783 | 0.11348 |  |  | 0.03360783 | 0.11348 | 0.07057158 | 0.1131167 | 0.106878 | 0.1128962
[5 empty] | 0.0335217 | 0.1142168 |  |  | 0.0335217 | 0.1142168 | 0.06959874 | 0.1138512 | 0.1099225 | 0.1136293
[5 empty] | 0.03371148 | 0.1149537 |  |  | 0.03371148 | 0.1149537 | 0.06806438 | 0.1145857 | 0.108306 | 0.1143624
[5 empty] | 0.03420729 | 0.1156906 |  |  | 0.03420729 | 0.1156906 | 0.06983735 | 0.1153203 | 0.1099429 | 0.1150955
[5 empty] | 0.0333369 | 0.1164275 |  |  | 0.0333369 | 0.1164275 | 0.07155501 | 0.1160548 | 0.1067393 | 0.1158286
[5 empty] | 0.03395575 | 0.1171644 |  |  | 0.03395575 | 0.1171644 | 0.07025365 | 0.1167893 | 0.1070349 | 0.1165617
[5 empty] | 0.03383849 | 0.1179013 |  |  | 0.03383849 | 0.1179013 | 0.0720252 | 0.1175238 | 0.1048433 | 0.1172948
[5 empty] | 0.03417068 | 0.1186381 |  |  | 0.03417068 | 0.1186381 | 0.0686443 | 0.1182584 | 0.105359 | 0.1180279
[5 empty] | 0.03448274 | 0.119375 |  |  | 0.03448274 | 0.119375 | 0.06986448 | 0.1189929 | 0.1074284 | 0.118761
[5 empty] | 0.03442809 | 0.1201119 |  |  | 0.03442809 | 0.1201119 | 0.07117233 | 0.1197274 | 0.1083823 | 0.1194941
[5 empty] | 0.03357974 | 0.1208488 |  |  | 0.03357974 | 0.1208488 | 0.06969591 | 0.1204619 | 0.108995 | 0.1202271
[5 empty] | 0.034624 | 0.1215857 |  |  | 0.034624 | 0.1215857 | 0.06950551 | 0.1211965 | 0.1080665 | 0.1209602
[5 empty] | 0.03371761 | 0.1223226 |  |  | 0.03371761 | 0.1223226 | 0.06924662 | 0.121931 | 0.1064865 | 0.1216933
[5 empty] | 0.03400063 | 0.1230594 |  |  | 0.03400063 | 0.1230594 | 0.07001718 | 0.1226655 | 0.110227 | 0.1224264
[5 empty] | 0.03419633 | 0.1237963 |  |  | 0.03419633 | 0.1237963 | 0.06992067 | 0.1234 | 0.1092672 | 0.1231595
[5 empty] | 0.03479926 | 0.1245332 |  |  | 0.03479926 | 0.1245332 | 0.07145611 | 0.1241345 | 0.1072608 | 0.1238926
[5 empty] | 0.03409801 | 0.1252701 |  |  | 0.03409801 | 0.1252701 | 0.0716518 | 0.1248691 | 0.1058055 | 0.1246257
[5 empty] | 0.03369517 | 0.126007 |  |  | 0.03369517 | 0.126007 | 0.06984599 | 0.1256036 | 0.1073683 | 0.1253588
[5 empty] | 0.03351631 | 0.1267438 |  |  | 0.03351631 | 0.1267438 | 0.06961877 | 0.1263381 | 0.1074129 | 0.1260919
[5 empty] | 0.03456061 | 0.1274807 |  |  | 0.03456061 | 0.1274807 | 0.07013696 | 0.1270726 | 0.1052646 | 0.126825
[5 empty] | 0.03439035 | 0.1282176 |  |  | 0.03439035 | 0.1282176 | 0.07128357 | 0.1278072 | 0.105147 | 0.1275581
[5 empty] | 0.03400861 | 0.1289545 |  |  | 0.03400861 | 0.1289545 | 0.06945447 | 0.1285417 | 0.1083376 | 0.1282912
[5 empty] | 0.03441596 | 0.1296914 |  |  | 0.03441596 | 0.1296914 | 0.07040427 | 0.1292762 | 0.1074992 | 0.1290243
[5 empty] | 0.03410874 | 0.1304283 |  |  | 0.03410874 | 0.1304283 | 0.07141998 | 0.1300107 | 0.1054754 | 0.1297574
[5 empty] | 0.03445619 | 0.1311651 |  |  | 0.03445619 | 0.1311651 | 0.07212466 | 0.1307453 | 0.108794 | 0.1304904
[5 empty] | 0.03384578 | 0.131902 |  |  | 0.03384578 | 0.131902 | 0.07108172 | 0.1314798 | 0.1073083 | 0.1312235
[5 empty] | 0.03452413 | 0.1326389 |  |  | 0.03452413 | 0.1326389 | 0.07175566 | 0.1322143 | 0.1054637 | 0.1319566
[5 empty] | 0.03396757 | 0.1333758 |  |  | 0.03396757 | 0.1333758 | 0.06959484 | 0.1329488 | 0.1066451 | 0.1326897
[5 empty] | 0.03403959 | 0.1341127 |  |  | 0.03403959 | 0.1341127 | 0.07010052 | 0.1336834 | 0.1073209 | 0.1334228
[5 empty] | 0.03358974 | 0.1348496 |  |  | 0.03358974 | 0.1348496 | 0.06938094 | 0.1344179 | 0.1059319 | 0.1341559
[5 empty] | 0.03496469 | 0.1355864 |  |  | 0.03496469 | 0.1355864 | 0.07071948 | 0.1351524 | 0.1104754 | 0.134889
[5 empty] | 0.03424207 | 0.1363233 |  |  | 0.03424207 | 0.1363233 | 0.07000824 | 0.1358869 | 0.1065774 | 0.1356221
[5 empty] | 0.03483955 | 0.1370602 |  |  | 0.03483955 | 0.1370602 | 0.07047148 | 0.1366215 | 0.1090737 | 0.1363552
[5 empty] | 0.03496427 | 0.1377971 |  |  | 0.03496427 | 0.1377971 | 0.06990696 | 0.137356 | 0.105863 | 0.1370883
[5 empty] | 0.03477209 | 0.138534 |  |  | 0.03477209 | 0.138534 | 0.07050418 | 0.1380905 | 0.1067275 | 0.1378214
[5 empty] | 0.0346832 | 0.1392709 |  |  | 0.0346832 | 0.1392709 | 0.06969331 | 0.138825 | 0.107094 | 0.1385545
[5 empty] | 0.03397341 | 0.1400077 |  |  | 0.03397341 | 0.1400077 | 0.06989333 | 0.1395595 | 0.1080862 | 0.1392876
[5 empty] | 0.03493633 | 0.1407446 |  |  | 0.03493633 | 0.1407446 | 0.07176578 | 0.1402941 | 0.1107583 | 0.1400206
[5 empty] | 0.03472031 | 0.1414815 |  |  | 0.03472031 | 0.1414815 | 0.0692702 | 0.1410286 | 0.1065768 | 0.1407537
[5 empty] | 0.03468223 | 0.1422184 |  |  | 0.03468223 | 0.1422184 | 0.06933668 | 0.1417631 | 0.1079556 | 0.1414868
[5 empty] | 0.03476292 | 0.1429553 |  |  | 0.03476292 | 0.1429553 | 0.07125661 | 0.1424976 | 0.109437 | 0.1422199
[5 empty] | 0.03437016 | 0.1436922 |  |  | 0.03437016 | 0.1436922 | 0.07035789 | 0.1432322 | 0.1065961 | 0.142953
[5 empty] | 0.03466677 | 0.144429 |  |  | 0.03466677 | 0.144429 | 0.06947007 | 0.1439667 | 0.1056246 | 0.1436861
[5 empty] | 0.03435031 | 0.1451659 |  |  | 0.03435031 | 0.1451659 | 0.07006956 | 0.1447012 | 0.106423 | 0.1444192
[5 empty] | 0.03530376 | 0.1459028 |  |  | 0.03530376 | 0.1459028 | 0.07019285 | 0.1454357 | 0.1096885 | 0.1451523
[5 empty] | 0.03444098 | 0.1466397 |  |  | 0.03444098 | 0.1466397 | 0.07044864 | 0.1461703 | 0.1053052 | 0.1458854