## 1
Общество с ограниченной ответственностью "Инженерная геология" (ООО "ИнжГео") | [11 empty] | Общество с ограниченной ответственностью "Инженерная геология" (ООО "ИнжГео")
Юр. адрес: 117279, г. Москва, ул. Миклухо-Маклая, 36 а, этаж 5, пом. XXIII к. 76-84 | [11 empty] | Юр. адрес: 117279, г. Москва, ул. Миклухо-Маклая, 36 а, этаж 5, пом. XXIII к. 76-84 | [8 empty] | нагр |  |  | X0 | Y0 | R |  | нагр |  |  |  | X0 | Y0 | R | нагр |  |  |  | X0 | Y0 | R |  | нагр |  |  |  | X0 | Y0 | R
Телефон/факс +7 (495) 132-30-00, Адрес электронной почты inbox@inj-geo.ru | [11 empty] | Телефон/факс +7 (495) 132-30-00, Адрес электронной почты inbox@inj-geo.ru | [12 empty] | 0 | [7 empty] | 0 | [6 empty] | 0 | [7 empty] | 0
[21 empty] | девиатор | [6 empty] | девиатор | [6 empty] | девиатор | [7 empty] | девиатор
Испытательная лаборатория ООО «ИнжГео» | [11 empty] | Испытательная лаборатория ООО «ИнжГео» | [8 empty] | x0 | Угол | X | Y |  |  |  | x0 |  | Угол | X | Y |  |  | x0 |  | Угол | X | Y |  |  |  | x0 |  | Угол | X | Y
Адрес места осуществления деятельности лаборатории: г. Москва, просп. Вернадского, д. 51, стр. 1 | [11 empty] | Адрес места осуществления деятельности лаборатории: г. Москва, просп. Вернадского, д. 51, стр. 1 | [9 empty] | 0 | [7 empty] | 0 | [6 empty] | 0 | [7 empty] | 0
Телефон +7(910)4557682, E-mail: slg85@mail.ru | [11 empty] | Телефон +7(910)4557682, E-mail: slg85@mail.ru | [9 empty] | 5 | [7 empty] | 5 | [6 empty] | 5 | [7 empty] | 5
[22 empty] | 10 | [7 empty] | 10 | [6 empty] | 10 | [7 empty] | 10
[12 empty] | Протокол испытаний № 13-63/34 от 02-12-2022 | [9 empty] | 15 | [7 empty] | 15 | [6 empty] | 15 | [7 empty] | 15
[22 empty] | 20 | [7 empty] | 20 | [6 empty] | 20 | [7 empty] | 20
[12 empty] | Наименование и адрес заказчика: Переход трубопровода через р. Енисей | [9 empty] | 25 | [7 empty] | 25 | [6 empty] | 25 | [7 empty] | 25
[12 empty] | Наименование объекта: ООО Регионстрой | [9 empty] | 30 | [7 empty] | 30 | [6 empty] | 30 | [7 empty] | 30
Наименование используемого метода/методики: ГОСТ 12248.4-2020 | [11 empty] | Наименование используемого метода/методики: ГОСТ 12248.3-2020 | [9 empty] | 35 | [7 empty] | 35 | [6 empty] | 35 | [7 empty] | 35
Условия проведения испытания: температура окружающей среды (18 - 25)0С, влажность воздуха (40 - 75)% | [11 empty] | Условия проведения испытания: температура окружающей среды (18 - 25)0С, влажность воздуха (40 - 75)% | [9 empty] | 40 | [7 empty] | 40 | [6 empty] | 40 | [7 empty] | 40
[12 empty] | Дата получение объекта подлежащего испытаниям: 05-11-2022 | [9 empty] | 45 | [7 empty] | 45 | [6 empty] | 45 | [7 empty] | 45
[12 empty] | Дата испытания: 25.10.2022-19.11.2034 | [9 empty] | 50 | [7 empty] | 50 | [6 empty] | 50 | [7 empty] | 50
[22 empty] | 55 | [7 empty] | 55 | [6 empty] | 55 | [7 empty] | 55
Испытание грунтов методом трехосного сжатия | [11 empty] | Испытание грунтов методом трехосного сжатия | [9 empty] | 60 | [7 empty] | 60 | [6 empty] | 60 | [7 empty] | 60
[22 empty] | 65 | [7 empty] | 65 | [6 empty] | 65 | [7 empty] | 65
Лабораторный номер: | [6 empty] | We, д.е. = |  |  |  |  | Лабораторный номер: |  | 1069 |  |  |  | We, д.е. = | 0.55399932 |  |  | 70 | [7 empty] | 70 | [6 empty] | 70 | [7 empty] | 70
Номер скважины: | [6 empty] | ρ, г/см3 = |  |  |  |  | Номер скважины: |  | BH-003 |  |  |  | ρ, г/см3 = |  |  |  | 75 | [7 empty] | 75 | [6 empty] | 75 | [7 empty] | 75
Глубина отбора, м: | [6 empty] | ρs, г/см3 = |  |  |  |  | Глубина отбора, м: |  | 2.1 |  |  |  | ρs, г/см3 = | 2.72 |  |  | 80 | [7 empty] | 80 | [6 empty] | 80 | [7 empty] | 80
Наименование грунта: | [6 empty] | e, д.е. = |  |  |  |  | Наименование грунта: |  | Суглинок, после оттаивания текучий, тяжелый песчанистый |  |  |  | e, д.е. = |  |  |  | 85 | [7 empty] | 85 | [6 empty] | 85 | [7 empty] | 85
Схема проведения опыта: | [6 empty] | IL, д.е. = |  |  |  |  | Схема проведения опыта: |  | КД |  |  |  | IL, д.е. = | 2.864 |  |  | 90 | [7 empty] | 90 | [6 empty] | 90 | [7 empty] | 90
[22 empty] | 95 | [7 empty] | 95 | [6 empty] | 95 | [7 empty] | 95
[22 empty] | 100 | [7 empty] | 100 | [6 empty] | 100 | [7 empty] | 100
Результаты испытаний | [11 empty] | Результаты испытаний | [9 empty] | 105 | [7 empty] | 105 | [6 empty] | 105 | [7 empty] | 105
[22 empty] | 110 | [7 empty] | 110 | [6 empty] | 110 | [7 empty] | 110
[22 empty] | 115 | [7 empty] | 115 | [6 empty] | 115 | [7 empty] | 115
[22 empty] | 120 | [7 empty] | 120 | [6 empty] | 120 | [7 empty] | 120
[22 empty] | 125 | [7 empty] | 125 | [6 empty] | 125 | [7 empty] | 125
[22 empty] | 130 | [7 empty] | 130 | [6 empty] | 130 | [7 empty] | 130
[22 empty] | 135 | [7 empty] | 135 | [6 empty] | 135 | [7 empty] | 135
[22 empty] | 140 | [7 empty] | 140 | [6 empty] | 140 | [7 empty] | 140
[22 empty] | 145 | [7 empty] | 145 | [6 empty] | 145 | [7 empty] | 145
[22 empty] | 150 | [7 empty] | 150 | [6 empty] | 150 | [7 empty] | 150
[22 empty] | 155 | [7 empty] | 155 | [6 empty] | 155 | [7 empty] | 155
[22 empty] | 160 | [7 empty] | 160 | [6 empty] | 160 | [7 empty] | 160
[22 empty] | 165 | [7 empty] | 165 | [6 empty] | 165 | [7 empty] | 165
[22 empty] | 170 | [7 empty] | 170 | [6 empty] | 170 | [7 empty] | 170
[22 empty] | 175 | [7 empty] | 175 | [6 empty] | 175 | [7 empty] | 175
[22 empty] | 180 | [7 empty] | 180 | [6 empty] | 180 | [7 empty] | 180
[13 empty] | Давление в камере, Мпа σ3 | Вертикальная нагрузка, Мпа σ1 | Поровое давление, Мпа u
| K0, д.е. | 0.8435655 |  |  |  |  | Коэфф. Точки | [5 empty] | 0.05 | 0.08493633 | [5 empty] | 1 | [6 empty] | σ3,кПа | σ1,кПа | u, кПа |  |  |  | 4
| q_zg, МПа | 0.04217828 | [10 empty] | 0.15 | 0.2220252 | [27 empty] | δ3, Мпа | δ1-δ3, МПа | δ1, МПа | δ1, КПа
|  |  | Модуль деформации, МПа: | [9 empty] | 0.25 | 0.3591141 | [21 empty] | С, МПа:
|  |  | Е0= |  | Точки модуля (полное напр.), МПа |  |  |  | 0.04217828 | 0.06748524 | [25 empty] | φ, град:
|  |  | E50 = |  | qf (полное напр.), МПа |  |  |  | 0.06746816 | [26 empty] | E, Мпа
|  |  | Коэф. Поперечной деформации, ϑ = | [9 empty] | Эффективные значения угла внутреннего трения и удельного сцепления ϕ', С' | [13 empty] | x | 0
[13 empty] | ϕ', град. = | 9 | [12 empty] | y |  |  |  | С, кПа | φ,°
[13 empty] | С', МПа = | 0.007
| Исполнитель: | [6 empty] | Морозов Д.С. |  |  |  |  | Исполнитель: |  |  |  |  | Морозов Д.С.
| Начальник исп. лаборатории: | [6 empty] | Семиколенова Л.Г. |  |  |  |  | Начальник исп. лаборатории: |  |  |  |  | Семиколенова Л.Г.
Лист 1 , всего листов 2 | [11 empty] | Лист 2 , всего листов 2
Частичное воспроизведение протокола испытаний без письменного разрешения ООО «ИнжГео» ЗАПРЕЩАЕТСЯ | [11 empty] | Частичное воспроизведение протокола испытаний без письменного разрешения ООО «ИнжГео» ЗАПРЕЩАЕТСЯ
[5 empty] | второй график |  | первый график | [9 empty] | К Пуассона
dev50 | epsE50 | ind | devE0 | epsE0 | dev | eps | sigma |  | dev1 | eps1 | dev2 | eps2 | dev3 | eps3 |  | Глины
0.01746816 | 0.001745506 |  |  |  | -4.5e-05 | 0 |  |  | -4.5e-05 | 0 | 0.01584554 | 0.0003449599 | -0.000875 | 0 |  | < 0 | 0,20-0,30
ind |  |  |  |  | 0.009083446 | 0.0006051089 |  |  | 0.009083446 | 0.0006051089 | 0.02702781 | 0.000734021 | 0.02673295 | 0.0003871434 |  | 0-0,25 | 0,30-0,38
2 |  |  |  |  | 0.01746816 | 0.001745506 |  |  | 0.01746816 | 0.001745506 | 0.0360126 | 0.001176 | 0.05455704 | 0.001185133 |  | 0,25< | 0,38-0,45
E0 |  |  |  |  | 0.01822679 | 0.002210649 |  |  | 0.01822679 | 0.002210649 | 0.03794772 | 0.002202063 | 0.05740689 | 0.002202201 |  | Суглинки | 0,35-0,37
epsE0 | devE0 |  |  |  | 0.01829442 | 0.002947531 |  |  | 0.01829442 | 0.002947531 | 0.04150217 | 0.002936084 | 0.06325898 | 0.002936268 |  | Пески и супеси | 0,30-0,35
0.0006051089 | 0.009083446 |  |  |  | 0.02016729 | 0.003684414 |  |  | 0.02016729 | 0.003684414 | 0.04289545 | 0.003670105 | 0.06195637 | 0.003670335
[5 empty] | 0.02088404 | 0.004421297 |  |  | 0.02088404 | 0.004421297 | 0.04295144 | 0.004404126 | 0.06551363 | 0.004404401
График E50 |  | График E |  |  | 0.02167741 | 0.00515818 |  |  | 0.02167741 | 0.00515818 | 0.04672039 | 0.005138147 | 0.06845855 | 0.005138468
eps | q | sigma |  |  | 0.02209161 | 0.005895063 |  |  | 0.02209161 | 0.005895063 | 0.04784562 | 0.005872168 | 0.07283099 | 0.005872535
Горизонтальная линия E50 |  | Касательная |  |  | 0.02266727 | 0.006631946 |  |  | 0.02266727 | 0.006631946 | 0.04713633 | 0.006606189 | 0.07434842 | 0.006606602
0 |  | a | b |  | 0.02382597 | 0.007368828 |  |  | 0.02382597 | 0.007368828 | 0.04945703 | 0.00734021 | 0.07566504 | 0.007340669
|  |  | 0 |  | 0.02447796 | 0.008105711 |  |  | 0.02447796 | 0.008105711 | 0.05228455 | 0.008074231 | 0.07678667 | 0.008074736
Вертикальная линия E50 |  | p1 и p2 |  |  | 0.0248642 | 0.008842594 |  |  | 0.0248642 | 0.008842594 | 0.05301071 | 0.008808252 | 0.0764389 | 0.008808803
| 0 | 0 |  |  | 0.02510743 | 0.009579477 |  |  | 0.02510743 | 0.009579477 | 0.05143656 | 0.009542273 | 0.08069559 | 0.00954287
[5 empty] | 0.02565878 | 0.01031636 |  |  | 0.02565878 | 0.01031636 | 0.05383872 | 0.01027629 | 0.08022455 | 0.01027694
Касательная линия E50 |  |  |  |  | 0.02614158 | 0.01105324 |  |  | 0.02614158 | 0.01105324 | 0.05613168 | 0.01101032 | 0.08435023 | 0.011011
0 | 0 | Горизонтальная 1 |  |  | 0.02578889 | 0.01179013 |  |  | 0.02578889 | 0.01179013 | 0.05540644 | 0.01174434 | 0.08587175 | 0.01174507
[5 empty] | 0.02717411 | 0.01252701 |  |  | 0.02717411 | 0.01252701 | 0.05530982 | 0.01247836 | 0.08206092 | 0.01247914
Горизонтальная линия qкр |  |  |  |  | 0.02649811 | 0.01326389 |  |  | 0.02649811 | 0.01326389 | 0.05718563 | 0.01321238 | 0.0834691 | 0.0132132
Горизонтальная линия q |  | Горизонтальная 2 |  |  | 0.02733603 | 0.01400077 |  |  | 0.02733603 | 0.01400077 | 0.05676653 | 0.0139464 | 0.08725747 | 0.01394727
0 |  | 0 |  |  | 0.02711124 | 0.01473766 |  |  | 0.02711124 | 0.01473766 | 0.0559406 | 0.01468042 | 0.08439694 | 0.01468134
[5 empty] | 0.02770855 | 0.01547454 |  |  | 0.02770855 | 0.01547454 | 0.05708352 | 0.01541444 | 0.08548248 | 0.0154154
Вертикальная линия q |  |  |  |  | 0.0277018 | 0.01621142 |  |  | 0.0277018 | 0.01621142 | 0.05892949 | 0.01614846 | 0.08813912 | 0.01614947
| 0 |  |  |  | 0.02791328 | 0.01694831 |  |  | 0.02791328 | 0.01694831 | 0.05721024 | 0.01688248 | 0.08759388 | 0.01688354
[5 empty] | 0.02790129 | 0.01768519 |  |  | 0.02790129 | 0.01768519 | 0.05794861 | 0.0176165 | 0.08755423 | 0.01761761
[5 empty] | 0.02890187 | 0.01842207 |  |  | 0.02890187 | 0.01842207 | 0.05726206 | 0.01835053 | 0.09134057 | 0.01835167
[5 empty] | 0.02838551 | 0.01915895 |  |  | 0.02838551 | 0.01915895 | 0.05912597 | 0.01908455 | 0.08930156 | 0.01908574
[5 empty] | 0.02904556 | 0.01989584 |  |  | 0.02904556 | 0.01989584 | 0.05810871 | 0.01981857 | 0.08760748 | 0.01981981
[5 empty] | 0.02891498 | 0.02063272 |  |  | 0.02891498 | 0.02063272 | 0.06031751 | 0.02055259 | 0.09313054 | 0.02055387
[5 empty] | 0.02944398 | 0.0213696 |  |  | 0.02944398 | 0.0213696 | 0.06152853 | 0.02128661 | 0.09150992 | 0.02128794
[5 empty] | 0.02872844 | 0.02210649 |  |  | 0.02872844 | 0.02210649 | 0.05832683 | 0.02202063 | 0.09191279 | 0.02202201
[5 empty] | 0.02979701 | 0.02284337 |  |  | 0.02979701 | 0.02284337 | 0.06160329 | 0.02275465 | 0.09212912 | 0.02275607
[5 empty] | 0.0295469 | 0.02358025 |  |  | 0.0295469 | 0.02358025 | 0.05891077 | 0.02348867 | 0.09239779 | 0.02349014
[5 empty] | 0.0290848 | 0.02431713 |  |  | 0.0290848 | 0.02431713 | 0.05937363 | 0.02422269 | 0.09124639 | 0.02422421
[5 empty] | 0.02959208 | 0.02505402 |  |  | 0.02959208 | 0.02505402 | 0.06078774 | 0.02495671 | 0.09205506 | 0.02495827
[5 empty] | 0.02978157 | 0.0257909 |  |  | 0.02978157 | 0.0257909 | 0.05975989 | 0.02569074 | 0.0937768 | 0.02569234
[5 empty] | 0.0297213 | 0.02652778 |  |  | 0.0297213 | 0.02652778 | 0.06238144 | 0.02642476 | 0.09324918 | 0.02642641
[5 empty] | 0.03028172 | 0.02726467 |  |  | 0.03028172 | 0.02726467 | 0.06171099 | 0.02715878 | 0.09621791 | 0.02716048
[5 empty] | 0.03011307 | 0.02800155 |  |  | 0.03011307 | 0.02800155 | 0.06237512 | 0.0278928 | 0.09655334 | 0.02789454
[5 empty] | 0.03089491 | 0.02873843 |  |  | 0.03089491 | 0.02873843 | 0.06256993 | 0.02862682 | 0.09317767 | 0.02862861
[5 empty] | 0.03028361 | 0.02947531 |  |  | 0.03028361 | 0.02947531 | 0.06114789 | 0.02936084 | 0.0965922 | 0.02936268
[5 empty] | 0.03010717 | 0.0302122 |  |  | 0.03010717 | 0.0302122 | 0.06327435 | 0.03009486 | 0.09504446 | 0.03009674
[5 empty] | 0.03036487 | 0.03094908 |  |  | 0.03036487 | 0.03094908 | 0.06247502 | 0.03082888 | 0.09582058 | 0.03083081
[5 empty] | 0.03013843 | 0.03168596 |  |  | 0.03013843 | 0.03168596 | 0.06456036 | 0.0315629 | 0.09772126 | 0.03156488
[5 empty] | 0.03079394 | 0.03242285 |  |  | 0.03079394 | 0.03242285 | 0.06318379 | 0.03229692 | 0.09779312 | 0.03229894
[5 empty] | 0.03042118 | 0.03315973 |  |  | 0.03042118 | 0.03315973 | 0.06382688 | 0.03303095 | 0.09870972 | 0.03303301
[5 empty] | 0.0307101 | 0.03389661 |  |  | 0.0307101 | 0.03389661 | 0.06285179 | 0.03376497 | 0.09766285 | 0.03376708
[5 empty] | 0.0311504 | 0.03463349 |  |  | 0.0311504 | 0.03463349 | 0.06436465 | 0.03449899 | 0.09834129 | 0.03450114
[5 empty] | 0.0311461 | 0.03537038 |  |  | 0.0311461 | 0.03537038 | 0.06310959 | 0.03523301 | 0.09443948 | 0.03523521
[5 empty] | 0.0310831 | 0.03610726 |  |  | 0.0310831 | 0.03610726 | 0.06428102 | 0.03596703 | 0.09562505 | 0.03596928
[5 empty] | 0.0314056 | 0.03684414 |  |  | 0.0314056 | 0.03684414 | 0.06322679 | 0.03670105 | 0.09881862 | 0.03670335
[5 empty] | 0.03118886 | 0.03758103 |  |  | 0.03118886 | 0.03758103 | 0.06322129 | 0.03743507 | 0.09521008 | 0.03743741
[5 empty] | 0.03115104 | 0.03831791 |  |  | 0.03115104 | 0.03831791 | 0.0632585 | 0.03816909 | 0.1000677 | 0.03817148
[5 empty] | 0.03074136 | 0.03905479 |  |  | 0.03074136 | 0.03905479 | 0.06443784 | 0.03890311 | 0.09665263 | 0.03890555
[5 empty] | 0.03120389 | 0.03979167 |  |  | 0.03120389 | 0.03979167 | 0.06465591 | 0.03963713 | 0.09614823 | 0.03963961
[5 empty] | 0.03175127 | 0.04052856 |  |  | 0.03175127 | 0.04052856 | 0.06411136 | 0.04037116 | 0.09905459 | 0.04037368
[5 empty] | 0.03186091 | 0.04126544 |  |  | 0.03186091 | 0.04126544 | 0.06445241 | 0.04110518 | 0.09643958 | 0.04110775
[5 empty] | 0.03156034 | 0.04200232 |  |  | 0.03156034 | 0.04200232 | 0.06409846 | 0.0418392 | 0.1008531 | 0.04184181
[5 empty] | 0.03226678 | 0.04273921 |  |  | 0.03226678 | 0.04273921 | 0.06450612 | 0.04257322 | 0.09847257 | 0.04257588
[5 empty] | 0.03206955 | 0.04347609 |  |  | 0.03206955 | 0.04347609 | 0.06589288 | 0.04330724 | 0.1007652 | 0.04330995
[5 empty] | 0.03124255 | 0.04421297 |  |  | 0.03124255 | 0.04421297 | 0.0665323 | 0.04404126 | 0.09986454 | 0.04404401
[5 empty] | 0.03167822 | 0.04494985 |  |  | 0.03167822 | 0.04494985 | 0.0660503 | 0.04477528 | 0.101389 | 0.04477808
[5 empty] | 0.03219003 | 0.04568674 |  |  | 0.03219003 | 0.04568674 | 0.06467244 | 0.0455093 | 0.100478 | 0.04551215
[5 empty] | 0.0318291 | 0.04642362 |  |  | 0.0318291 | 0.04642362 | 0.06631552 | 0.04624332 | 0.1009324 | 0.04624621
[5 empty] | 0.03138061 | 0.0471605 |  |  | 0.03138061 | 0.0471605 | 0.06473228 | 0.04697734 | 0.09785297 | 0.04698028
[5 empty] | 0.0318058 | 0.04789739 |  |  | 0.0318058 | 0.04789739 | 0.06687584 | 0.04771137 | 0.09812871 | 0.04771435
[5 empty] | 0.03249171 | 0.04863427 |  |  | 0.03249171 | 0.04863427 | 0.06559484 | 0.04844539 | 0.1017655 | 0.04844842
[5 empty] | 0.03195005 | 0.04937115 |  |  | 0.03195005 | 0.04937115 | 0.06536891 | 0.04917941 | 0.0981284 | 0.04918248
[5 empty] | 0.03246444 | 0.05010803 |  |  | 0.03246444 | 0.05010803 | 0.06416193 | 0.04991343 | 0.1020772 | 0.04991655
[5 empty] | 0.03288877 | 0.05084492 |  |  | 0.03288877 | 0.05084492 | 0.06472826 | 0.05064745 | 0.1027545 | 0.05065062
[5 empty] | 0.03228734 | 0.0515818 |  |  | 0.03228734 | 0.0515818 | 0.06716507 | 0.05138147 | 0.1017682 | 0.05138468
[5 empty] | 0.03156707 | 0.05231868 |  |  | 0.03156707 | 0.05231868 | 0.06735637 | 0.05211549 | 0.1008338 | 0.05211875
[5 empty] | 0.03230927 | 0.05305557 |  |  | 0.03230927 | 0.05305557 | 0.06599403 | 0.05284951 | 0.1013551 | 0.05285282
[5 empty] | 0.0322002 | 0.05379245 |  |  | 0.0322002 | 0.05379245 | 0.06569018 | 0.05358353 | 0.09941041 | 0.05358688
[5 empty] | 0.03280284 | 0.05452933 |  |  | 0.03280284 | 0.05452933 | 0.06777791 | 0.05431755 | 0.103431 | 0.05432095
[5 empty] | 0.03249973 | 0.05526621 |  |  | 0.03249973 | 0.05526621 | 0.06522457 | 0.05505158 | 0.1018378 | 0.05505502
[5 empty] | 0.03218343 | 0.0560031 |  |  | 0.03218343 | 0.0560031 | 0.0676273 | 0.0557856 | 0.1001759 | 0.05578908
[5 empty] | 0.03247648 | 0.05673998 |  |  | 0.03247648 | 0.05673998 | 0.06657623 | 0.05651962 | 0.1019642 | 0.05652315
[5 empty] | 0.03179868 | 0.05747686 |  |  | 0.03179868 | 0.05747686 | 0.06761264 | 0.05725364 | 0.104387 | 0.05725722
[5 empty] | 0.03232175 | 0.05821374 |  |  | 0.03232175 | 0.05821374 | 0.06693498 | 0.05798766 | 0.1028634 | 0.05799129
[5 empty] | 0.03244767 | 0.05895063 |  |  | 0.03244767 | 0.05895063 | 0.06703101 | 0.05872168 | 0.1040233 | 0.05872535
[5 empty] | 0.03241523 | 0.05968751 |  |  | 0.03241523 | 0.05968751 | 0.06781984 | 0.0594557 | 0.103801 | 0.05945942
[5 empty] | 0.03283684 | 0.06042439 |  |  | 0.03283684 | 0.06042439 | 0.06623686 | 0.06018972 | 0.1001 | 0.06019349
[5 empty] | 0.03276096 | 0.06116128 |  |  | 0.03276096 | 0.06116128 | 0.06669345 | 0.06092374 | 0.1000428 | 0.06092755
[5 empty] | 0.03254417 | 0.06189816 |  |  | 0.03254417 | 0.06189816 | 0.06930261 | 0.06165776 | 0.1022108 | 0.06166162
[5 empty] | 0.03333847 | 0.06263504 |  |  | 0.03333847 | 0.06263504 | 0.06789397 | 0.06239179 | 0.1024338 | 0.06239569
[5 empty] | 0.03244528 | 0.06337192 |  |  | 0.03244528 | 0.06337192 | 0.06644122 | 0.06312581 | 0.1042921 | 0.06312975
[5 empty] | 0.03299777 | 0.06410881 |  |  | 0.03299777 | 0.06410881 | 0.06850744 | 0.06385983 | 0.1017582 | 0.06386382
[5 empty] | 0.03275135 | 0.06484569 |  |  | 0.03275135 | 0.06484569 | 0.06769235 | 0.06459385 | 0.1017714 | 0.06459789
[5 empty] | 0.03309464 | 0.06558257 |  |  | 0.03309464 | 0.06558257 | 0.06926652 | 0.06532787 | 0.1045759 | 0.06533195
[5 empty] | 0.0325301 | 0.06631946 |  |  | 0.0325301 | 0.06631946 | 0.06677393 | 0.06606189 | 0.1011173 | 0.06606602
[5 empty] | 0.03256364 | 0.06705634 |  |  | 0.03256364 | 0.06705634 | 0.06746207 | 0.06679591 | 0.103453 | 0.06680009
[5 empty] | 0.0333623 | 0.06779322 |  |  | 0.0333623 | 0.06779322 | 0.06849903 | 0.06752993 | 0.1014629 | 0.06753415
[5 empty] | 0.03295353 | 0.0685301 |  |  | 0.03295353 | 0.0685301 | 0.06813714 | 0.06826395 | 0.1025691 | 0.06826822
[5 empty] | 0.03278489 | 0.06926699 |  |  | 0.03278489 | 0.06926699 | 0.06838849 | 0.06899797 | 0.1060994 | 0.06900229
[5 empty] | 0.03242376 | 0.07000387 |  |  | 0.03242376 | 0.07000387 | 0.06851272 | 0.069732 | 0.1031704 | 0.06973636
[5 empty] | 0.03277834 | 0.07074075 |  |  | 0.03277834 | 0.07074075 | 0.06876946 | 0.07046602 | 0.1023417 | 0.07047042
[5 empty] | 0.03275717 | 0.07147764 |  |  | 0.03275717 | 0.07147764 | 0.06693552 | 0.07120004 | 0.1056532 | 0.07120449
[5 empty] | 0.03289346 | 0.07221452 |  |  | 0.03289346 | 0.07221452 | 0.06752135 | 0.07193406 | 0.1053267 | 0.07193856
[5 empty] | 0.03267057 | 0.0729514 |  |  | 0.03267057 | 0.0729514 | 0.07007415 | 0.07266808 | 0.1038717 | 0.07267262
[5 empty] | 0.03318883 | 0.07368828 |  |  | 0.03318883 | 0.07368828 | 0.06942816 | 0.0734021 | 0.1034702 | 0.07340669
[5 empty] | 0.03258053 | 0.07442517 |  |  | 0.03258053 | 0.07442517 | 0.06821682 | 0.07413612 | 0.1013612 | 0.07414076
[5 empty] | 0.03371473 | 0.07516205 |  |  | 0.03371473 | 0.07516205 | 0.06877521 | 0.07487014 | 0.1043377 | 0.07487482
[5 empty] | 0.03310483 | 0.07589893 |  |  | 0.03310483 | 0.07589893 | 0.06747012 | 0.07560416 | 0.1060033 | 0.07560889
[5 empty] | 0.03330315 | 0.07663582 |  |  | 0.03330315 | 0.07663582 | 0.06866957 | 0.07633818 | 0.106425 | 0.07634296
[5 empty] | 0.03307528 | 0.0773727 |  |  | 0.03307528 | 0.0773727 | 0.06949768 | 0.07707221 | 0.1032366 | 0.07707702
[5 empty] | 0.0331476 | 0.07810958 |  |  | 0.0331476 | 0.07810958 | 0.069541 | 0.07780623 | 0.105281 | 0.07781109
[5 empty] | 0.03359438 | 0.07884646 |  |  | 0.03359438 | 0.07884646 | 0.06879242 | 0.07854025 | 0.1027493 | 0.07854516
[5 empty] | 0.03363256 | 0.07958335 |  |  | 0.03363256 | 0.07958335 | 0.0674935 | 0.07927427 | 0.1063579 | 0.07927923
[5 empty] | 0.03317665 | 0.08032023 |  |  | 0.03317665 | 0.08032023 | 0.06873041 | 0.08000829 | 0.1055622 | 0.08001329
[5 empty] | 0.03370607 | 0.08105711 |  |  | 0.03370607 | 0.08105711 | 0.06911287 | 0.08074231 | 0.104636 | 0.08074736
[5 empty] | 0.03369254 | 0.081794 |  |  | 0.03369254 | 0.081794 | 0.06934749 | 0.08147633 | 0.1069965 | 0.08148143
[5 empty] | 0.03264225 | 0.08253088 |  |  | 0.03264225 | 0.08253088 | 0.06749785 | 0.08221035 | 0.1030268 | 0.08221549
[5 empty] | 0.03332965 | 0.08326776 |  |  | 0.03332965 | 0.08326776 | 0.06964326 | 0.08294437 | 0.1065185 | 0.08294956
[5 empty] | 0.03309664 | 0.08400464 |  |  | 0.03309664 | 0.08400464 | 0.06761744 | 0.08367839 | 0.1021932 | 0.08368363
[5 empty] | 0.03355042 | 0.08474153 |  |  | 0.03355042 | 0.08474153 | 0.06742621 | 0.08441242 | 0.1067252 | 0.08441769
[5 empty] | 0.03305815 | 0.08547841 |  |  | 0.03305815 | 0.08547841 | 0.06856678 | 0.08514644 | 0.1040957 | 0.08515176
[5 empty] | 0.03338431 | 0.08621529 |  |  | 0.03338431 | 0.08621529 | 0.06724687 | 0.08588046 | 0.1041433 | 0.08588583
[5 empty] | 0.03347751 | 0.08695218 |  |  | 0.03347751 | 0.08695218 | 0.06986823 | 0.08661448 | 0.1042958 | 0.08661989
[5 empty] | 0.03363594 | 0.08768906 |  |  | 0.03363594 | 0.08768906 | 0.06720195 | 0.0873485 | 0.1051328 | 0.08735396
[5 empty] | 0.03310061 | 0.08842594 |  |  | 0.03310061 | 0.08842594 | 0.07020226 | 0.08808252 | 0.1019759 | 0.08808803
[5 empty] | 0.03387805 | 0.08916282 |  |  | 0.03387805 | 0.08916282 | 0.06738543 | 0.08881654 | 0.1047025 | 0.0888221
[5 empty] | 0.03343509 | 0.08989971 |  |  | 0.03343509 | 0.08989971 | 0.06836446 | 0.08955056 | 0.1076631 | 0.08955616
[5 empty] | 0.03309072 | 0.09063659 |  |  | 0.03309072 | 0.09063659 | 0.06880351 | 0.09028458 | 0.1060861 | 0.09029023
[5 empty] | 0.0336926 | 0.09137347 |  |  | 0.0336926 | 0.09137347 | 0.06798888 | 0.0910186 | 0.1077828 | 0.0910243
[5 empty] | 0.03306551 | 0.09211036 |  |  | 0.03306551 | 0.09211036 | 0.06867948 | 0.09175263 | 0.1060977 | 0.09175836
[5 empty] | 0.03364225 | 0.09284724 |  |  | 0.03364225 | 0.09284724 | 0.0685642 | 0.09248665 | 0.1057236 | 0.09249243
[5 empty] | 0.03397496 | 0.09358412 |  |  | 0.03397496 | 0.09358412 | 0.07045444 | 0.09322067 | 0.103544 | 0.0932265
[5 empty] | 0.03310399 | 0.094321 |  |  | 0.03310399 | 0.094321 | 0.06735192 | 0.09395469 | 0.1033618 | 0.09396056
[5 empty] | 0.03309477 | 0.09505789 |  |  | 0.03309477 | 0.09505789 | 0.07030602 | 0.09468871 | 0.1030507 | 0.09469463
[5 empty] | 0.03320231 | 0.09579477 |  |  | 0.03320231 | 0.09579477 | 0.0675113 | 0.09542273 | 0.1068295 | 0.0954287
[5 empty] | 0.03303407 | 0.09653165 |  |  | 0.03303407 | 0.09653165 | 0.06962196 | 0.09615675 | 0.1076096 | 0.09616276
[5 empty] | 0.03311711 | 0.09726854 |  |  | 0.03311711 | 0.09726854 | 0.06967305 | 0.09689077 | 0.1079614 | 0.09689683
[5 empty] | 0.03318503 | 0.09800542 |  |  | 0.03318503 | 0.09800542 | 0.06927837 | 0.09762479 | 0.1028922 | 0.0976309
[5 empty] | 0.03309247 | 0.0987423 |  |  | 0.03309247 | 0.0987423 | 0.06943389 | 0.09835881 | 0.1058851 | 0.09836496
[5 empty] | 0.03316706 | 0.09947918 |  |  | 0.03316706 | 0.09947918 | 0.06766761 | 0.09909284 | 0.1038499 | 0.09909903
[5 empty] | 0.03380313 | 0.1002161 |  |  | 0.03380313 | 0.1002161 | 0.0684458 | 0.09982686 | 0.1061214 | 0.0998331
[5 empty] | 0.03315922 | 0.100953 |  |  | 0.03315922 | 0.100953 | 0.0683502 | 0.1005609 | 0.1045066 | 0.1005672
[5 empty] | 0.03342659 | 0.1016898 |  |  | 0.03342659 | 0.1016898 | 0.06982146 | 0.1012949 | 0.1074855 | 0.1013012
[5 empty] | 0.03324226 | 0.1024267 |  |  | 0.03324226 | 0.1024267 | 0.06970281 | 0.1020289 | 0.1066206 | 0.1020353
[5 empty] | 0.03326159 | 0.1031636 |  |  | 0.03326159 | 0.1031636 | 0.07085099 | 0.1027629 | 0.1047545 | 0.1027694
[5 empty] | 0.03327778 | 0.1039005 |  |  | 0.03327778 | 0.1039005 | 0.07073145 | 0.103497 | 0.1071192 | 0.1035034
[5 empty] | 0.0330631 | 0.1046374 |  |  | 0.0330631 | 0.1046374 | 0.06802731 | 0.104231 | 0.1033662 | 0.1042375
[5 empty] | 0.03391114 | 0.1053742 |  |  | 0.03391114 | 0.1053742 | 0.06810119 | 0.104965 | 0.1052235 | 0.1049716
[5 empty] | 0.03313299 | 0.1061111 |  |  | 0.03313299 | 0.1061111 | 0.07010852 | 0.105699 | 0.1067094 | 0.1057056
[5 empty] | 0.03395036 | 0.106848 |  |  | 0.03395036 | 0.106848 | 0.06987328 | 0.106433 | 0.1036554 | 0.1064397
[5 empty] | 0.03333219 | 0.1075849 |  |  | 0.03333219 | 0.1075849 | 0.06776182 | 0.1071671 | 0.1050486 | 0.1071738
[5 empty] | 0.0338481 | 0.1083218 |  |  | 0.0338481 | 0.1083218 | 0.06820034 | 0.1079011 | 0.1087094 | 0.1079078
[5 empty] | 0.03307123 | 0.1090587 |  |  | 0.03307123 | 0.1090587 | 0.06973515 | 0.1086351 | 0.1048537 | 0.1086419
[5 empty] | 0.03371413 | 0.1097955 |  |  | 0.03371413 | 0.1097955 | 0.06790559 | 0.1093691 | 0.1064836 | 0.109376
[5 empty] | 0.03333093 | 0.1105324 |  |  | 0.03333093 | 0.1105324 | 0.07064359 | 0.1101032 | 0.1057035 | 0.11011
[5 empty] | 0.03364893 | 0.1112693 |  |  | 0.03364893 | 0.1112693 | 0.07111623 | 0.1108372 | 0.1041866 | 0.1108441
[5 empty] | 0.03350276 | 0.1120062 |  |  | 0.03350276 | 0.1120062 | 0.0688466 | 0.1115712 | 0.1062539 | 0.1115782
[5 empty] | 0.03414691 | 0.1127431 |  |  | 0.03414691 | 0.1127431 | 0.06905306 | 0.1123052 | 0.1063089 | 0.1123122
[5 empty] | 0.03346312 | 0.11348 |  |  | 0.03346312 | 0.11348 | 0.06998079 | 0.1130392 | 0.1087334 | 0.1130463
[5 empty] | 0.03340494 | 0.1142168 |  |  | 0.03340494 | 0.1142168 | 0.06879428 | 0.1137733 | 0.1078037 | 0.1137804
[5 empty] | 0.03393036 | 0.1149537 |  |  | 0.03393036 | 0.1149537 | 0.07073239 | 0.1145073 | 0.1061193 | 0.1145144
[5 empty] | 0.03330076 | 0.1156906 |  |  | 0.03330076 | 0.1156906 | 0.06887432 | 0.1152413 | 0.1082996 | 0.1152485
[5 empty] | 0.03299824 | 0.1164275 |  |  | 0.03299824 | 0.1164275 | 0.06937501 | 0.1159753 | 0.1083778 | 0.1159826
[5 empty] | 0.03319858 | 0.1171644 |  |  | 0.03319858 | 0.1171644 | 0.0701379 | 0.1167093 | 0.1042813 | 0.1167166
[5 empty] | 0.03412325 | 0.1179013 |  |  | 0.03412325 | 0.1179013 | 0.07082704 | 0.1174434 | 0.1037417 | 0.1174507
[5 empty] | 0.03419922 | 0.1186381 |  |  | 0.03419922 | 0.1186381 | 0.06880503 | 0.1181774 | 0.1066438 | 0.1181848
[5 empty] | 0.03381383 | 0.119375 |  |  | 0.03381383 | 0.119375 | 0.0696649 | 0.1189114 | 0.1082178 | 0.1189188
[5 empty] | 0.03438486 | 0.1201119 |  |  | 0.03438486 | 0.1201119 | 0.06941533 | 0.1196454 | 0.1077358 | 0.1196529
[5 empty] | 0.03401582 | 0.1208488 |  |  | 0.03401582 | 0.1208488 | 0.07100478 | 0.1203794 | 0.1074806 | 0.120387
[5 empty] | 0.03367957 | 0.1215857 |  |  | 0.03367957 | 0.1215857 | 0.06809775 | 0.1211135 | 0.1051267 | 0.121121
[5 empty] | 0.03341281 | 0.1223226 |  |  | 0.03341281 | 0.1223226 | 0.06840615 | 0.1218475 | 0.1050809 | 0.1218551
[5 empty] | 0.034022 | 0.1230594 |  |  | 0.034022 | 0.1230594 | 0.06837254 | 0.1225815 | 0.1062023 | 0.1225892
[5 empty] | 0.03432857 | 0.1237963 |  |  | 0.03432857 | 0.1237963 | 0.06942245 | 0.1233155 | 0.1060532 | 0.1233232
[5 empty] | 0.0345228 | 0.1245332 |  |  | 0.0345228 | 0.1245332 | 0.07014988 | 0.1240495 | 0.1068684 | 0.1240573
[5 empty] | 0.03463416 | 0.1252701 |  |  | 0.03463416 | 0.1252701 | 0.07143541 | 0.1247836 | 0.1091141 | 0.1247914
[5 empty] | 0.03448792 | 0.126007 |  |  | 0.03448792 | 0.126007 | 0.07142562 | 0.1255176 | 0.1072005 | 0.1255254
[5 empty] | 0.03372423 | 0.1267438 |  |  | 0.03372423 | 0.1267438 | 0.06966009 | 0.1262516 | 0.1085873 | 0.1262595
[5 empty] | 0.03406269 | 0.1274807 |  |  | 0.03406269 | 0.1274807 | 0.07119078 | 0.1269856 | 0.1086104 | 0.1269936
[5 empty] | 0.03371227 | 0.1282176 |  |  | 0.03371227 | 0.1282176 | 0.0689724 | 0.1277197 | 0.1072351 | 0.1277276
[5 empty] | 0.03410557 | 0.1289545 |  |  | 0.03410557 | 0.1289545 | 0.06816931 | 0.1284537 | 0.1095593 | 0.1284617
[5 empty] | 0.03370486 | 0.1296914 |  |  | 0.03370486 | 0.1296914 | 0.07155739 | 0.1291877 | 0.1077193 | 0.1291958
[5 empty] | 0.03403139 | 0.1304283 |  |  | 0.03403139 | 0.1304283 | 0.06907887 | 0.1299217 | 0.1061975 | 0.1299298
[5 empty] | 0.03359005 | 0.1311651 |  |  | 0.03359005 | 0.1311651 | 0.07188075 | 0.1306557 | 0.1059321 | 0.1306639
[5 empty] | 0.03387947 | 0.131902 |  |  | 0.03387947 | 0.131902 | 0.0720252 | 0.1313898 | 0.1059759 | 0.131398
[5 empty] | 0.03450409 | 0.1326389 |  |  | 0.03450409 | 0.1326389 | 0.069461 | 0.1321238 | 0.1093603 | 0.132132
[5 empty] | 0.0342647 | 0.1333758 |  |  | 0.0342647 | 0.1333758 | 0.07147355 | 0.1328578 | 0.1080714 | 0.1328661
[5 empty] | 0.03379719 | 0.1341127 |  |  | 0.03379719 | 0.1341127 | 0.07179063 | 0.1335918 | 0.1056713 | 0.1336002
[5 empty] | 0.03406081 | 0.1348496 |  |  | 0.03406081 | 0.1348496 | 0.07046189 | 0.1343258 | 0.1100392 | 0.1343342
[5 empty] | 0.03465188 | 0.1355864 |  |  | 0.03465188 | 0.1355864 | 0.0699709 | 0.1350599 | 0.1100332 | 0.1350683
[5 empty] | 0.0344484 | 0.1363233 |  |  | 0.0344484 | 0.1363233 | 0.06925137 | 0.1357939 | 0.1088384 | 0.1358024
[5 empty] | 0.03440122 | 0.1370602 |  |  | 0.03440122 | 0.1370602 | 0.07194106 | 0.1365279 | 0.1062202 | 0.1365364
[5 empty] | 0.03413872 | 0.1377971 |  |  | 0.03413872 | 0.1377971 | 0.07024581 | 0.1372619 | 0.1087942 | 0.1372705
[5 empty] | 0.03407104 | 0.138534 |  |  | 0.03407104 | 0.138534 | 0.07050227 | 0.1379959 | 0.1049373 | 0.1380046
[5 empty] | 0.03493633 | 0.1392709 |  |  | 0.03493633 | 0.1392709 | 0.07207518 | 0.13873 | 0.1100284 | 0.1387386
[5 empty] | 0.03439042 | 0.1400077 |  |  | 0.03439042 | 0.1400077 | 0.07055927 | 0.139464 | 0.1079366 | 0.1394727
[5 empty] | 0.03485555 | 0.1407446 |  |  | 0.03485555 | 0.1407446 | 0.07142438 | 0.140198 | 0.1081797 | 0.1402068
[5 empty] | 0.03498715 | 0.1414815 |  |  | 0.03498715 | 0.1414815 | 0.06958565 | 0.140932 | 0.1067459 | 0.1409408
[5 empty] | 0.03471887 | 0.1422184 |  |  | 0.03471887 | 0.1422184 | 0.07119528 | 0.1416661 | 0.1060089 | 0.1416749
[5 empty] | 0.03466097 | 0.1429553 |  |  | 0.03466097 | 0.1429553 | 0.07055376 | 0.1424001 | 0.1087537 | 0.142409
[5 empty] | 0.0343706 | 0.1436922 |  |  | 0.0343706 | 0.1436922 | 0.07043535 | 0.1431341 | 0.1060415 | 0.143143
[5 empty] | 0.03494572 | 0.144429 |  |  | 0.03494572 | 0.144429 | 0.06942792 | 0.1438681 | 0.1100376 | 0.1438771
[5 empty] | 0.03458464 | 0.1451659 |  |  | 0.03458464 | 0.1451659 | 0.07125108 | 0.1446021 | 0.1079425 | 0.1446112
[5 empty] | 0.03474058 | 0.1459028 |  |  | 0.03474058 | 0.1459028 | 0.07273149 | 0.1453362 | 0.110851 | 0.1453452
[5 empty] | 0.03404642 | 0.1466397 |  |  | 0.03404642 | 0.1466397 | 0.07074829 | 0.1460702 | 0.108455 | 0.1460793