## 1
Общество с ограниченной ответственностью "Инженерная геология" (ООО "ИнжГео") | [11 empty] | Общество с ограниченной ответственностью "Инженерная геология" (ООО "ИнжГео")
Юр. адрес: 117279, г. Москва, ул. Миклухо-Маклая, 36 а, этаж 5, пом. XXIII к. 76-84 | [11 empty] | Юр. адрес: 117279, г. Москва, ул. Миклухо-Маклая, 36 а, этаж 5, пом. XXIII к. 76-84 | [8 empty] | нагр |  |  | X0 | Y0 | R |  | нагр |  |  |  | X0 | Y0 | R | нагр |  |  |  | X0 | Y0 | R |  | нагр |  |  |  | X0 | Y0 | R
Телефон/факс +7 (495) 132-30-00, Адрес электронной почты inbox@inj-geo.ru | [11 empty] | Телефон/факс +7 (495) 132-30-00, Адрес электронной почты inbox@inj-geo.ru | [12 empty] | 0 | [7 empty] | 0 | [6 empty] | 0 | [7 empty] | 0
[21 empty] | девиатор | [6 empty] | девиатор | [6 empty] | девиатор | [7 empty] | девиатор
Испытательная лаборатория ООО «ИнжГео» | [11 empty] | Испытательная лаборатория ООО «ИнжГео» | [8 empty] | x0 | Угол | X | Y |  |  |  | x0 |  | Угол | X | Y |  |  | x0 |  | Угол | X | Y |  |  |  | x0 |  | Угол | X | Y
Адрес места осуществления деятельности лаборатории: г. Москва, просп. Вернадского, д. 51, стр. 1 | [11 empty] | Адрес места осуществления деятельности лаборатории: г. Москва, просп. Вернадского, д. 51, стр. 1 | [9 empty] | 0 | [7 empty] | 0 | [6 empty] | 0 | [7 empty] | 0
Телефон +7(910)4557682, E-mail: slg85@mail.ru | [11 empty] | Телефон +7(910)4557682, E-mail: slg85@mail.ru | [9 empty] | 5 | [7 empty] | 5 | [6 empty] | 5 | [7 empty] | 5
[22 empty] | 10 | [7 empty] | 10 | [6 empty] | 10 | [7 empty] | 10
[12 empty] | Протокол испытаний № 13-63/35 от 03-12-2022 | [9 empty] | 15 | [7 empty] | 15 | [6 empty] | 15 | [7 empty] | 15
[22 empty] | 20 | [7 empty] | 20 | [6 empty] | 20 | [7 empty] | 20
[12 empty] | Наименование и адрес заказчика: Переход трубопровода через р. Енисей | [9 empty] | 25 | [7 empty] | 25 | [6 empty] | 25 | [7 empty] | 25
[12 empty] | Наименование объекта: ООО Регионстрой | [9 empty] | 30 | [7 empty] | 30 | [6 empty] | 30 | [7 empty] | 30
Наименование используемого метода/методики: ГОСТ 12248.4-2020 | [11 empty] | Наименование используемого метода/методики: ГОСТ 12248.3-2020 | [9 empty] | 35 | [7 empty] | 35 | [6 empty] | 35 | [7 empty] | 35
Условия проведения испытания: температура окружающей среды (18 - 25)0С, влажность воздуха (40 - 75)% | [11 empty] | Условия проведения испытания: температура окружающей среды (18 - 25)0С, влажность воздуха (40 - 75)% | [9 empty] | 40 | [7 empty] | 40 | [6 empty] | 40 | [7 empty] | 40
[12 empty] | Дата получение объекта подлежащего испытаниям: 06-11-2022 | [9 empty] | 45 | [7 empty] | 45 | [6 empty] | 45 | [7 empty] | 45
[12 empty] | Дата испытания: 25.10.2022-19.11.2035 | [9 empty] | 50 | [7 empty] | 50 | [6 empty] | 50 | [7 empty] | 50
[22 empty] | 55 | [7 empty] | 55 | [6 empty] | 55 | [7 empty] | 55
Испытание грунтов методом трехосного сжатия | [11 empty] | Испытание грунтов методом трехосного сжатия | [9 empty] | 60 | [7 empty] | 60 | [6 empty] | 60 | [7 empty] | 60
[22 empty] | 65 | [7 empty] | 65 | [6 empty] | 65 | [7 empty] | 65
Лабораторный номер: | [6 empty] | We, д.е. = |  |  |  |  | Лабораторный номер: |  | 1070 |  |  |  | We, д.е. = | 0.44425755 |  |  | 70 | [7 empty] | 70 | [6 empty] | 70 | [7 empty] | 70
Номер скважины: | [6 empty] | ρ, г/см3 = |  |  |  |  | Номер скважины: |  | BH-003 |  |  |  | ρ, г/см3 = |  |  |  | 75 | [7 empty] | 75 | [6 empty] | 75 | [7 empty] | 75
Глубина отбора, м: | [6 empty] | ρs, г/см3 = |  |  |  |  | Глубина отбора, м: |  | 4 |  |  |  | ρs, г/см3 = | 2.7 |  |  | 80 | [7 empty] | 80 | [6 empty] | 80 | [7 empty] | 80
Наименование грунта: | [6 empty] | e, д.е. = |  |  |  |  | Наименование грунта: |  | Суглинок, после оттаивания текучий, легкий пылеватый |  |  |  | e, д.е. = |  |  |  | 85 | [7 empty] | 85 | [6 empty] | 85 | [7 empty] | 85
Схема проведения опыта: | [6 empty] | IL, д.е. = |  |  |  |  | Схема проведения опыта: |  | КД |  |  |  | IL, д.е. = | 2.257 |  |  | 90 | [7 empty] | 90 | [6 empty] | 90 | [7 empty] | 90
[22 empty] | 95 | [7 empty] | 95 | [6 empty] | 95 | [7 empty] | 95
[22 empty] | 100 | [7 empty] | 100 | [6 empty] | 100 | [7 empty] | 100
Результаты испытаний | [11 empty] | Результаты испытаний | [9 empty] | 105 | [7 empty] | 105 | [6 empty] | 105 | [7 empty] | 105
[22 empty] | 110 | [7 empty] | 110 | [6 empty] | 110 | [7 empty] | 110
[22 empty] | 115 | [7 empty] | 115 | [6 empty] | 115 | [7 empty] | 115
[22 empty] | 120 | [7 empty] | 120 | [6 empty] | 120 | [7 empty] | 120
[22 empty] | 125 | [7 empty] | 125 | [6 empty] | 125 | [7 empty] | 125
[22 empty] | 130 | [7 empty] | 130 | [6 empty] | 130 | [7 empty] | 130
[22 empty] | 135 | [7 empty] | 135 | [6 empty] | 135 | [7 empty] | 135
[22 empty] | 140 | [7 empty] | 140 | [6 empty] | 140 | [7 empty] | 140
[22 empty] | 145 | [7 empty] | 145 | [6 empty] | 145 | [7 empty] | 145
[22 empty] | 150 | [7 empty] | 150 | [6 empty] | 150 | [7 empty] | 150
[22 empty] | 155 | [7 empty] | 155 | [6 empty] | 155 | [7 empty] | 155
[22 empty] | 160 | [7 empty] | 160 | [6 empty] | 160 | [7 empty] | 160
[22 empty] | 165 | [7 empty] | 165 | [6 empty] | 165 | [7 empty] | 165
[22 empty] | 170 | [7 empty] | 170 | [6 empty] | 170 | [7 empty] | 170
[22 empty] | 175 | [7 empty] | 175 | [6 empty] | 175 | [7 empty] | 175
[22 empty] | 180 | [7 empty] | 180 | [6 empty] | 180 | [7 empty] | 180
[13 empty] | Давление в камере, Мпа σ3 | Вертикальная нагрузка, Мпа σ1 | Поровое давление, Мпа u
| K0, д.е. | 0.8435655 |  |  |  |  | Коэфф. Точки | [5 empty] | 0.05 | 0.08493633 | [5 empty] | 1 | [6 empty] | σ3,кПа | σ1,кПа | u, кПа |  |  |  | 4
| q_zg, МПа | 0.04217828 | [10 empty] | 0.15 | 0.2220252 | [27 empty] | δ3, Мпа | δ1-δ3, МПа | δ1, МПа | δ1, КПа
|  |  | Модуль деформации, МПа: | [9 empty] | 0.25 | 0.3591141 | [21 empty] | С, МПа:
|  |  | Е0= |  | Точки модуля (полное напр.), МПа |  |  |  | 0.04217828 | 0.06748524 | [25 empty] | φ, град:
|  |  | E50 = |  | qf (полное напр.), МПа |  |  |  | 0.06746816 | [26 empty] | E, Мпа
|  |  | Коэф. Поперечной деформации, ϑ = | [9 empty] | Эффективные значения угла внутреннего трения и удельного сцепления ϕ', С' | [13 empty] | x | 0
[13 empty] | ϕ', град. = | 9 | [12 empty] | y |  |  |  | С, кПа | φ,°
[13 empty] | С', МПа = | 0.007
| Исполнитель: | [6 empty] | Морозов Д.С. |  |  |  |  | Исполнитель: |  |  |  |  | Морозов Д.С.
| Начальник исп. лаборатории: | [6 empty] | Семиколенова Л.Г. |  |  |  |  | Начальник исп. лаборатории: |  |  |  |  | Семиколенова Л.Г.
Лист 1 , всего листов 2 | [11 empty] | Лист 2 , всего листов 2
Частичное воспроизведение протокола испытаний без письменного разрешения ООО «ИнжГео» ЗАПРЕЩАЕТСЯ | [11 empty] | Частичное воспроизведение протокола испытаний без письменного разрешения ООО «ИнжГео» ЗАПРЕЩАЕТСЯ
[5 empty] | второй график |  | первый график | [9 empty] | К Пуассона
dev50 | epsE50 | ind | devE0 | epsE0 | dev | eps | sigma |  | dev1 | eps1 | dev2 | eps2 | dev3 | eps3 |  | Глины
0.01746816 | 0.001745506 |  |  |  | 0.000125 | 0 |  |  | 0.000125 | 0 | 0.01512529 | 0.0003053323 | 0.0240051 | 0.000343901 |  | < 0 | 0,20-0,30
ind |  |  |  |  | 0.007161947 | 0.0004771051 |  |  | 0.007161947 | 0.0004771051 | 0.0360126 | 0.001090472 | 0.04096598 | 0.0007340029 |  | 0-0,25 | 0,30-0,38
2 |  |  |  |  | 0.01746816 | 0.001745506 |  |  | 0.01746816 | 0.001745506 | 0.035955 | 0.001467182 | 0.05455704 | 0.00117239 |  | 0,25< | 0,38-0,45
E0 |  |  |  |  | 0.0182455 | 0.002210649 |  |  | 0.0182455 | 0.002210649 | 0.04002097 | 0.002200774 | 0.05939841 | 0.002202009 |  | Суглинки | 0,35-0,37
epsE0 | devE0 |  |  |  | 0.01882154 | 0.002947531 |  |  | 0.01882154 | 0.002947531 | 0.03938357 | 0.002934365 | 0.06028271 | 0.002936011 |  | Пески и супеси | 0,30-0,35
0.0004771051 | 0.007161947 |  |  |  | 0.01927766 | 0.003684414 |  |  | 0.01927766 | 0.003684414 | 0.04103411 | 0.003667956 | 0.06310891 | 0.003670014
[5 empty] | 0.02083704 | 0.004421297 |  |  | 0.02083704 | 0.004421297 | 0.04439207 | 0.004401547 | 0.06847818 | 0.004404017
График E50 |  | График E |  |  | 0.02138707 | 0.00515818 |  |  | 0.02138707 | 0.00515818 | 0.04527789 | 0.005135139 | 0.06716794 | 0.00513802
eps | q | sigma |  |  | 0.02181122 | 0.005895063 |  |  | 0.02181122 | 0.005895063 | 0.04699862 | 0.00586873 | 0.07158891 | 0.005872023
Горизонтальная линия E50 |  | Касательная |  |  | 0.02335792 | 0.006631946 |  |  | 0.02335792 | 0.006631946 | 0.04847578 | 0.006602321 | 0.07556214 | 0.006606026
0 |  | a | b |  | 0.02348712 | 0.007368828 |  |  | 0.02348712 | 0.007368828 | 0.0504457 | 0.007335912 | 0.07615556 | 0.007340029
|  |  | 0 |  | 0.02337195 | 0.008105711 |  |  | 0.02337195 | 0.008105711 | 0.0497324 | 0.008069503 | 0.07767634 | 0.008074032
Вертикальная линия E50 |  | p1 и p2 |  |  | 0.02409791 | 0.008842594 |  |  | 0.02409791 | 0.008842594 | 0.05334179 | 0.008803095 | 0.07992513 | 0.008808034
| 0 | 0 |  |  | 0.02487852 | 0.009579477 |  |  | 0.02487852 | 0.009579477 | 0.05406724 | 0.009536686 | 0.07949502 | 0.009542037
[5 empty] | 0.02497315 | 0.01031636 |  |  | 0.02497315 | 0.01031636 | 0.05445373 | 0.01027028 | 0.07864986 | 0.01027604
Касательная линия E50 |  |  |  |  | 0.02593023 | 0.01105324 |  |  | 0.02593023 | 0.01105324 | 0.05339097 | 0.01100387 | 0.0838706 | 0.01101004
0 | 0 | Горизонтальная 1 |  |  | 0.02594067 | 0.01179013 |  |  | 0.02594067 | 0.01179013 | 0.05494932 | 0.01173746 | 0.08548824 | 0.01174405
[5 empty] | 0.0268554 | 0.01252701 |  |  | 0.0268554 | 0.01252701 | 0.05470611 | 0.01247105 | 0.08689962 | 0.01247805
Горизонтальная линия qкр |  |  |  |  | 0.02697117 | 0.01326389 |  |  | 0.02697117 | 0.01326389 | 0.05643966 | 0.01320464 | 0.08613641 | 0.01321205
Горизонтальная линия q |  | Горизонтальная 2 |  |  | 0.02767556 | 0.01400077 |  |  | 0.02767556 | 0.01400077 | 0.05711282 | 0.01393823 | 0.08612342 | 0.01394605
0 |  | 0 |  |  | 0.02686643 | 0.01473766 |  |  | 0.02686643 | 0.01473766 | 0.05697488 | 0.01467182 | 0.0886207 | 0.01468006
[5 empty] | 0.02749157 | 0.01547454 |  |  | 0.02749157 | 0.01547454 | 0.05901328 | 0.01540542 | 0.08719876 | 0.01541406
Вертикальная линия q |  |  |  |  | 0.02747215 | 0.01621142 |  |  | 0.02747215 | 0.01621142 | 0.058469 | 0.01613901 | 0.08968329 | 0.01614806
| 0 |  |  |  | 0.02837461 | 0.01694831 |  |  | 0.02837461 | 0.01694831 | 0.05704673 | 0.0168726 | 0.08785344 | 0.01688207
[5 empty] | 0.02847758 | 0.01768519 |  |  | 0.02847758 | 0.01768519 | 0.05923889 | 0.01760619 | 0.08922859 | 0.01761607
[5 empty] | 0.02915782 | 0.01842207 |  |  | 0.02915782 | 0.01842207 | 0.05754865 | 0.01833978 | 0.08658895 | 0.01835007
[5 empty] | 0.02867198 | 0.01915895 |  |  | 0.02867198 | 0.01915895 | 0.06023331 | 0.01907337 | 0.09126336 | 0.01908407
[5 empty] | 0.02870455 | 0.01989584 |  |  | 0.02870455 | 0.01989584 | 0.06077282 | 0.01980696 | 0.08880197 | 0.01981808
[5 empty] | 0.02869521 | 0.02063272 |  |  | 0.02869521 | 0.02063272 | 0.05862138 | 0.02054055 | 0.08827735 | 0.02055208
[5 empty] | 0.02873741 | 0.0213696 |  |  | 0.02873741 | 0.0213696 | 0.06032883 | 0.02127415 | 0.09153403 | 0.02128608
[5 empty] | 0.02872181 | 0.02210649 |  |  | 0.02872181 | 0.02210649 | 0.06048733 | 0.02200774 | 0.08921004 | 0.02202009
[5 empty] | 0.02941045 | 0.02284337 |  |  | 0.02941045 | 0.02284337 | 0.06091674 | 0.02274133 | 0.09375755 | 0.02275409
[5 empty] | 0.02958093 | 0.02358025 |  |  | 0.02958093 | 0.02358025 | 0.05943604 | 0.02347492 | 0.09348109 | 0.02348809
[5 empty] | 0.02976093 | 0.02431713 |  |  | 0.02976093 | 0.02431713 | 0.06081728 | 0.02420851 | 0.09516561 | 0.02422209
[5 empty] | 0.02996661 | 0.02505402 |  |  | 0.02996661 | 0.02505402 | 0.0619052 | 0.0249421 | 0.09221293 | 0.0249561
[5 empty] | 0.0298573 | 0.0257909 |  |  | 0.0298573 | 0.0257909 | 0.0625273 | 0.02567569 | 0.09425984 | 0.0256901
[5 empty] | 0.02979097 | 0.02652778 |  |  | 0.02979097 | 0.02652778 | 0.06081511 | 0.02640928 | 0.09280412 | 0.0264241
[5 empty] | 0.03016423 | 0.02726467 |  |  | 0.03016423 | 0.02726467 | 0.06154928 | 0.02714288 | 0.09393053 | 0.02715811
[5 empty] | 0.03017848 | 0.02800155 |  |  | 0.03017848 | 0.02800155 | 0.06220758 | 0.02787647 | 0.0915202 | 0.02789211
[5 empty] | 0.029868 | 0.02873843 |  |  | 0.029868 | 0.02873843 | 0.06334268 | 0.02861006 | 0.09282006 | 0.02862611
[5 empty] | 0.03014283 | 0.02947531 |  |  | 0.03014283 | 0.02947531 | 0.06422591 | 0.02934365 | 0.09196515 | 0.02936011
[5 empty] | 0.03040142 | 0.0302122 |  |  | 0.03040142 | 0.0302122 | 0.06291895 | 0.03007724 | 0.0964761 | 0.03009412
[5 empty] | 0.03048441 | 0.03094908 |  |  | 0.03048441 | 0.03094908 | 0.06316875 | 0.03081083 | 0.09477879 | 0.03082812
[5 empty] | 0.03109897 | 0.03168596 |  |  | 0.03109897 | 0.03168596 | 0.06341875 | 0.03154442 | 0.09637206 | 0.03156212
[5 empty] | 0.03079681 | 0.03242285 |  |  | 0.03079681 | 0.03242285 | 0.06365483 | 0.03227801 | 0.09760324 | 0.03229613
[5 empty] | 0.03138884 | 0.03315973 |  |  | 0.03138884 | 0.03315973 | 0.06308321 | 0.0330116 | 0.09765565 | 0.03303013
[5 empty] | 0.03056429 | 0.03389661 |  |  | 0.03056429 | 0.03389661 | 0.06447777 | 0.0337452 | 0.09776088 | 0.03376413
[5 empty] | 0.03049967 | 0.03463349 |  |  | 0.03049967 | 0.03463349 | 0.06380043 | 0.03447879 | 0.09631796 | 0.03449813
[5 empty] | 0.03154161 | 0.03537038 |  |  | 0.03154161 | 0.03537038 | 0.06441309 | 0.03521238 | 0.09550949 | 0.03523214
[5 empty] | 0.03138826 | 0.03610726 |  |  | 0.03138826 | 0.03610726 | 0.06239846 | 0.03594597 | 0.09754533 | 0.03596614
[5 empty] | 0.03077988 | 0.03684414 |  |  | 0.03077988 | 0.03684414 | 0.0645825 | 0.03667956 | 0.09679799 | 0.03670014
[5 empty] | 0.03086395 | 0.03758103 |  |  | 0.03086395 | 0.03758103 | 0.0648755 | 0.03741315 | 0.09812271 | 0.03743415
[5 empty] | 0.03088908 | 0.03831791 |  |  | 0.03088908 | 0.03831791 | 0.06365412 | 0.03814674 | 0.09867904 | 0.03816815
[5 empty] | 0.03100652 | 0.03905479 |  |  | 0.03100652 | 0.03905479 | 0.06449931 | 0.03888033 | 0.09767834 | 0.03890215
[5 empty] | 0.03189163 | 0.03979167 |  |  | 0.03189163 | 0.03979167 | 0.06388501 | 0.03961393 | 0.09765311 | 0.03963615
[5 empty] | 0.03137697 | 0.04052856 |  |  | 0.03137697 | 0.04052856 | 0.06350741 | 0.04034752 | 0.09606021 | 0.04037016
[5 empty] | 0.03134379 | 0.04126544 |  |  | 0.03134379 | 0.04126544 | 0.06478096 | 0.04108111 | 0.1001162 | 0.04110416
[5 empty] | 0.03210462 | 0.04200232 |  |  | 0.03210462 | 0.04200232 | 0.06627925 | 0.0418147 | 0.09935657 | 0.04183816
[5 empty] | 0.03135761 | 0.04273921 |  |  | 0.03135761 | 0.04273921 | 0.06542224 | 0.04254829 | 0.1005531 | 0.04257217
[5 empty] | 0.03108671 | 0.04347609 |  |  | 0.03108671 | 0.04347609 | 0.06419473 | 0.04328188 | 0.09882682 | 0.04330617
[5 empty] | 0.0320362 | 0.04421297 |  |  | 0.0320362 | 0.04421297 | 0.06425847 | 0.04401547 | 0.1015142 | 0.04404017
[5 empty] | 0.03194332 | 0.04494985 |  |  | 0.03194332 | 0.04494985 | 0.06502877 | 0.04474906 | 0.09944148 | 0.04477417
[5 empty] | 0.03191915 | 0.04568674 |  |  | 0.03191915 | 0.04568674 | 0.06412887 | 0.04548266 | 0.1004878 | 0.04550818
[5 empty] | 0.0318966 | 0.04642362 |  |  | 0.0318966 | 0.04642362 | 0.06483188 | 0.04621625 | 0.09968869 | 0.04624218
[5 empty] | 0.03261282 | 0.0471605 |  |  | 0.03261282 | 0.0471605 | 0.0652044 | 0.04694984 | 0.1019107 | 0.04697618
[5 empty] | 0.03162008 | 0.04789739 |  |  | 0.03162008 | 0.04789739 | 0.06470647 | 0.04768343 | 0.09970192 | 0.04771019
[5 empty] | 0.03161093 | 0.04863427 |  |  | 0.03161093 | 0.04863427 | 0.0666598 | 0.04841702 | 0.09980635 | 0.04844419
[5 empty] | 0.031576 | 0.04937115 |  |  | 0.031576 | 0.04937115 | 0.06777686 | 0.04915061 | 0.1001703 | 0.04917819
[5 empty] | 0.03204982 | 0.05010803 |  |  | 0.03204982 | 0.05010803 | 0.06658717 | 0.0498842 | 0.09910732 | 0.04991219
[5 empty] | 0.0325078 | 0.05084492 |  |  | 0.0325078 | 0.05084492 | 0.06610838 | 0.05061779 | 0.09998525 | 0.0506462
[5 empty] | 0.03208225 | 0.0515818 |  |  | 0.03208225 | 0.0515818 | 0.0670602 | 0.05135139 | 0.1000644 | 0.0513802
[5 empty] | 0.03231423 | 0.05231868 |  |  | 0.03231423 | 0.05231868 | 0.06593005 | 0.05208498 | 0.1001973 | 0.0521142
[5 empty] | 0.03247442 | 0.05305557 |  |  | 0.03247442 | 0.05305557 | 0.06649715 | 0.05281857 | 0.1008983 | 0.05284821
[5 empty] | 0.03216142 | 0.05379245 |  |  | 0.03216142 | 0.05379245 | 0.06518015 | 0.05355216 | 0.1010197 | 0.05358221
[5 empty] | 0.03228473 | 0.05452933 |  |  | 0.03228473 | 0.05452933 | 0.06535277 | 0.05428575 | 0.1025029 | 0.05431621
[5 empty] | 0.03302047 | 0.05526621 |  |  | 0.03302047 | 0.05526621 | 0.06649014 | 0.05501934 | 0.1009462 | 0.05505021
[5 empty] | 0.03190826 | 0.0560031 |  |  | 0.03190826 | 0.0560031 | 0.06651734 | 0.05575293 | 0.1021323 | 0.05578422
[5 empty] | 0.03300911 | 0.05673998 |  |  | 0.03300911 | 0.05673998 | 0.0661934 | 0.05648652 | 0.09959546 | 0.05651822
[5 empty] | 0.0324844 | 0.05747686 |  |  | 0.0324844 | 0.05747686 | 0.06623482 | 0.05722012 | 0.1019644 | 0.05725222
[5 empty] | 0.03219786 | 0.05821374 |  |  | 0.03219786 | 0.05821374 | 0.06892838 | 0.05795371 | 0.1018214 | 0.05798623
[5 empty] | 0.03248421 | 0.05895063 |  |  | 0.03248421 | 0.05895063 | 0.06829245 | 0.0586873 | 0.103636 | 0.05872023
[5 empty] | 0.0330609 | 0.05968751 |  |  | 0.0330609 | 0.05968751 | 0.06688422 | 0.05942089 | 0.1005813 | 0.05945423
[5 empty] | 0.03304002 | 0.06042439 |  |  | 0.03304002 | 0.06042439 | 0.06663961 | 0.06015448 | 0.1045064 | 0.06018823
[5 empty] | 0.03300068 | 0.06116128 |  |  | 0.03300068 | 0.06116128 | 0.06608602 | 0.06088807 | 0.1028023 | 0.06092224
[5 empty] | 0.03331884 | 0.06189816 |  |  | 0.03331884 | 0.06189816 | 0.06709893 | 0.06162166 | 0.1005757 | 0.06165624
[5 empty] | 0.03283772 | 0.06263504 |  |  | 0.03283772 | 0.06263504 | 0.06806789 | 0.06235525 | 0.09970666 | 0.06239024
[5 empty] | 0.03317127 | 0.06337192 |  |  | 0.03317127 | 0.06337192 | 0.06922504 | 0.06308884 | 0.1016188 | 0.06312425
[5 empty] | 0.0332715 | 0.06410881 |  |  | 0.0332715 | 0.06410881 | 0.06626088 | 0.06382244 | 0.1045859 | 0.06385825
[5 empty] | 0.03279658 | 0.06484569 |  |  | 0.03279658 | 0.06484569 | 0.0687481 | 0.06455603 | 0.1021312 | 0.06459225
[5 empty] | 0.03259589 | 0.06558257 |  |  | 0.03259589 | 0.06558257 | 0.06847561 | 0.06528962 | 0.1013727 | 0.06532625
[5 empty] | 0.03295312 | 0.06631946 |  |  | 0.03295312 | 0.06631946 | 0.06910779 | 0.06602321 | 0.1021247 | 0.06606026
[5 empty] | 0.03284304 | 0.06705634 |  |  | 0.03284304 | 0.06705634 | 0.06921449 | 0.0667568 | 0.1043155 | 0.06679426
[5 empty] | 0.03299139 | 0.06779322 |  |  | 0.03299139 | 0.06779322 | 0.0668794 | 0.06749039 | 0.1028978 | 0.06752826
[5 empty] | 0.03323911 | 0.0685301 |  |  | 0.03323911 | 0.0685301 | 0.06983794 | 0.06822398 | 0.1021894 | 0.06826227
[5 empty] | 0.03321114 | 0.06926699 |  |  | 0.03321114 | 0.06926699 | 0.06930745 | 0.06895757 | 0.102676 | 0.06899627
[5 empty] | 0.03345926 | 0.07000387 |  |  | 0.03345926 | 0.07000387 | 0.06848538 | 0.06969117 | 0.1029201 | 0.06973027
[5 empty] | 0.0327708 | 0.07074075 |  |  | 0.0327708 | 0.07074075 | 0.06698626 | 0.07042476 | 0.1063195 | 0.07046427
[5 empty] | 0.03281645 | 0.07147764 |  |  | 0.03281645 | 0.07147764 | 0.06677444 | 0.07115835 | 0.1028225 | 0.07119828
[5 empty] | 0.03281185 | 0.07221452 |  |  | 0.03281185 | 0.07221452 | 0.0688324 | 0.07189194 | 0.1004584 | 0.07193228
[5 empty] | 0.03344369 | 0.0729514 |  |  | 0.03344369 | 0.0729514 | 0.06917294 | 0.07262553 | 0.1045208 | 0.07266628
[5 empty] | 0.03313787 | 0.07368828 |  |  | 0.03313787 | 0.07368828 | 0.06944585 | 0.07335912 | 0.1015851 | 0.07340029
[5 empty] | 0.03346815 | 0.07442517 |  |  | 0.03346815 | 0.07442517 | 0.06980879 | 0.07409271 | 0.1023408 | 0.07413429
[5 empty] | 0.03288487 | 0.07516205 |  |  | 0.03288487 | 0.07516205 | 0.06717837 | 0.0748263 | 0.1044367 | 0.07486829
[5 empty] | 0.03349027 | 0.07589893 |  |  | 0.03349027 | 0.07589893 | 0.06906825 | 0.0755599 | 0.1022219 | 0.07560229
[5 empty] | 0.03282405 | 0.07663582 |  |  | 0.03282405 | 0.07663582 | 0.06855004 | 0.07629349 | 0.1061794 | 0.0763363
[5 empty] | 0.03333823 | 0.0773727 |  |  | 0.03333823 | 0.0773727 | 0.06704807 | 0.07702708 | 0.1066278 | 0.0770703
[5 empty] | 0.03408573 | 0.07810958 |  |  | 0.03408573 | 0.07810958 | 0.06945368 | 0.07776067 | 0.1016774 | 0.0778043
[5 empty] | 0.03341937 | 0.07884646 |  |  | 0.03341937 | 0.07884646 | 0.06786507 | 0.07849426 | 0.1027467 | 0.07853831
[5 empty] | 0.0332883 | 0.07958335 |  |  | 0.0332883 | 0.07958335 | 0.06719101 | 0.07922785 | 0.1052373 | 0.07927231
[5 empty] | 0.03380336 | 0.08032023 |  |  | 0.03380336 | 0.08032023 | 0.06855233 | 0.07996144 | 0.1032188 | 0.08000631
[5 empty] | 0.03295097 | 0.08105711 |  |  | 0.03295097 | 0.08105711 | 0.06842482 | 0.08069503 | 0.106032 | 0.08074032
[5 empty] | 0.03330426 | 0.081794 |  |  | 0.03330426 | 0.081794 | 0.06828927 | 0.08142863 | 0.1060314 | 0.08147432
[5 empty] | 0.03319108 | 0.08253088 |  |  | 0.03319108 | 0.08253088 | 0.06825537 | 0.08216222 | 0.1035274 | 0.08220832
[5 empty] | 0.03325092 | 0.08326776 |  |  | 0.03325092 | 0.08326776 | 0.06967056 | 0.08289581 | 0.1031838 | 0.08294232
[5 empty] | 0.03386049 | 0.08400464 |  |  | 0.03386049 | 0.08400464 | 0.06794192 | 0.0836294 | 0.1029955 | 0.08367633
[5 empty] | 0.03339124 | 0.08474153 |  |  | 0.03339124 | 0.08474153 | 0.06977481 | 0.08436299 | 0.1075453 | 0.08441033
[5 empty] | 0.03300837 | 0.08547841 |  |  | 0.03300837 | 0.08547841 | 0.06846056 | 0.08509658 | 0.1065502 | 0.08514433
[5 empty] | 0.03345433 | 0.08621529 |  |  | 0.03345433 | 0.08621529 | 0.06936686 | 0.08583017 | 0.1033416 | 0.08587834
[5 empty] | 0.03373386 | 0.08695218 |  |  | 0.03373386 | 0.08695218 | 0.07024099 | 0.08656376 | 0.1073876 | 0.08661234
[5 empty] | 0.03394697 | 0.08768906 |  |  | 0.03394697 | 0.08768906 | 0.06817729 | 0.08729736 | 0.1046617 | 0.08734634
[5 empty] | 0.03432 | 0.08842594 |  |  | 0.03432 | 0.08842594 | 0.06956895 | 0.08803095 | 0.1030907 | 0.08808034
[5 empty] | 0.03448634 | 0.08916282 |  |  | 0.03448634 | 0.08916282 | 0.07056567 | 0.08876454 | 0.1054721 | 0.08881435
[5 empty] | 0.03366451 | 0.08989971 |  |  | 0.03366451 | 0.08989971 | 0.06848347 | 0.08949813 | 0.1071749 | 0.08954835
[5 empty] | 0.03463076 | 0.09063659 |  |  | 0.03463076 | 0.09063659 | 0.06906878 | 0.09023172 | 0.1039152 | 0.09028235
[5 empty] | 0.034397 | 0.09137347 |  |  | 0.034397 | 0.09137347 | 0.0678016 | 0.09096531 | 0.105566 | 0.09101636
[5 empty] | 0.03420847 | 0.09211036 |  |  | 0.03420847 | 0.09211036 | 0.07092485 | 0.0916989 | 0.1055163 | 0.09175036
[5 empty] | 0.03355301 | 0.09284724 |  |  | 0.03355301 | 0.09284724 | 0.07077954 | 0.09243249 | 0.1063441 | 0.09248436
[5 empty] | 0.03472077 | 0.09358412 |  |  | 0.03472077 | 0.09358412 | 0.07150115 | 0.09316608 | 0.1071992 | 0.09321836
[5 empty] | 0.03410382 | 0.094321 |  |  | 0.03410382 | 0.094321 | 0.06972008 | 0.09389968 | 0.1074532 | 0.09395237
[5 empty] | 0.03422924 | 0.09505789 |  |  | 0.03422924 | 0.09505789 | 0.06933225 | 0.09463326734 | 0.1049463 | 0.09468637
[5 empty] | 0.0345823 | 0.09579477 |  |  | 0.0345823 | 0.09579477 | 0.06940563 | 0.09536686 | 0.1081356 | 0.09542037
[5 empty] | 0.03347883 | 0.09653165 |  |  | 0.03347883 | 0.09653165 | 0.07051592 | 0.09610045 | 0.106203 | 0.09615438
[5 empty] | 0.03457164 | 0.09726854 |  |  | 0.03457164 | 0.09726854 | 0.06885883 | 0.09683404 | 0.1063293 | 0.09688838
[5 empty] | 0.03397494 | 0.09800542 |  |  | 0.03397494 | 0.09800542 | 0.06975717 | 0.09756763 | 0.107863 | 0.09762238
[5 empty] | 0.03445415 | 0.0987423 |  |  | 0.03445415 | 0.0987423 | 0.06823551 | 0.09830122 | 0.1049594 | 0.09835638
[5 empty] | 0.03415881 | 0.09947918 |  |  | 0.03415881 | 0.09947918 | 0.07017421 | 0.09903481 | 0.1082284 | 0.09909039
[5 empty] | 0.03464391 | 0.1002161 |  |  | 0.03464391 | 0.1002161 | 0.07190085 | 0.09976841 | 0.1039889 | 0.09982439
[5 empty] | 0.0346262 | 0.100953 |  |  | 0.0346262 | 0.100953 | 0.06942677 | 0.100502 | 0.107577 | 0.1005584
[5 empty] | 0.03374442 | 0.1016898 |  |  | 0.03374442 | 0.1016898 | 0.0720252 | 0.1012356 | 0.1054368 | 0.1012924
[5 empty] | 0.03491998 | 0.1024267 |  |  | 0.03491998 | 0.1024267 | 0.07076346 | 0.1019692 | 0.1042839 | 0.1020264
[5 empty] | 0.03426116 | 0.1031636 |  |  | 0.03426116 | 0.1031636 | 0.06862627 | 0.1027028 | 0.1069439 | 0.1027604
[5 empty] | 0.03438237 | 0.1039005 |  |  | 0.03438237 | 0.1039005 | 0.07129871 | 0.1034364 | 0.1067722 | 0.1034944
[5 empty] | 0.03373851 | 0.1046374 |  |  | 0.03373851 | 0.1046374 | 0.06847623 | 0.10417 | 0.1082678 | 0.1042284
[5 empty] | 0.03458958 | 0.1053742 |  |  | 0.03458958 | 0.1053742 | 0.07146926 | 0.1049035 | 0.1046618 | 0.1049624
[5 empty] | 0.03445229 | 0.1061111 |  |  | 0.03445229 | 0.1061111 | 0.07078686 | 0.1056371 | 0.1069977 | 0.1056964
[5 empty] | 0.03473411 | 0.106848 |  |  | 0.03473411 | 0.106848 | 0.07100233 | 0.1063707 | 0.1091141 | 0.1064304
[5 empty] | 0.03410834 | 0.1075849 |  |  | 0.03410834 | 0.1075849 | 0.06925619 | 0.1071043 | 0.1090528 | 0.1071644
[5 empty] | 0.03486277 | 0.1083218 |  |  | 0.03486277 | 0.1083218 | 0.07221395 | 0.1078379 | 0.1052477 | 0.1078984
[5 empty] | 0.03493633 | 0.1090587 |  |  | 0.03493633 | 0.1090587 | 0.06997903 | 0.1085715 | 0.1083021 | 0.1086324
[5 empty] | 0.03469582 | 0.1097955 |  |  | 0.03469582 | 0.1097955 | 0.07125028 | 0.1093051 | 0.1038554 | 0.1093664
[5 empty] | 0.033717 | 0.1105324 |  |  | 0.033717 | 0.1105324 | 0.06989871 | 0.1100387 | 0.1088104 | 0.1101004
[5 empty] | 0.03402473 | 0.1112693 |  |  | 0.03402473 | 0.1112693 | 0.07198819 | 0.1107723 | 0.1097781 | 0.1108344
[5 empty] | 0.03449869 | 0.1120062 |  |  | 0.03449869 | 0.1120062 | 0.07126846 | 0.1115059 | 0.1047917 | 0.1115684
[5 empty] | 0.03437743 | 0.1127431 |  |  | 0.03437743 | 0.1127431 | 0.07204127 | 0.1122395 | 0.1085961 | 0.1123024
[5 empty] | 0.03475458 | 0.11348 |  |  | 0.03475458 | 0.11348 | 0.07041186 | 0.112973 | 0.1089179 | 0.1130364
[5 empty] | 0.03407878 | 0.1142168 |  |  | 0.03407878 | 0.1142168 | 0.07007865 | 0.1137066 | 0.1066639 | 0.1137704
[5 empty] | 0.03469148 | 0.1149537 |  |  | 0.03469148 | 0.1149537 | 0.07049694 | 0.1144402 | 0.1082777 | 0.1145044
[5 empty] | 0.03481759 | 0.1156906 |  |  | 0.03481759 | 0.1156906 | 0.06961026 | 0.1151738 | 0.1055756 | 0.1152384
[5 empty] | 0.03464502 | 0.1164275 |  |  | 0.03464502 | 0.1164275 | 0.07125746 | 0.1159074 | 0.1060076 | 0.1159725
[5 empty] | 0.03444334 | 0.1171644 |  |  | 0.03444334 | 0.1171644 | 0.06932781 | 0.116641 | 0.1060713 | 0.1167065
[5 empty] | 0.03423661 | 0.1179013 |  |  | 0.03423661 | 0.1179013 | 0.07037797 | 0.1173746 | 0.1085415 | 0.1174405
[5 empty] | 0.03402486 | 0.1186381 |  |  | 0.03402486 | 0.1186381 | 0.07164853 | 0.1181082 | 0.1055865 | 0.1181745
[5 empty] | 0.03429296 | 0.119375 |  |  | 0.03429296 | 0.119375 | 0.07048262 | 0.1188418 | 0.1095379 | 0.1189085
[5 empty] | 0.03441317 | 0.1201119 |  |  | 0.03441317 | 0.1201119 | 0.06950546 | 0.1195754 | 0.109808 | 0.1196425
[5 empty] | 0.03474899 | 0.1208488 |  |  | 0.03474899 | 0.1208488 | 0.07094109 | 0.120309 | 0.1052471 | 0.1203765
[5 empty] | 0.03401264 | 0.1215857 |  |  | 0.03401264 | 0.1215857 | 0.07055038 | 0.1210426 | 0.107986 | 0.1211105
[5 empty] | 0.03450951 | 0.1223226 |  |  | 0.03450951 | 0.1223226 | 0.07112236 | 0.1217761 | 0.105436 | 0.1218445
[5 empty] | 0.03456142 | 0.1230594 |  |  | 0.03456142 | 0.1230594 | 0.06982154 | 0.1225097 | 0.1045042 | 0.1225785
[5 empty] | 0.03528544 | 0.1237963 |  |  | 0.03528544 | 0.1237963 | 0.07057082 | 0.1232433 | 0.1057973 | 0.1233125
[5 empty] | 0.03407335 | 0.1245332 |  |  | 0.03407335 | 0.1245332 | 0.06995646 | 0.1239769 | 0.1066771 | 0.1240465
[5 empty] | 0.03384002 | 0.1252701 |  |  | 0.03384002 | 0.1252701 | 0.07172481 | 0.1247105 | 0.1097942 | 0.1247805
[5 empty] | 0.03377629 | 0.126007 |  |  | 0.03377629 | 0.126007 | 0.07095451 | 0.1254441 | 0.1065514 | 0.1255145
[5 empty] | 0.03394825 | 0.1267438 |  |  | 0.03394825 | 0.1267438 | 0.07192489 | 0.1261777 | 0.1092861 | 0.1262485
[5 empty] | 0.03502647 | 0.1274807 |  |  | 0.03502647 | 0.1274807 | 0.07144241 | 0.1269113 | 0.1057167 | 0.1269825
[5 empty] | 0.03395414 | 0.1282176 |  |  | 0.03395414 | 0.1282176 | 0.07203391 | 0.1276449 | 0.1058743 | 0.1277165
[5 empty] | 0.03497838 | 0.1289545 |  |  | 0.03497838 | 0.1289545 | 0.0690097 | 0.1283785 | 0.1047006 | 0.1284505
[5 empty] | 0.03483955 | 0.1296914 |  |  | 0.03483955 | 0.1296914 | 0.0696461 | 0.1291121 | 0.1076848 | 0.1291845
[5 empty] | 0.03435912 | 0.1304283 |  |  | 0.03435912 | 0.1304283 | 0.07146853 | 0.1298456 | 0.1094381 | 0.1299185
[5 empty] | 0.03521618 | 0.1311651 |  |  | 0.03521618 | 0.1311651 | 0.07117073 | 0.1305792 | 0.1073911 | 0.1306525
[5 empty] | 0.03423453 | 0.131902 |  |  | 0.03423453 | 0.131902 | 0.07001931 | 0.1313128 | 0.1069589 | 0.1313865
[5 empty] | 0.03398665 | 0.1326389 |  |  | 0.03398665 | 0.1326389 | 0.07055424 | 0.1320464 | 0.1056516 | 0.1321205
[5 empty] | 0.03387729 | 0.1333758 |  |  | 0.03387729 | 0.1333758 | 0.07224118 | 0.13278 | 0.1093261 | 0.1328545
[5 empty] | 0.03432161 | 0.1341127 |  |  | 0.03432161 | 0.1341127 | 0.06967927 | 0.1335136 | 0.1049918 | 0.1335885
[5 empty] | 0.03470447 | 0.1348496 |  |  | 0.03470447 | 0.1348496 | 0.06931259 | 0.1342472 | 0.1058829 | 0.1343225
[5 empty] | 0.03517213 | 0.1355864 |  |  | 0.03517213 | 0.1355864 | 0.07110968 | 0.1349808 | 0.1106894 | 0.1350565
[5 empty] | 0.03473863 | 0.1363233 |  |  | 0.03473863 | 0.1363233 | 0.07078733 | 0.1357144 | 0.1057759 | 0.1357905
[5 empty] | 0.03389164 | 0.1370602 |  |  | 0.03389164 | 0.1370602 | 0.07048606 | 0.136448 | 0.1085117 | 0.1365245
[5 empty] | 0.03459856 | 0.1377971 |  |  | 0.03459856 | 0.1377971 | 0.07115007 | 0.1371816 | 0.1093262 | 0.1372585
[5 empty] | 0.03436544 | 0.138534 |  |  | 0.03436544 | 0.138534 | 0.07267877 | 0.1379151 | 0.1079961 | 0.1379925
[5 empty] | 0.03387844 | 0.1392709 |  |  | 0.03387844 | 0.1392709 | 0.06964501 | 0.1386487 | 0.1084448 | 0.1387265
[5 empty] | 0.03464631 | 0.1400077 |  |  | 0.03464631 | 0.1400077 | 0.07107249 | 0.1393823 | 0.1106423 | 0.1394605
[5 empty] | 0.03493269 | 0.1407446 |  |  | 0.03493269 | 0.1407446 | 0.0726662 | 0.1401159 | 0.1075788 | 0.1401945
[5 empty] | 0.03459808 | 0.1414815 |  |  | 0.03459808 | 0.1414815 | 0.07198345 | 0.1408495 | 0.1062686 | 0.1409285
[5 empty] | 0.03497948 | 0.1422184 |  |  | 0.03497948 | 0.1422184 | 0.07126696 | 0.1415831 | 0.1076304 | 0.1416626
[5 empty] | 0.03505496 | 0.1429553 |  |  | 0.03505496 | 0.1429553 | 0.07201484 | 0.1423167 | 0.1085838 | 0.1423966
[5 empty] | 0.03404886 | 0.1436922 |  |  | 0.03404886 | 0.1436922 | 0.07050915 | 0.1430503 | 0.1073149 | 0.1431306
[5 empty] | 0.03421085 | 0.144429 |  |  | 0.03421085 | 0.144429 | 0.07203227 | 0.1437839 | 0.1092619 | 0.1438646
[5 empty] | 0.03502091 | 0.1451659 |  |  | 0.03502091 | 0.1451659 | 0.07211205 | 0.1445175 | 0.108497 | 0.1445986
[5 empty] | 0.03497021 | 0.1459028 |  |  | 0.03497021 | 0.1459028 | 0.07215801 | 0.1452511 | 0.1055944 | 0.1453326
[5 empty] | 0.03450892 | 0.1466397 |  |  | 0.03450892 | 0.1466397 | 0.07213621 | 0.1459847 | 0.1062439 | 0.1460666