## 1
Общество с ограниченной ответственностью "Инженерная геология" (ООО "ИнжГео") | [11 empty] | Общество с ограниченной ответственностью "Инженерная геология" (ООО "ИнжГео")
Юр. адрес: 117279, г. Москва, ул. Миклухо-Маклая, 36 а, этаж 5, пом. XXIII к. 76-84 | [11 empty] | Юр. адрес: 117279, г. Москва, ул. Миклухо-Маклая, 36 а, этаж 5, пом. XXIII к. 76-84 | [8 empty] | нагр |  |  | X0 | Y0 | R |  | нагр |  |  |  | X0 | Y0 | R | нагр |  |  |  | X0 | Y0 | R |  | нагр |  |  |  | X0 | Y0 | R
Телефон/факс +7 (495) 132-30-00, Адрес электронной почты inbox@inj-geo.ru | [11 empty] | Телефон/факс +7 (495) 132-30-00, Адрес электронной почты inbox@inj-geo.ru | [12 empty] | 0 | [7 empty] | 0 | [6 empty] | 0 | [7 empty] | 0
[21 empty] | девиатор | [6 empty] | девиатор | [6 empty] | девиатор | [7 empty] | девиатор
Испытательная лаборатория ООО «ИнжГео» | [11 empty] | Испытательная лаборатория ООО «ИнжГео» | [8 empty] | x0 | Угол | X | Y |  |  |  | x0 |  | Угол | X | Y |  |  | x0 |  | Угол | X | Y |  |  |  | x0 |  | Угол | X | Y
Адрес места осуществления деятельности лаборатории: г. Москва, просп. Вернадского, д. 51, стр. 1 | [11 empty] | Адрес места осуществления деятельности лаборатории: г. Москва, просп. Вернадского, д. 51, стр. 1 | [9 empty] | 0 | [7 empty] | 0 | [6 empty] | 0 | [7 empty] | 0
Телефон +7(910)4557682, E-mail: slg85@mail.ru | [11 empty] | Телефон +7(910)4557682, E-mail: slg85@mail.ru | [9 empty] | 5 | [7 empty] | 5 | [6 empty] | 5 | [7 empty] | 5
[22 empty] | 10 | [7 empty] | 10 | [6 empty] | 10 | [7 empty] | 10
[12 empty] | Протокол испытаний № 13-63/36 от 04-12-2022 | [9 empty] | 15 | [7 empty] | 15 | [6 empty] | 15 | [7 empty] | 15
[22 empty] | 20 | [7 empty] | 20 | [6 empty] | 20 | [7 empty] | 20
[12 empty] | Наименование и адрес заказчика: Переход трубопровода через р. Енисей | [9 empty] | 25 | [7 empty] | 25 | [6 empty] | 25 | [7 empty] | 25
[12 empty] | Наименование объекта: ООО Регионстрой | [9 empty] | 30 | [7 empty] | 30 | [6 empty] | 30 | [7 empty] | 30
Наименование используемого метода/методики: ГОСТ 12248.4-2020 | [11 empty] | Наименование используемого метода/методики: ГОСТ 12248.3-2020 | [9 empty] | 35 | [7 empty] | 35 | [6 empty] | 35 | [7 empty] | 35
Условия проведения испытания: температура окружающей среды (18 - 25)0С, влажность воздуха (40 - 75)% | [11 empty] | Условия проведения испытания: температура окружающей среды (18 - 25)0С, влажность воздуха (40 - 75)% | [9 empty] | 40 | [7 empty] | 40 | [6 empty] | 40 | [7 empty] | 40
[12 empty] | Дата получение объекта подлежащего испытаниям: 07-11-2022 | [9 empty] | 45 | [7 empty] | 45 | [6 empty] | 45 | [7 empty] | 45
[12 empty] | Дата испытания: 25.10.2022-19.11.2036 | [9 empty] | 50 | [7 empty] | 50 | [6 empty] | 50 | [7 empty] | 50
[22 empty] | 55 | [7 empty] | 55 | [6 empty] | 55 | [7 empty] | 55
Испытание грунтов методом трехосного сжатия | [11 empty] | Испытание грунтов методом трехосного сжатия | [9 empty] | 60 | [7 empty] | 60 | [6 empty] | 60 | [7 empty] | 60
[22 empty] | 65 | [7 empty] | 65 | [6 empty] | 65 | [7 empty] | 65
Лабораторный номер: | [6 empty] | We, д.е. = |  |  |  |  | Лабораторный номер: |  | 1071 |  |  |  | We, д.е. = | 0.53286882 |  |  | 70 | [7 empty] | 70 | [6 empty] | 70 | [7 empty] | 70
Номер скважины: | [6 empty] | ρ, г/см3 = |  |  |  |  | Номер скважины: |  | BH-004 |  |  |  | ρ, г/см3 = | 1.5 |  |  | 75 | [7 empty] | 75 | [6 empty] | 75 | [7 empty] | 75
Глубина отбора, м: | [6 empty] | ρs, г/см3 = |  |  |  |  | Глубина отбора, м: |  | 1.5 |  |  |  | ρs, г/см3 = | 2.73 |  |  | 80 | [7 empty] | 80 | [6 empty] | 80 | [7 empty] | 80
Наименование грунта: | [6 empty] | e, д.е. = |  |  |  |  | Наименование грунта: |  | Суглинок, после оттаивания текучий, легкий пылеватый |  |  |  | e, д.е. = | 1.789821 |  |  | 85 | [7 empty] | 85 | [6 empty] | 85 | [7 empty] | 85
Схема проведения опыта: | [6 empty] | IL, д.е. = |  |  |  |  | Схема проведения опыта: |  | КД |  |  |  | IL, д.е. = | 2.365 |  |  | 90 | [7 empty] | 90 | [6 empty] | 90 | [7 empty] | 90
[22 empty] | 95 | [7 empty] | 95 | [6 empty] | 95 | [7 empty] | 95
[22 empty] | 100 | [7 empty] | 100 | [6 empty] | 100 | [7 empty] | 100
Результаты испытаний | [11 empty] | Результаты испытаний | [9 empty] | 105 | [7 empty] | 105 | [6 empty] | 105 | [7 empty] | 105
[22 empty] | 110 | [7 empty] | 110 | [6 empty] | 110 | [7 empty] | 110
[22 empty] | 115 | [7 empty] | 115 | [6 empty] | 115 | [7 empty] | 115
[22 empty] | 120 | [7 empty] | 120 | [6 empty] | 120 | [7 empty] | 120
[22 empty] | 125 | [7 empty] | 125 | [6 empty] | 125 | [7 empty] | 125
[22 empty] | 130 | [7 empty] | 130 | [6 empty] | 130 | [7 empty] | 130
[22 empty] | 135 | [7 empty] | 135 | [6 empty] | 135 | [7 empty] | 135
[22 empty] | 140 | [7 empty] | 140 | [6 empty] | 140 | [7 empty] | 140
[22 empty] | 145 | [7 empty] | 145 | [6 empty] | 145 | [7 empty] | 145
[22 empty] | 150 | [7 empty] | 150 | [6 empty] | 150 | [7 empty] | 150
[22 empty] | 155 | [7 empty] | 155 | [6 empty] | 155 | [7 empty] | 155
[22 empty] | 160 | [7 empty] | 160 | [6 empty] | 160 | [7 empty] | 160
[22 empty] | 165 | [7 empty] | 165 | [6 empty] | 165 | [7 empty] | 165
[22 empty] | 170 | [7 empty] | 170 | [6 empty] | 170 | [7 empty] | 170
[22 empty] | 175 | [7 empty] | 175 | [6 empty] | 175 | [7 empty] | 175
[22 empty] | 180 | [7 empty] | 180 | [6 empty] | 180 | [7 empty] | 180
[13 empty] | Давление в камере, Мпа σ3 | Вертикальная нагрузка, Мпа σ1 | Поровое давление, Мпа u
| K0, д.е. | 0.8435655 |  |  |  |  | Коэфф. Точки | [5 empty] | 0.05 | 0.08493633 | [5 empty] | 1 | [6 empty] | σ3,кПа | σ1,кПа | u, кПа |  |  |  | 4
| q_zg, МПа | 0.04217828 | [10 empty] | 0.15 | 0.2220252 | [27 empty] | δ3, Мпа | δ1-δ3, МПа | δ1, МПа | δ1, КПа
|  |  | Модуль деформации, МПа: | [9 empty] | 0.25 | 0.3591141 | [21 empty] | С, МПа:
|  |  | Е0= |  | Точки модуля (полное напр.), МПа |  |  |  | 0.04217828 | 0.06748524 | [25 empty] | φ, град:
|  |  | E50 = |  | qf (полное напр.), МПа |  |  |  | 0.06746816 | [26 empty] | E, Мпа
|  |  | Коэф. Поперечной деформации, ϑ = | [9 empty] | Эффективные значения угла внутреннего трения и удельного сцепления ϕ', С' | [13 empty] | x | 0
[13 empty] | ϕ', град. = | 9 | [12 empty] | y |  |  |  | С, кПа | φ,°
[13 empty] | С', МПа = | 0.007
| Исполнитель: | [6 empty] | Морозов Д.С. |  |  |  |  | Исполнитель: |  |  |  |  | Морозов Д.С.
| Начальник исп. лаборатории: | [6 empty] | Семиколенова Л.Г. |  |  |  |  | Начальник исп. лаборатории: |  |  |  |  | Семиколенова Л.Г.
Лист 1 , всего листов 2 | [11 empty] | Лист 2 , всего листов 2
Частичное воспроизведение протокола испытаний без письменного разрешения ООО «ИнжГео» ЗАПРЕЩАЕТСЯ | [11 empty] | Частичное воспроизведение протокола испытаний без письменного разрешения ООО «ИнжГео» ЗАПРЕЩАЕТСЯ
[5 empty] | второй график |  | первый график | [9 empty] | К Пуассона
dev50 | epsE50 | ind | devE0 | epsE0 | dev | eps | sigma |  | dev1 | eps1 | dev2 | eps2 | dev3 | eps3 |  | Глины
0.01746816 | 0.001745506 |  |  |  | -0.00029 | 0 |  |  | -0.00029 | 0 | -0.00102 | 0 | -0.001525 | 0 |  | < 0 | 0,20-0,30
ind |  |  |  |  | 0.008035356 | 0.0005352886 |  |  | 0.008035356 | 0.0005352886 | 0.02016706 | 0.0004433868 | 0.02618738 | 0.0003711736 |  | 0-0,25 | 0,30-0,38
2 |  |  |  |  | 0.01746816 | 0.001745506 |  |  | 0.01746816 | 0.001745506 | 0.0360126 | 0.001187643 | 0.05455704 | 0.001159917 |  | 0,25< | 0,38-0,45
E0 |  |  |  |  | 0.01801198 | 0.002210649 |  |  | 0.01801198 | 0.002210649 | 0.03830413 | 0.002202239 | 0.05899078 | 0.002201821 |  | Суглинки | 0,35-0,37
epsE0 | devE0 |  |  |  | 0.01868177 | 0.002947531 |  |  | 0.01868177 | 0.002947531 | 0.04085896 | 0.002936318 | 0.06228792 | 0.002935761 |  | Пески и супеси | 0,30-0,35
0.0005352886 | 0.008035356 |  |  |  | 0.0196237 | 0.003684414 |  |  | 0.0196237 | 0.003684414 | 0.04273614 | 0.003670398 | 0.06497816 | 0.003669701
[5 empty] | 0.02030571 | 0.004421297 |  |  | 0.02030571 | 0.004421297 | 0.04443162 | 0.004404477 | 0.06567887 | 0.004403641
График E50 |  | График E |  |  | 0.02095593 | 0.00515818 |  |  | 0.02095593 | 0.00515818 | 0.04577006 | 0.005138557 | 0.06854346 | 0.005137581
eps | q | sigma |  |  | 0.02256651 | 0.005895063 |  |  | 0.02256651 | 0.005895063 | 0.04595054 | 0.005872636 | 0.07023922 | 0.005871522
Горизонтальная линия E50 |  | Касательная |  |  | 0.02291805 | 0.006631946 |  |  | 0.02291805 | 0.006631946 | 0.04964546 | 0.006606716 | 0.07475152 | 0.006605462
0 |  | a | b |  | 0.02348439 | 0.007368828 |  |  | 0.02348439 | 0.007368828 | 0.04804377 | 0.007340795 | 0.0736403 | 0.007339402
|  |  | 0 |  | 0.0234652 | 0.008105711 |  |  | 0.0234652 | 0.008105711 | 0.05190342 | 0.008074875 | 0.07547563 | 0.008073342
Вертикальная линия E50 |  | p1 и p2 |  |  | 0.02478387 | 0.008842594 |  |  | 0.02478387 | 0.008842594 | 0.05167976 | 0.008808954 | 0.0810399 | 0.008807282
| 0 | 0 |  |  | 0.02434807 | 0.009579477 |  |  | 0.02434807 | 0.009579477 | 0.05097283 | 0.009543034 | 0.08191227 | 0.009541222
[5 empty] | 0.02551017 | 0.01031636 |  |  | 0.02551017 | 0.01031636 | 0.05208593 | 0.01027711 | 0.07945138 | 0.01027516
Касательная линия E50 |  |  |  |  | 0.02602816 | 0.01105324 |  |  | 0.02602816 | 0.01105324 | 0.05292076 | 0.01101119 | 0.08344648 | 0.0110091
0 | 0 | Горизонтальная 1 |  |  | 0.02604119 | 0.01179013 |  |  | 0.02604119 | 0.01179013 | 0.05377248 | 0.01174527 | 0.08168838 | 0.01174304
[5 empty] | 0.02633436 | 0.01252701 |  |  | 0.02633436 | 0.01252701 | 0.05622501 | 0.01247935 | 0.08651904 | 0.01247698
Горизонтальная линия qкр |  |  |  |  | 0.02714462 | 0.01326389 |  |  | 0.02714462 | 0.01326389 | 0.05672502 | 0.01321343 | 0.08700019 | 0.01321092
Горизонтальная линия q |  | Горизонтальная 2 |  |  | 0.02764313 | 0.01400077 |  |  | 0.02764313 | 0.01400077 | 0.05548258 | 0.01394751 | 0.08772859 | 0.01394486
0 |  | 0 |  |  | 0.02743011 | 0.01473766 |  |  | 0.02743011 | 0.01473766 | 0.05615986 | 0.01468159 | 0.08844695 | 0.0146788
[5 empty] | 0.02792263 | 0.01547454 |  |  | 0.02792263 | 0.01547454 | 0.05707332 | 0.01541567 | 0.08696185 | 0.01541274
Вертикальная линия q |  |  |  |  | 0.02817777 | 0.01621142 |  |  | 0.02817777 | 0.01621142 | 0.0580556 | 0.01614975 | 0.08972494 | 0.01614668
| 0 |  |  |  | 0.02808269 | 0.01694831 |  |  | 0.02808269 | 0.01694831 | 0.05717323 | 0.01688383 | 0.08812317 | 0.01688062
[5 empty] | 0.02820284 | 0.01768519 |  |  | 0.02820284 | 0.01768519 | 0.0580332 | 0.01761791 | 0.09015084 | 0.01761456
[5 empty] | 0.02862174 | 0.01842207 |  |  | 0.02862174 | 0.01842207 | 0.05960492 | 0.01835199 | 0.09027182 | 0.0183485
[5 empty] | 0.02862155 | 0.01915895 |  |  | 0.02862155 | 0.01915895 | 0.05897485 | 0.01908607 | 0.09008042 | 0.01908244
[5 empty] | 0.02853695 | 0.01989584 |  |  | 0.02853695 | 0.01989584 | 0.06064637 | 0.01982015 | 0.09100029 | 0.01981639
[5 empty] | 0.02880594 | 0.02063272 |  |  | 0.02880594 | 0.02063272 | 0.05876032 | 0.02055423 | 0.09240387 | 0.02055033
[5 empty] | 0.02871297 | 0.0213696 |  |  | 0.02871297 | 0.0213696 | 0.05981953 | 0.02128831 | 0.08957508 | 0.02128427
[5 empty] | 0.02881815 | 0.02210649 |  |  | 0.02881815 | 0.02210649 | 0.06128404 | 0.02202239 | 0.09351304 | 0.02201821
[5 empty] | 0.0295739 | 0.02284337 |  |  | 0.0295739 | 0.02284337 | 0.06020464 | 0.02275646 | 0.0915097 | 0.02275215
[5 empty] | 0.02961382 | 0.02358025 |  |  | 0.02961382 | 0.02358025 | 0.06010957 | 0.02349054 | 0.09316111 | 0.02348609
[5 empty] | 0.0292903 | 0.02431713 |  |  | 0.0292903 | 0.02431713 | 0.06089074 | 0.02422462 | 0.09319205 | 0.02422003
[5 empty] | 0.02989274 | 0.02505402 |  |  | 0.02989274 | 0.02505402 | 0.06025737 | 0.0249587 | 0.09062807 | 0.02495397
[5 empty] | 0.03025356 | 0.0257909 |  |  | 0.03025356 | 0.0257909 | 0.06039873 | 0.02569278 | 0.09515619 | 0.02568791
[5 empty] | 0.0296749 | 0.02652778 |  |  | 0.0296749 | 0.02652778 | 0.06210698 | 0.02642686 | 0.09278032 | 0.02642185
[5 empty] | 0.02982824 | 0.02726467 |  |  | 0.02982824 | 0.02726467 | 0.06337223 | 0.02716094 | 0.09558694 | 0.02715579
[5 empty] | 0.02985106 | 0.02800155 |  |  | 0.02985106 | 0.02800155 | 0.06095761 | 0.02789502 | 0.09339033 | 0.02788973
[5 empty] | 0.03043289 | 0.02873843 |  |  | 0.03043289 | 0.02873843 | 0.06252937 | 0.0286291 | 0.0919037 | 0.02862367
[5 empty] | 0.03062837 | 0.02947531 |  |  | 0.03062837 | 0.02947531 | 0.06122437 | 0.02936318 | 0.09663019 | 0.02935761
[5 empty] | 0.03052858 | 0.0302122 |  |  | 0.03052858 | 0.0302122 | 0.06406381 | 0.03009726 | 0.09377401 | 0.03009155
[5 empty] | 0.03041595 | 0.03094908 |  |  | 0.03041595 | 0.03094908 | 0.06277399 | 0.03083134 | 0.09323728 | 0.03082549
[5 empty] | 0.03033092 | 0.03168596 |  |  | 0.03033092 | 0.03168596 | 0.06429478 | 0.03156542 | 0.09575792 | 0.03155943
[5 empty] | 0.03048554 | 0.03242285 |  |  | 0.03048554 | 0.03242285 | 0.06255228 | 0.0322995 | 0.09364378 | 0.03229337
[5 empty] | 0.03042532 | 0.03315973 |  |  | 0.03042532 | 0.03315973 | 0.06399542 | 0.03303358 | 0.09553545 | 0.03302731
[5 empty] | 0.03136879 | 0.03389661 |  |  | 0.03136879 | 0.03389661 | 0.06320914 | 0.03376766 | 0.09539112 | 0.03376125
[5 empty] | 0.03066813 | 0.03463349 |  |  | 0.03066813 | 0.03463349 | 0.06517148 | 0.03450174 | 0.09702044 | 0.03449519
[5 empty] | 0.0310106 | 0.03537038 |  |  | 0.0310106 | 0.03537038 | 0.06407965 | 0.03523582 | 0.09631667 | 0.03522913
[5 empty] | 0.03046902 | 0.03610726 |  |  | 0.03046902 | 0.03610726 | 0.06450735 | 0.0359699 | 0.09801794 | 0.03596307
[5 empty] | 0.03069103 | 0.03684414 |  |  | 0.03069103 | 0.03684414 | 0.06457391 | 0.03670398 | 0.09735745 | 0.03669701
[5 empty] | 0.03078404 | 0.03758103 |  |  | 0.03078404 | 0.03758103 | 0.06399085 | 0.03743806 | 0.09395365 | 0.03743095
[5 empty] | 0.03156882 | 0.03831791 |  |  | 0.03156882 | 0.03831791 | 0.06590779 | 0.03817213 | 0.09906367 | 0.03816489
[5 empty] | 0.03160937 | 0.03905479 |  |  | 0.03160937 | 0.03905479 | 0.06378802 | 0.03890621 | 0.0969301 | 0.03889883
[5 empty] | 0.03134766 | 0.03979167 |  |  | 0.03134766 | 0.03979167 | 0.06507805 | 0.03964029 | 0.09621165 | 0.03963277
[5 empty] | 0.03093758 | 0.04052856 |  |  | 0.03093758 | 0.04052856 | 0.06671112 | 0.04037437 | 0.09930702 | 0.04036671
[5 empty] | 0.03178082 | 0.04126544 |  |  | 0.03178082 | 0.04126544 | 0.06525808 | 0.04110845 | 0.09806159 | 0.04110065
[5 empty] | 0.0315946 | 0.04200232 |  |  | 0.0315946 | 0.04200232 | 0.06415558 | 0.04184253 | 0.09632703 | 0.04183459
[5 empty] | 0.03113315 | 0.04273921 |  |  | 0.03113315 | 0.04273921 | 0.06429356 | 0.04257661 | 0.09802001 | 0.04256853
[5 empty] | 0.03211156 | 0.04347609 |  |  | 0.03211156 | 0.04347609 | 0.06643679 | 0.04331069 | 0.09765405 | 0.04330247
[5 empty] | 0.031277 | 0.04421297 |  |  | 0.031277 | 0.04421297 | 0.06694382 | 0.04404477 | 0.100626 | 0.04403641
[5 empty] | 0.03132504 | 0.04494985 |  |  | 0.03132504 | 0.04494985 | 0.06642043 | 0.04477885 | 0.09892525 | 0.04477035
[5 empty] | 0.03186475 | 0.04568674 |  |  | 0.03186475 | 0.04568674 | 0.0659128 | 0.04551293 | 0.09891468 | 0.04550429
[5 empty] | 0.03172584 | 0.04642362 |  |  | 0.03172584 | 0.04642362 | 0.0645728 | 0.04624701 | 0.09622597 | 0.04623823
[5 empty] | 0.03168863 | 0.0471605 |  |  | 0.03168863 | 0.0471605 | 0.06609766 | 0.04698109 | 0.09803868 | 0.04697217
[5 empty] | 0.03185339 | 0.04789739 |  |  | 0.03185339 | 0.04789739 | 0.06715329 | 0.04771517 | 0.09722813 | 0.04770611
[5 empty] | 0.03150014 | 0.04863427 |  |  | 0.03150014 | 0.04863427 | 0.06544161 | 0.04844925 | 0.09668958 | 0.04844005
[5 empty] | 0.0321703 | 0.04937115 |  |  | 0.0321703 | 0.04937115 | 0.06502648 | 0.04918333 | 0.09873558 | 0.04917399
[5 empty] | 0.03249874 | 0.05010803 |  |  | 0.03249874 | 0.05010803 | 0.06638195 | 0.04991741 | 0.1005162 | 0.04990793
[5 empty] | 0.03168084 | 0.05084492 |  |  | 0.03168084 | 0.05084492 | 0.0678286 | 0.05065149 | 0.09830809 | 0.05064187
[5 empty] | 0.03169118 | 0.0515818 |  |  | 0.03169118 | 0.0515818 | 0.06790028 | 0.05138557 | 0.09895597 | 0.05137581
[5 empty] | 0.03273732 | 0.05231868 |  |  | 0.03273732 | 0.05231868 | 0.06854836 | 0.05211965 | 0.1009233 | 0.05210975
[5 empty] | 0.03163351 | 0.05305557 |  |  | 0.03163351 | 0.05305557 | 0.06666651 | 0.05285373 | 0.09917222 | 0.05284369
[5 empty] | 0.03225683 | 0.05379245 |  |  | 0.03225683 | 0.05379245 | 0.06867884 | 0.0535878 | 0.0991793 | 0.05357763
[5 empty] | 0.03289643 | 0.05452933 |  |  | 0.03289643 | 0.05452933 | 0.06768078 | 0.05432188 | 0.1003223 | 0.05431157
[5 empty] | 0.03206218 | 0.05526621 |  |  | 0.03206218 | 0.05526621 | 0.0666803 | 0.05505596 | 0.09779901 | 0.05504551
[5 empty] | 0.03252055 | 0.0560031 |  |  | 0.03252055 | 0.0560031 | 0.06627001 | 0.05579004 | 0.09845494 | 0.05577945
[5 empty] | 0.03194979 | 0.05673998 |  |  | 0.03194979 | 0.05673998 | 0.06731597 | 0.05652412 | 0.1020657 | 0.05651339
[5 empty] | 0.03242974 | 0.05747686 |  |  | 0.03242974 | 0.05747686 | 0.06859365 | 0.0572582 | 0.09745884 | 0.05724733
[5 empty] | 0.03234595 | 0.05821374 |  |  | 0.03234595 | 0.05821374 | 0.06812418 | 0.05799228 | 0.1030869 | 0.05798127
[5 empty] | 0.03190556 | 0.05895063 |  |  | 0.03190556 | 0.05895063 | 0.06663399 | 0.05872636 | 0.1015053 | 0.05871522
[5 empty] | 0.03294804 | 0.05968751 |  |  | 0.03294804 | 0.05968751 | 0.06777164 | 0.05946044 | 0.1010222 | 0.05944916
[5 empty] | 0.03254045 | 0.06042439 |  |  | 0.03254045 | 0.06042439 | 0.06701305 | 0.06019452 | 0.09885361 | 0.0601831
[5 empty] | 0.03265552 | 0.06116128 |  |  | 0.03265552 | 0.06116128 | 0.06761118 | 0.0609286 | 0.1033092 | 0.06091704
[5 empty] | 0.03311712 | 0.06189816 |  |  | 0.03311712 | 0.06189816 | 0.06779526 | 0.06166268 | 0.09905336 | 0.06165098
[5 empty] | 0.03208612 | 0.06263504 |  |  | 0.03208612 | 0.06263504 | 0.06764954 | 0.06239676 | 0.102459 | 0.06238492
[5 empty] | 0.03253859 | 0.06337192 |  |  | 0.03253859 | 0.06337192 | 0.0693346 | 0.06313084 | 0.09990972 | 0.06311886
[5 empty] | 0.03294216 | 0.06410881 |  |  | 0.03294216 | 0.06410881 | 0.0678681 | 0.06386492 | 0.1004554 | 0.0638528
[5 empty] | 0.03225764 | 0.06484569 |  |  | 0.03225764 | 0.06484569 | 0.06781133 | 0.064599 | 0.1035754 | 0.06458674
[5 empty] | 0.03201282 | 0.06558257 |  |  | 0.03201282 | 0.06558257 | 0.06881047 | 0.06533308 | 0.1004243 | 0.06532068
[5 empty] | 0.03265783 | 0.06631946 |  |  | 0.03265783 | 0.06631946 | 0.06747517 | 0.06606716 | 0.09994111 | 0.06605462
[5 empty] | 0.03231213 | 0.06705634 |  |  | 0.03231213 | 0.06705634 | 0.06885896 | 0.06680124 | 0.1016168 | 0.06678856
[5 empty] | 0.03289033 | 0.06779322 |  |  | 0.03289033 | 0.06779322 | 0.06685852 | 0.06753532 | 0.1000164 | 0.0675225
[5 empty] | 0.03292792 | 0.0685301 |  |  | 0.03292792 | 0.0685301 | 0.06842437 | 0.06826939 | 0.1047949 | 0.06825644
[5 empty] | 0.03290682 | 0.06926699 |  |  | 0.03290682 | 0.06926699 | 0.06920636 | 0.06900347 | 0.103172 | 0.06899038
[5 empty] | 0.0328196 | 0.07000387 |  |  | 0.0328196 | 0.07000387 | 0.06803565 | 0.06973755 | 0.1026035 | 0.06972432
[5 empty] | 0.03246536 | 0.07074075 |  |  | 0.03246536 | 0.07074075 | 0.06746246 | 0.07047163 | 0.09986671 | 0.07045826
[5 empty] | 0.03298603 | 0.07147764 |  |  | 0.03298603 | 0.07147764 | 0.07000617 | 0.07120571 | 0.1040237 | 0.0711922
[5 empty] | 0.03289862 | 0.07221452 |  |  | 0.03289862 | 0.07221452 | 0.07000326 | 0.07193979 | 0.103822 | 0.07192614
[5 empty] | 0.03283629 | 0.0729514 |  |  | 0.03283629 | 0.0729514 | 0.06970072 | 0.07267387 | 0.1038102 | 0.07266008
[5 empty] | 0.03260702 | 0.07368828 |  |  | 0.03260702 | 0.07368828 | 0.06700269 | 0.07340795 | 0.1027213 | 0.07339402
[5 empty] | 0.03280375 | 0.07442517 |  |  | 0.03280375 | 0.07442517 | 0.06908843 | 0.07414203 | 0.1023809 | 0.07412796
[5 empty] | 0.0326168 | 0.07516205 |  |  | 0.0326168 | 0.07516205 | 0.06800811 | 0.07487611 | 0.1024142 | 0.0748619
[5 empty] | 0.03300581 | 0.07589893 |  |  | 0.03300581 | 0.07589893 | 0.06840542 | 0.07561019 | 0.1027389 | 0.07559584
[5 empty] | 0.03344527 | 0.07663582 |  |  | 0.03344527 | 0.07663582 | 0.06990367 | 0.07634427 | 0.100829 | 0.07632978
[5 empty] | 0.03328446 | 0.0773727 |  |  | 0.03328446 | 0.0773727 | 0.06978746 | 0.07707835 | 0.1017098 | 0.07706372
[5 empty] | 0.0327812 | 0.07810958 |  |  | 0.0327812 | 0.07810958 | 0.06926024 | 0.07781243 | 0.1033233 | 0.07779766
[5 empty] | 0.03296266 | 0.07884646 |  |  | 0.03296266 | 0.07884646 | 0.06903426 | 0.07854651 | 0.1034573 | 0.0785316
[5 empty] | 0.03373161 | 0.07958335 |  |  | 0.03373161 | 0.07958335 | 0.07050248 | 0.07928059 | 0.1036768 | 0.07926554
[5 empty] | 0.03337826 | 0.08032023 |  |  | 0.03337826 | 0.08032023 | 0.06970645 | 0.08001467 | 0.1026125 | 0.07999948
[5 empty] | 0.03376339 | 0.08105711 |  |  | 0.03376339 | 0.08105711 | 0.07007099 | 0.08074875 | 0.103272 | 0.08073342
[5 empty] | 0.03344449 | 0.081794 |  |  | 0.03344449 | 0.081794 | 0.06945104 | 0.08148283 | 0.1056535 | 0.08146736
[5 empty] | 0.03313438 | 0.08253088 |  |  | 0.03313438 | 0.08253088 | 0.06981605 | 0.08221691 | 0.1028239 | 0.0822013
[5 empty] | 0.03386964 | 0.08326776 |  |  | 0.03386964 | 0.08326776 | 0.06843328 | 0.08295099 | 0.1041692 | 0.08293524
[5 empty] | 0.03309894 | 0.08400464 |  |  | 0.03309894 | 0.08400464 | 0.0703529 | 0.08368506 | 0.1035075 | 0.08366918
[5 empty] | 0.03349254 | 0.08474153 |  |  | 0.03349254 | 0.08474153 | 0.06822746 | 0.08441914 | 0.1051863 | 0.08440312
[5 empty] | 0.03361014 | 0.08547841 |  |  | 0.03361014 | 0.08547841 | 0.07005483 | 0.08515322 | 0.104855 | 0.08513706
[5 empty] | 0.03425374 | 0.08621529 |  |  | 0.03425374 | 0.08621529 | 0.06930765 | 0.0858873 | 0.1042763 | 0.085871
[5 empty] | 0.03309637 | 0.08695218 |  |  | 0.03309637 | 0.08695218 | 0.07109042 | 0.08662138 | 0.104229 | 0.08660494
[5 empty] | 0.03388337 | 0.08768906 |  |  | 0.03388337 | 0.08768906 | 0.0688746 | 0.08735546 | 0.1048209 | 0.08733888
[5 empty] | 0.03379988 | 0.08842594 |  |  | 0.03379988 | 0.08842594 | 0.06805271 | 0.08808954 | 0.1032633 | 0.08807282
[5 empty] | 0.03358825 | 0.08916282 |  |  | 0.03358825 | 0.08916282 | 0.06959773 | 0.08882362 | 0.107142 | 0.08880676
[5 empty] | 0.03418372 | 0.08989971 |  |  | 0.03418372 | 0.08989971 | 0.06949094 | 0.0895577 | 0.1067574 | 0.0895407
[5 empty] | 0.03332986 | 0.09063659 |  |  | 0.03332986 | 0.09063659 | 0.07056912 | 0.09029178 | 0.1045032 | 0.09027464
[5 empty] | 0.03363862 | 0.09137347 |  |  | 0.03363862 | 0.09137347 | 0.070954 | 0.09102586 | 0.1047572 | 0.09100858
[5 empty] | 0.03373768 | 0.09211036 |  |  | 0.03373768 | 0.09211036 | 0.06865207 | 0.09175994 | 0.1075726 | 0.09174252
[5 empty] | 0.03354779 | 0.09284724 |  |  | 0.03354779 | 0.09284724 | 0.07005097 | 0.09249402 | 0.1051543 | 0.09247646
[5 empty] | 0.03379653 | 0.09358412 |  |  | 0.03379653 | 0.09358412 | 0.07029774 | 0.0932281 | 0.104889 | 0.0932104
[5 empty] | 0.03387861 | 0.094321 |  |  | 0.03387861 | 0.094321 | 0.0686688 | 0.09396218 | 0.1056 | 0.09394434
[5 empty] | 0.03402534 | 0.09505789 |  |  | 0.03402534 | 0.09505789 | 0.07145639 | 0.09469626 | 0.1063158 | 0.09467828
[5 empty] | 0.03326042 | 0.09579477 |  |  | 0.03326042 | 0.09579477 | 0.06996665 | 0.09543034 | 0.1038772 | 0.09541222
[5 empty] | 0.03377322 | 0.09653165 |  |  | 0.03377322 | 0.09653165 | 0.07151979 | 0.09616442 | 0.103586 | 0.09614616
[5 empty] | 0.03407116 | 0.09726854 |  |  | 0.03407116 | 0.09726854 | 0.06948839 | 0.0968985 | 0.1046139 | 0.0968801
[5 empty] | 0.03427569 | 0.09800542 |  |  | 0.03427569 | 0.09800542 | 0.06895957 | 0.09763258 | 0.1067411 | 0.09761405
[5 empty] | 0.03430793 | 0.0987423 |  |  | 0.03430793 | 0.0987423 | 0.06890818 | 0.09836666 | 0.1056742 | 0.09834799
[5 empty] | 0.03369009 | 0.09947918 |  |  | 0.03369009 | 0.09947918 | 0.0705775 | 0.09910073 | 0.1066359 | 0.09908193
[5 empty] | 0.03428661 | 0.1002161 |  |  | 0.03428661 | 0.1002161 | 0.06939509 | 0.09983481 | 0.1083175 | 0.09981587
[5 empty] | 0.03420761 | 0.100953 |  |  | 0.03420761 | 0.100953 | 0.06957515 | 0.1005689 | 0.109521 | 0.1005498
[5 empty] | 0.03433201 | 0.1016898 |  |  | 0.03433201 | 0.1016898 | 0.0700179 | 0.101303 | 0.1083932 | 0.1012837
[5 empty] | 0.03451322 | 0.1024267 |  |  | 0.03451322 | 0.1024267 | 0.0707362 | 0.1020371 | 0.1065225 | 0.1020177
[5 empty] | 0.03366438 | 0.1031636 |  |  | 0.03366438 | 0.1031636 | 0.06991844 | 0.1027711 | 0.1083714 | 0.1027516
[5 empty] | 0.03452036 | 0.1039005 |  |  | 0.03452036 | 0.1039005 | 0.07034037 | 0.1035052 | 0.1061218 | 0.1034856
[5 empty] | 0.03466149 | 0.1046374 |  |  | 0.03466149 | 0.1046374 | 0.06978514 | 0.1042393 | 0.106845 | 0.1042195
[5 empty] | 0.03457602 | 0.1053742 |  |  | 0.03457602 | 0.1053742 | 0.0720252 | 0.1049734 | 0.1067003 | 0.1049534
[5 empty] | 0.03435544 | 0.1061111 |  |  | 0.03435544 | 0.1061111 | 0.06957189 | 0.1057075 | 0.1096163 | 0.1056874
[5 empty] | 0.03428597 | 0.106848 |  |  | 0.03428597 | 0.106848 | 0.07108905 | 0.1064415 | 0.1079717 | 0.1064213
[5 empty] | 0.03372074 | 0.1075849 |  |  | 0.03372074 | 0.1075849 | 0.06884023 | 0.1071756 | 0.1091141 | 0.1071553
[5 empty] | 0.03377396 | 0.1083218 |  |  | 0.03377396 | 0.1083218 | 0.07037825 | 0.1079097 | 0.1096465 | 0.1078892
[5 empty] | 0.03442727 | 0.1090587 |  |  | 0.03442727 | 0.1090587 | 0.06870388 | 0.1086438 | 0.1084235 | 0.1086231
[5 empty] | 0.03417793 | 0.1097955 |  |  | 0.03417793 | 0.1097955 | 0.07194542 | 0.1093778 | 0.1083628 | 0.1093571
[5 empty] | 0.03470219 | 0.1105324 |  |  | 0.03470219 | 0.1105324 | 0.0710558 | 0.1101119 | 0.1088884 | 0.110091
[5 empty] | 0.03396727 | 0.1112693 |  |  | 0.03396727 | 0.1112693 | 0.06926201 | 0.110846 | 0.1085352 | 0.110825
[5 empty] | 0.03511515 | 0.1120062 |  |  | 0.03511515 | 0.1120062 | 0.07017932 | 0.1115801 | 0.1087481 | 0.1115589
[5 empty] | 0.03444779 | 0.1127431 |  |  | 0.03444779 | 0.1127431 | 0.072246 | 0.1123142 | 0.1067103 | 0.1122928
[5 empty] | 0.0337616 | 0.11348 |  |  | 0.0337616 | 0.11348 | 0.07036206 | 0.1130482 | 0.107548 | 0.1130268
[5 empty] | 0.03493658 | 0.1142168 |  |  | 0.03493658 | 0.1142168 | 0.06928455 | 0.1137823 | 0.1080549 | 0.1137607
[5 empty] | 0.03363978 | 0.1149537 |  |  | 0.03363978 | 0.1149537 | 0.06945803 | 0.1145164 | 0.1078822 | 0.1144947
[5 empty] | 0.03372958 | 0.1156906 |  |  | 0.03372958 | 0.1156906 | 0.07080568 | 0.1152505 | 0.1083605 | 0.1152286
[5 empty] | 0.03458906 | 0.1164275 |  |  | 0.03458906 | 0.1164275 | 0.06985188 | 0.1159846 | 0.1082031 | 0.1159625
[5 empty] | 0.03417345 | 0.1171644 |  |  | 0.03417345 | 0.1171644 | 0.06962781 | 0.1167186 | 0.1089168 | 0.1166965
[5 empty] | 0.03432231 | 0.1179013 |  |  | 0.03432231 | 0.1179013 | 0.07033168 | 0.1174527 | 0.1059003 | 0.1174304
[5 empty] | 0.03452371 | 0.1186381 |  |  | 0.03452371 | 0.1186381 | 0.07146978 | 0.1181868 | 0.105211 | 0.1181644
[5 empty] | 0.0349473 | 0.119375 |  |  | 0.0349473 | 0.119375 | 0.07134396 | 0.1189209 | 0.1073237 | 0.1188983
[5 empty] | 0.0339696 | 0.1201119 |  |  | 0.0339696 | 0.1201119 | 0.07170595 | 0.119655 | 0.1066701 | 0.1196323
[5 empty] | 0.03440148 | 0.1208488 |  |  | 0.03440148 | 0.1208488 | 0.07049359 | 0.120389 | 0.1086208 | 0.1203662
[5 empty] | 0.03510786 | 0.1215857 |  |  | 0.03510786 | 0.1215857 | 0.07205165 | 0.1211231 | 0.105354 | 0.1211001
[5 empty] | 0.03459978 | 0.1223226 |  |  | 0.03459978 | 0.1223226 | 0.07176945 | 0.1218572 | 0.1058891 | 0.1218341
[5 empty] | 0.03438305 | 0.1230594 |  |  | 0.03438305 | 0.1230594 | 0.0698705 | 0.1225913 | 0.1048522 | 0.122568
[5 empty] | 0.03380494 | 0.1237963 |  |  | 0.03380494 | 0.1237963 | 0.06955641 | 0.1233254 | 0.1099637 | 0.123302
[5 empty] | 0.03490302 | 0.1245332 |  |  | 0.03490302 | 0.1245332 | 0.07041614 | 0.1240594 | 0.1097597 | 0.1240359
[5 empty] | 0.03416822 | 0.1252701 |  |  | 0.03416822 | 0.1252701 | 0.06933553 | 0.1247935 | 0.1063347 | 0.1247698
[5 empty] | 0.03430242 | 0.126007 |  |  | 0.03430242 | 0.126007 | 0.07048108 | 0.1255276 | 0.1077661 | 0.1255038
[5 empty] | 0.03445164 | 0.1267438 |  |  | 0.03445164 | 0.1267438 | 0.07126258 | 0.1262617 | 0.109405 | 0.1262377
[5 empty] | 0.0344904 | 0.1274807 |  |  | 0.0344904 | 0.1274807 | 0.07195574 | 0.1269958 | 0.1102333 | 0.1269717
[5 empty] | 0.03467516 | 0.1282176 |  |  | 0.03467516 | 0.1282176 | 0.07118492 | 0.1277298 | 0.1074558 | 0.1277056
[5 empty] | 0.03438447 | 0.1289545 |  |  | 0.03438447 | 0.1289545 | 0.07165456 | 0.1284639 | 0.1055141 | 0.1284395
[5 empty] | 0.03492361 | 0.1296914 |  |  | 0.03492361 | 0.1296914 | 0.06976265 | 0.129198 | 0.1092164 | 0.1291735
[5 empty] | 0.0349854 | 0.1304283 |  |  | 0.0349854 | 0.1304283 | 0.07033349 | 0.1299321 | 0.1100129 | 0.1299074
[5 empty] | 0.03424718 | 0.1311651 |  |  | 0.03424718 | 0.1311651 | 0.07187829 | 0.1306662 | 0.1074728 | 0.1306414
[5 empty] | 0.03425954 | 0.131902 |  |  | 0.03425954 | 0.131902 | 0.07148334 | 0.1314002 | 0.1057836 | 0.1313753
[5 empty] | 0.03391893 | 0.1326389 |  |  | 0.03391893 | 0.1326389 | 0.07210647 | 0.1321343 | 0.1075846 | 0.1321092
[5 empty] | 0.03409888 | 0.1333758 |  |  | 0.03409888 | 0.1333758 | 0.07118982 | 0.1328684 | 0.1076338 | 0.1328432
[5 empty] | 0.03493633 | 0.1341127 |  |  | 0.03493633 | 0.1341127 | 0.06960685 | 0.1336025 | 0.1085827 | 0.1335771
[5 empty] | 0.03449135 | 0.1348496 |  |  | 0.03449135 | 0.1348496 | 0.07198291 | 0.1343366 | 0.1048278 | 0.1343111
[5 empty] | 0.03426514 | 0.1355864 |  |  | 0.03426514 | 0.1355864 | 0.0698545 | 0.1350706 | 0.1058455 | 0.135045
[5 empty] | 0.03398588 | 0.1363233 |  |  | 0.03398588 | 0.1363233 | 0.0692906 | 0.1358047 | 0.1076658 | 0.1357789
[5 empty] | 0.03382912 | 0.1370602 |  |  | 0.03382912 | 0.1370602 | 0.07072365 | 0.1365388 | 0.105264 | 0.1365129
[5 empty] | 0.03444773 | 0.1377971 |  |  | 0.03444773 | 0.1377971 | 0.07228966 | 0.1372729 | 0.1103873 | 0.1372468
[5 empty] | 0.03477934 | 0.138534 |  |  | 0.03477934 | 0.138534 | 0.07010489 | 0.1380069 | 0.1062253 | 0.1379808
[5 empty] | 0.0348749 | 0.1392709 |  |  | 0.0348749 | 0.1392709 | 0.06962866 | 0.138741 | 0.1068776 | 0.1387147
[5 empty] | 0.03524396 | 0.1400077 |  |  | 0.03524396 | 0.1400077 | 0.07064922 | 0.1394751 | 0.1080579 | 0.1394486
[5 empty] | 0.03437478 | 0.1407446 |  |  | 0.03437478 | 0.1407446 | 0.06982817 | 0.1402092 | 0.1060622 | 0.1401826
[5 empty] | 0.03402812 | 0.1414815 |  |  | 0.03402812 | 0.1414815 | 0.07260267 | 0.1409433 | 0.1053745 | 0.1409165
[5 empty] | 0.0345503 | 0.1422184 |  |  | 0.0345503 | 0.1422184 | 0.06987199 | 0.1416773 | 0.1075389 | 0.1416505
[5 empty] | 0.03465529 | 0.1429553 |  |  | 0.03465529 | 0.1429553 | 0.07141371 | 0.1424114 | 0.1081024 | 0.1423844
[5 empty] | 0.03398911 | 0.1436922 |  |  | 0.03398911 | 0.1436922 | 0.0710239 | 0.1431455 | 0.107342 | 0.1431183
[5 empty] | 0.03422575 | 0.144429 |  |  | 0.03422575 | 0.144429 | 0.0697785 | 0.1438796 | 0.1074867 | 0.1438523
[5 empty] | 0.03490384 | 0.1451659 |  |  | 0.03490384 | 0.1451659 | 0.07023152 | 0.1446137 | 0.1060405 | 0.1445862
[5 empty] | 0.03501266 | 0.1459028 |  |  | 0.03501266 | 0.1459028 | 0.07097339 | 0.1453477 | 0.1096167 | 0.1453202
[5 empty] | 0.03471277 | 0.1466397 |  |  | 0.03471277 | 0.1466397 | 0.0727911 | 0.1460818 | 0.1098759 | 0.1460541