## 1
Общество с ограниченной ответственностью "Инженерная геология" (ООО "ИнжГео") | [11 empty] | Общество с ограниченной ответственностью "Инженерная геология" (ООО "ИнжГео")
Юр. адрес: 117279, г. Москва, ул. Миклухо-Маклая, 36 а, этаж 5, пом. XXIII к. 76-84 | [11 empty] | Юр. адрес: 117279, г. Москва, ул. Миклухо-Маклая, 36 а, этаж 5, пом. XXIII к. 76-84 | [8 empty] | нагр |  |  | X0 | Y0 | R |  | нагр |  |  |  | X0 | Y0 | R | нагр |  |  |  | X0 | Y0 | R |  | нагр |  |  |  | X0 | Y0 | R
Телефон/факс +7 (495) 132-30-00, Адрес электронной почты inbox@inj-geo.ru | [11 empty] | Телефон/факс +7 (495) 132-30-00, Адрес электронной почты inbox@inj-geo.ru | [12 empty] | 0 | [7 empty] | 0 | [6 empty] | 0 | [7 empty] | 0
[21 empty] | девиатор | [6 empty] | девиатор | [6 empty] | девиатор | [7 empty] | девиатор
Испытательная лаборатория ООО «ИнжГео» | [11 empty] | Испытательная лаборатория ООО «ИнжГео» | [8 empty] | x0 | Угол | X | Y |  |  |  | x0 |  | Угол | X | Y |  |  | x0 |  | Угол | X | Y |  |  |  | x0 |  | Угол | X | Y
Адрес места осуществления деятельности лаборатории: г. Москва, просп. Вернадского, д. 51, стр. 1 | [11 empty] | Адрес места осуществления деятельности лаборатории: г. Москва, просп. Вернадского, д. 51, стр. 1 | [9 empty] | 0 | [7 empty] | 0 | [6 empty] | 0 | [7 empty] | 0
Телефон +7(910)4557682, E-mail: slg85@mail.ru | [11 empty] | Телефон +7(910)4557682, E-mail: slg85@mail.ru | [9 empty] | 5 | [7 empty] | 5 | [6 empty] | 5 | [7 empty] | 5
[22 empty] | 10 | [7 empty] | 10 | [6 empty] | 10 | [7 empty] | 10
[12 empty] | Протокол испытаний № 13-63/37 от 05-12-2022 | [9 empty] | 15 | [7 empty] | 15 | [6 empty] | 15 | [7 empty] | 15
[22 empty] | 20 | [7 empty] | 20 | [6 empty] | 20 | [7 empty] | 20
[12 empty] | Наименование и адрес заказчика: Переход трубопровода через р. Енисей | [9 empty] | 25 | [7 empty] | 25 | [6 empty] | 25 | [7 empty] | 25
[12 empty] | Наименование объекта: ООО Регионстрой | [9 empty] | 30 | [7 empty] | 30 | [6 empty] | 30 | [7 empty] | 30
Наименование используемого метода/методики: ГОСТ 12248.4-2020 | [11 empty] | Наименование используемого метода/методики: ГОСТ 12248.3-2020 | [9 empty] | 35 | [7 empty] | 35 | [6 empty] | 35 | [7 empty] | 35
Условия проведения испытания: температура окружающей среды (18 - 25)0С, влажность воздуха (40 - 75)% | [11 empty] | Условия проведения испытания: температура окружающей среды (18 - 25)0С, влажность воздуха (40 - 75)% | [9 empty] | 40 | [7 empty] | 40 | [6 empty] | 40 | [7 empty] | 40
[12 empty] | Дата получение объекта подлежащего испытаниям: 08-11-2022 | [9 empty] | 45 | [7 empty] | 45 | [6 empty] | 45 | [7 empty] | 45
[12 empty] | Дата испытания: 25.10.2022-19.11.2037 | [9 empty] | 50 | [7 empty] | 50 | [6 empty] | 50 | [7 empty] | 50
[22 empty] | 55 | [7 empty] | 55 | [6 empty] | 55 | [7 empty] | 55
Испытание грунтов методом трехосного сжатия | [11 empty] | Испытание грунтов методом трехосного сжатия | [9 empty] | 60 | [7 empty] | 60 | [6 empty] | 60 | [7 empty] | 60
[22 empty] | 65 | [7 empty] | 65 | [6 empty] | 65 | [7 empty] | 65
Лабораторный номер: | [6 empty] | We, д.е. = |  |  |  |  | Лабораторный номер: |  | 1072 |  |  |  | We, д.е. = | 0.506050912 |  |  | 70 | [7 empty] | 70 | [6 empty] | 70 | [7 empty] | 70
Номер скважины: | [6 empty] | ρ, г/см3 = |  |  |  |  | Номер скважины: |  | BH-004 |  |  |  | ρ, г/см3 = | 1.56 |  |  | 75 | [7 empty] | 75 | [6 empty] | 75 | [7 empty] | 75
Глубина отбора, м: | [6 empty] | ρs, г/см3 = |  |  |  |  | Глубина отбора, м: |  | 3 |  |  |  | ρs, г/см3 = | 2.72 |  |  | 80 | [7 empty] | 80 | [6 empty] | 80 | [7 empty] | 80
Наименование грунта: | [6 empty] | e, д.е. = |  |  |  |  | Наименование грунта: |  | Суглинок, после оттаивания текучий, легкий пылеватый |  |  |  | e, д.е. = | 1.625935 |  |  | 85 | [7 empty] | 85 | [6 empty] | 85 | [7 empty] | 85
Схема проведения опыта: | [6 empty] | IL, д.е. = |  |  |  |  | Схема проведения опыта: |  | КД |  |  |  | IL, д.е. = | 2.288 |  |  | 90 | [7 empty] | 90 | [6 empty] | 90 | [7 empty] | 90
[22 empty] | 95 | [7 empty] | 95 | [6 empty] | 95 | [7 empty] | 95
[22 empty] | 100 | [7 empty] | 100 | [6 empty] | 100 | [7 empty] | 100
Результаты испытаний | [11 empty] | Результаты испытаний | [9 empty] | 105 | [7 empty] | 105 | [6 empty] | 105 | [7 empty] | 105
[22 empty] | 110 | [7 empty] | 110 | [6 empty] | 110 | [7 empty] | 110
[22 empty] | 115 | [7 empty] | 115 | [6 empty] | 115 | [7 empty] | 115
[22 empty] | 120 | [7 empty] | 120 | [6 empty] | 120 | [7 empty] | 120
[22 empty] | 125 | [7 empty] | 125 | [6 empty] | 125 | [7 empty] | 125
[22 empty] | 130 | [7 empty] | 130 | [6 empty] | 130 | [7 empty] | 130
[22 empty] | 135 | [7 empty] | 135 | [6 empty] | 135 | [7 empty] | 135
[22 empty] | 140 | [7 empty] | 140 | [6 empty] | 140 | [7 empty] | 140
[22 empty] | 145 | [7 empty] | 145 | [6 empty] | 145 | [7 empty] | 145
[22 empty] | 150 | [7 empty] | 150 | [6 empty] | 150 | [7 empty] | 150
[22 empty] | 155 | [7 empty] | 155 | [6 empty] | 155 | [7 empty] | 155
[22 empty] | 160 | [7 empty] | 160 | [6 empty] | 160 | [7 empty] | 160
[22 empty] | 165 | [7 empty] | 165 | [6 empty] | 165 | [7 empty] | 165
[22 empty] | 170 | [7 empty] | 170 | [6 empty] | 170 | [7 empty] | 170
[22 empty] | 175 | [7 empty] | 175 | [6 empty] | 175 | [7 empty] | 175
[22 empty] | 180 | [7 empty] | 180 | [6 empty] | 180 | [7 empty] | 180
[13 empty] | Давление в камере, Мпа σ3 | Вертикальная нагрузка, Мпа σ1 | Поровое давление, Мпа u
| K0, д.е. | 0.8435655 |  |  |  |  | Коэфф. Точки | [5 empty] | 0.05 | 0.08493633 | [5 empty] | 1 | [6 empty] | σ3,кПа | σ1,кПа | u, кПа |  |  |  | 4
| q_zg, МПа | 0.04217828 | [10 empty] | 0.15 | 0.2220252 | [27 empty] | δ3, Мпа | δ1-δ3, МПа | δ1, МПа | δ1, КПа
|  |  | Модуль деформации, МПа: | [9 empty] | 0.25 | 0.3591141 | [21 empty] | С, МПа:
|  |  | Е0= |  | Точки модуля (полное напр.), МПа |  |  |  | 0.04217828 | 0.06748524 | [25 empty] | φ, град:
|  |  | E50 = |  | qf (полное напр.), МПа |  |  |  | 0.06746816 | [26 empty] | E, Мпа
|  |  | Коэф. Поперечной деформации, ϑ = | [9 empty] | Эффективные значения угла внутреннего трения и удельного сцепления ϕ', С' | [13 empty] | x | 0
[13 empty] | ϕ', град. = | 9 | [12 empty] | y |  |  |  | С, кПа | φ,°
[13 empty] | С', МПа = | 0.007
| Исполнитель: | [6 empty] | Морозов Д.С. |  |  |  |  | Исполнитель: |  |  |  |  | Морозов Д.С.
| Начальник исп. лаборатории: | [6 empty] | Семиколенова Л.Г. |  |  |  |  | Начальник исп. лаборатории: |  |  |  |  | Семиколенова Л.Г.
Лист 1 , всего листов 2 | [11 empty] | Лист 2 , всего листов 2
Частичное воспроизведение протокола испытаний без письменного разрешения ООО «ИнжГео» ЗАПРЕЩАЕТСЯ | [11 empty] | Частичное воспроизведение протокола испытаний без письменного разрешения ООО «ИнжГео» ЗАПРЕЩАЕТСЯ
[5 empty] | второй график |  | первый график | [9 empty] | К Пуассона
dev50 | epsE50 | ind | devE0 | epsE0 | dev | eps | sigma |  | dev1 | eps1 | dev2 | eps2 | dev3 | eps3 |  | Глины
0.01746816 | 0.001745506 |  |  |  | 0.001115 | 0 |  |  | 0.001115 | 0 | 0.002535 | 0 | 0.00605 | 0 |  | < 0 | 0,20-0,30
ind |  |  |  |  | 0.008734082 | 0.0005818355 |  |  | 0.008734082 | 0.0005818355 | 0.0165658 | 0.0003792296 | 0.02564181 | 0.0003416343 |  | 0-0,25 | 0,30-0,38
2 |  |  |  |  | 0.01643503 | 0.001359824 |  |  | 0.01643503 | 0.001359824 | 0.0360126 | 0.001236618 | 0.05455704 | 0.001090322 |  | 0,25< | 0,38-0,45
E0 |  |  |  |  | 0.01746816 | 0.001745506 |  |  | 0.01746816 | 0.001745506 | 0.03957087 | 0.002032064 | 0.0572042 | 0.002029859 |  | Суглинки | 0,35-0,37
epsE0 | devE0 |  |  |  | 0.02007829 | 0.002719648 |  |  | 0.02007829 | 0.002719648 | 0.0457222 | 0.002709419 | 0.06228529 | 0.002706478 |  | Пески и супеси | 0,30-0,35
0.0005818355 | 0.008734082 |  |  |  | 0.02135378 | 0.00339956 |  |  | 0.02135378 | 0.00339956 | 0.04818942 | 0.003386773 | 0.06739212 | 0.003383098
[5 empty] | 0.02102399 | 0.004079471 |  |  | 0.02102399 | 0.004079471 | 0.04905242 | 0.004064128 | 0.06809559 | 0.004059717
График E50 |  | График E |  |  | 0.02312321 | 0.004759383 |  |  | 0.02312321 | 0.004759383 | 0.05170021 | 0.004741483 | 0.07251856 | 0.004736337
eps | q | sigma |  |  | 0.02269617 | 0.005439295 |  |  | 0.02269617 | 0.005439295 | 0.05143769 | 0.005418837 | 0.07664841 | 0.005412956
Горизонтальная линия E50 |  | Касательная |  |  | 0.02374757 | 0.006119207 |  |  | 0.02374757 | 0.006119207 | 0.05412262 | 0.006096192 | 0.08455967 | 0.006089576
0 |  | a | b |  | 0.02510448 | 0.006799119 |  |  | 0.02510448 | 0.006799119 | 0.05035685 | 0.006773547 | 0.08498874 | 0.006766195
|  |  | 0 |  | 0.02622526 | 0.007479031 |  |  | 0.02622526 | 0.007479031 | 0.05214156 | 0.007450902 | 0.08935227 | 0.007442815
Вертикальная линия E50 |  | p1 и p2 |  |  | 0.02623018 | 0.008158943 |  |  | 0.02623018 | 0.008158943 | 0.0587716 | 0.008128256 | 0.08445508 | 0.008119434
| 0 | 0 |  |  | 0.0279677 | 0.008838855 |  |  | 0.0279677 | 0.008838855 | 0.05247097 | 0.008805611 | 0.08174093 | 0.008796054
[5 empty] | 0.02596658 | 0.009518767 |  |  | 0.02596658 | 0.009518767 | 0.05465476 | 0.009482966 | 0.09527482 | 0.009472673
Касательная линия E50 |  |  |  |  | 0.02753213 | 0.01019868 |  |  | 0.02753213 | 0.01019868 | 0.06020367 | 0.01016032 | 0.09288877 | 0.01014929
0 | 0 | Горизонтальная 1 |  |  | 0.02873899 | 0.01087859 |  |  | 0.02873899 | 0.01087859 | 0.06165326 | 0.01083767 | 0.08648478 | 0.01082591
[5 empty] | 0.0300202 | 0.0115585 |  |  | 0.0300202 | 0.0115585 | 0.06391 | 0.01151503 | 0.09599222 | 0.01150253
Горизонтальная линия qкр |  |  |  |  | 0.02893389 | 0.01223841 |  |  | 0.02893389 | 0.01223841 | 0.06326218 | 0.01219238 | 0.08997296 | 0.01217915
Горизонтальная линия q |  | Горизонтальная 2 |  |  | 0.02865032 | 0.01291833 |  |  | 0.02865032 | 0.01291833 | 0.05750016 | 0.01286974 | 0.09890423 | 0.01285577
0 |  | 0 |  |  | 0.03049211 | 0.01359824 |  |  | 0.03049211 | 0.01359824 | 0.06247369 | 0.01354709 | 0.09591806 | 0.01353239
[5 empty] | 0.03037085 | 0.01427815 |  |  | 0.03037085 | 0.01427815 | 0.06554422 | 0.01422445 | 0.09522341 | 0.01420901
Вертикальная линия q |  |  |  |  | 0.02967224 | 0.01495806 |  |  | 0.02967224 | 0.01495806 | 0.06124914 | 0.0149018 | 0.09713531 | 0.01488563
| 0 |  |  |  | 0.03066478 | 0.01563797 |  |  | 0.03066478 | 0.01563797 | 0.06535904 | 0.01557916 | 0.09810344 | 0.01556225
[5 empty] | 0.03123141 | 0.01631789 |  |  | 0.03123141 | 0.01631789 | 0.06499753 | 0.01625651 | 0.09302735 | 0.01623887
[5 empty] | 0.03220848 | 0.0169978 |  |  | 0.03220848 | 0.0169978 | 0.06346813 | 0.01693387 | 0.1029755 | 0.01691549
[5 empty] | 0.03206628 | 0.01767771 |  |  | 0.03206628 | 0.01767771 | 0.06403799 | 0.01761122 | 0.1036155 | 0.01759211
[5 empty] | 0.03019714 | 0.01835762 |  |  | 0.03019714 | 0.01835762 | 0.06226219 | 0.01828858 | 0.0988499 | 0.01826873
[5 empty] | 0.02985291 | 0.01903753 |  |  | 0.02985291 | 0.01903753 | 0.06810377 | 0.01896593 | 0.098388 | 0.01894535
[5 empty] | 0.03311506 | 0.01971745 |  |  | 0.03311506 | 0.01971745 | 0.06618786 | 0.01964329 | 0.1031343 | 0.01962197
[5 empty] | 0.0307934 | 0.02039736 |  |  | 0.0307934 | 0.02039736 | 0.06893044 | 0.02032064 | 0.1063366 | 0.02029859
[5 empty] | 0.03100464 | 0.02107727 |  |  | 0.03100464 | 0.02107727 | 0.0701496 | 0.020998 | 0.09519871 | 0.02097521
[5 empty] | 0.03265415 | 0.02175718 |  |  | 0.03265415 | 0.02175718 | 0.06658077 | 0.02167535 | 0.1046595 | 0.02165182
[5 empty] | 0.03124615 | 0.02243709 |  |  | 0.03124615 | 0.02243709 | 0.06723995 | 0.0223527 | 0.1068679 | 0.02232844
[5 empty] | 0.03084451 | 0.023117 |  |  | 0.03084451 | 0.023117 | 0.06301985 | 0.02303006 | 0.1035259 | 0.02300506
[5 empty] | 0.03248258 | 0.02379692 |  |  | 0.03248258 | 0.02379692 | 0.06695348 | 0.02370741 | 0.1084448 | 0.02368168
[5 empty] | 0.03357699 | 0.02447683 |  |  | 0.03357699 | 0.02447683 | 0.06556776 | 0.02438477 | 0.1034499 | 0.0243583
[5 empty] | 0.03193374 | 0.02515674 |  |  | 0.03193374 | 0.02515674 | 0.06348604 | 0.02506212 | 0.1059583 | 0.02503492
[5 empty] | 0.03240163 | 0.02583665 |  |  | 0.03240163 | 0.02583665 | 0.06674662 | 0.02573948 | 0.1080529 | 0.02571154
[5 empty] | 0.03378764 | 0.02651656 |  |  | 0.03378764 | 0.02651656 | 0.06862869 | 0.02641683 | 0.1033863 | 0.02638816
[5 empty] | 0.03221688 | 0.02719648 |  |  | 0.03221688 | 0.02719648 | 0.0668871 | 0.02709419 | 0.1081692 | 0.02706478
[5 empty] | 0.03172001 | 0.02787639 |  |  | 0.03172001 | 0.02787639 | 0.06972623 | 0.02777154 | 0.105125 | 0.0277414
[5 empty] | 0.03333828 | 0.0285563 |  |  | 0.03333828 | 0.0285563 | 0.0726189 | 0.0284489 | 0.1062943 | 0.02841802
[5 empty] | 0.03374356 | 0.02923621 |  |  | 0.03374356 | 0.02923621 | 0.07269669 | 0.02912625 | 0.1093546 | 0.02909464
[5 empty] | 0.03194553 | 0.02991612 |  |  | 0.03194553 | 0.02991612 | 0.07050477 | 0.02980361 | 0.1056961 | 0.02977126
[5 empty] | 0.0337967 | 0.03059604 |  |  | 0.0337967 | 0.03059604 | 0.06651273 | 0.03048096 | 0.1022474 | 0.03044788
[5 empty] | 0.03462235 | 0.03127595 |  |  | 0.03462235 | 0.03127595 | 0.07213036 | 0.03115832 | 0.1026156 | 0.0311245
[5 empty] | 0.03180069 | 0.03195586 |  |  | 0.03180069 | 0.03195586 | 0.06647183 | 0.03183567 | 0.1091607 | 0.03180112
[5 empty] | 0.03248819 | 0.03263577 |  |  | 0.03248819 | 0.03263577 | 0.06581074 | 0.03251302 | 0.1022187 | 0.03247774
[5 empty] | 0.03479124 | 0.03331568 |  |  | 0.03479124 | 0.03331568 | 0.06598249 | 0.03319038 | 0.1045128 | 0.03315436
[5 empty] | 0.03477236 | 0.0339956 |  |  | 0.03477236 | 0.0339956 | 0.06652866 | 0.03386773 | 0.1113295 | 0.03383098
[5 empty] | 0.03502376 | 0.03467551 |  |  | 0.03502376 | 0.03467551 | 0.07143604 | 0.03454509 | 0.1009596 | 0.0345076
[5 empty] | 0.03494885 | 0.03535542 |  |  | 0.03494885 | 0.03535542 | 0.07132225 | 0.03522244 | 0.1100199 | 0.03518422
[5 empty] | 0.03390672 | 0.03603533 |  |  | 0.03390672 | 0.03603533 | 0.07320528 | 0.0358998 | 0.1024456 | 0.03586084
[5 empty] | 0.03425784 | 0.03671524 |  |  | 0.03425784 | 0.03671524 | 0.07057184 | 0.03657715 | 0.1113086 | 0.03653745
[5 empty] | 0.03474893 | 0.03739516 |  |  | 0.03474893 | 0.03739516 | 0.07135068 | 0.03725451 | 0.1062849 | 0.03721407
[5 empty] | 0.03267425 | 0.03807507 |  |  | 0.03267425 | 0.03807507 | 0.06828902 | 0.03793186 | 0.1077635 | 0.03789069
[5 empty] | 0.03529149 | 0.03875498 |  |  | 0.03529149 | 0.03875498 | 0.06703815 | 0.03860922 | 0.1091141 | 0.03856731
[5 empty] | 0.03416011 | 0.03943489 |  |  | 0.03416011 | 0.03943489 | 0.06899704 | 0.03928657 | 0.1068895 | 0.03924393
[5 empty] | 0.03477604 | 0.0401148 |  |  | 0.03477604 | 0.0401148 | 0.06622689 | 0.03996393 | 0.1051796 | 0.03992055
[5 empty] | 0.03318867 | 0.04079471 |  |  | 0.03318867 | 0.04079471 | 0.06688417 | 0.04064128 | 0.1009132 | 0.04059717
[5 empty] | 0.03400115 | 0.04147463 |  |  | 0.03400115 | 0.04147463 | 0.0753361 | 0.04131864 | 0.1060262 | 0.04127379
[5 empty] | 0.03395259 | 0.04215454 |  |  | 0.03395259 | 0.04215454 | 0.0667373 | 0.04199599 | 0.1109922 | 0.04195041
[5 empty] | 0.03566391 | 0.04283445 |  |  | 0.03566391 | 0.04283445 | 0.07112843 | 0.04267335 | 0.1042733 | 0.04262703
[5 empty] | 0.03399195 | 0.04351436 |  |  | 0.03399195 | 0.04351436 | 0.07015443 | 0.0433507 | 0.1076258 | 0.04330365
[5 empty] | 0.03409048 | 0.04419427 |  |  | 0.03409048 | 0.04419427 | 0.06763248 | 0.04402805 | 0.1143446 | 0.04398027
[5 empty] | 0.03529293 | 0.04487419 |  |  | 0.03529293 | 0.04487419 | 0.07153904 | 0.04470541 | 0.1007449 | 0.04465689
[5 empty] | 0.03430369 | 0.0455541 |  |  | 0.03430369 | 0.0455541 | 0.06770302 | 0.04538276 | 0.1056108 | 0.04533351
[5 empty] | 0.03287136 | 0.04623401 |  |  | 0.03287136 | 0.04623401 | 0.07473808 | 0.04606012 | 0.1081143 | 0.04601013
[5 empty] | 0.03509354 | 0.04691392 |  |  | 0.03509354 | 0.04691392 | 0.07310142 | 0.04673747 | 0.1126609 | 0.04668675
[5 empty] | 0.03305597 | 0.04759383 |  |  | 0.03305597 | 0.04759383 | 0.06941849 | 0.04741483 | 0.1095508 | 0.04736337
[5 empty] | 0.03496969 | 0.04827375 |  |  | 0.03496969 | 0.04827375 | 0.06845301 | 0.04809218 | 0.1028125 | 0.04803999
[5 empty] | 0.03506461 | 0.04895366 |  |  | 0.03506461 | 0.04895366 | 0.07221532 | 0.04876954 | 0.1083521 | 0.04871661
[5 empty] | 0.03591575 | 0.04963357 |  |  | 0.03591575 | 0.04963357 | 0.06823487 | 0.04944689 | 0.1042414 | 0.04939323
[5 empty] | 0.03580938 | 0.05031348 |  |  | 0.03580938 | 0.05031348 | 0.07149239 | 0.05012425 | 0.1146899 | 0.05006985
[5 empty] | 0.03416685 | 0.05099339 |  |  | 0.03416685 | 0.05099339 | 0.07419892 | 0.0508016 | 0.1090126 | 0.05074646
[5 empty] | 0.03404119 | 0.05167331 |  |  | 0.03404119 | 0.05167331 | 0.06848663 | 0.05147896 | 0.1070988 | 0.05142308
[5 empty] | 0.0340641 | 0.05235322 |  |  | 0.0340641 | 0.05235322 | 0.07461473 | 0.05215631 | 0.1057469 | 0.0520997
[5 empty] | 0.03549793 | 0.05303313 |  |  | 0.03549793 | 0.05303313 | 0.07097462 | 0.05283367 | 0.1147404 | 0.05277632
[5 empty] | 0.03479983 | 0.05371304 |  |  | 0.03479983 | 0.05371304 | 0.07161686 | 0.05351102 | 0.1113952 | 0.05345294
[5 empty] | 0.03521549 | 0.05439295 |  |  | 0.03521549 | 0.05439295 | 0.07040842 | 0.05418837 | 0.1029619 | 0.05412956
[5 empty] | 0.03398304 | 0.05507286 |  |  | 0.03398304 | 0.05507286 | 0.07082336 | 0.05486573 | 0.1129202 | 0.05480618
[5 empty] | 0.03461441 | 0.05575278 |  |  | 0.03461441 | 0.05575278 | 0.07468958 | 0.05554308 | 0.1090138 | 0.0554828
[5 empty] | 0.03373971 | 0.05643269 |  |  | 0.03373971 | 0.05643269 | 0.07487912 | 0.05622044 | 0.1100541 | 0.05615942
[5 empty] | 0.03517676 | 0.0571126 |  |  | 0.03517676 | 0.0571126 | 0.07274335 | 0.05689779 | 0.1082529 | 0.05683604
[5 empty] | 0.03493633 | 0.05779251 |  |  | 0.03493633 | 0.05779251 | 0.07155523 | 0.05757515 | 0.102633 | 0.05751266
[5 empty] | 0.03585571 | 0.05847242 |  |  | 0.03585571 | 0.05847242 | 0.0754462 | 0.0582525 | 0.1117206 | 0.05818928
[5 empty] | 0.03365758 | 0.05915234 |  |  | 0.03365758 | 0.05915234 | 0.06812966 | 0.05892986 | 0.1166339 | 0.0588659
[5 empty] | 0.03506083 | 0.05983225 |  |  | 0.03506083 | 0.05983225 | 0.07244047 | 0.05960721 | 0.1052646 | 0.05954252
[5 empty] | 0.03412653 | 0.06051216 |  |  | 0.03412653 | 0.06051216 | 0.0714509 | 0.06028457 | 0.1147482 | 0.06021914
[5 empty] | 0.03553276 | 0.06119207 |  |  | 0.03553276 | 0.06119207 | 0.07121633 | 0.06096192 | 0.1145394 | 0.06089576
[5 empty] | 0.03451962 | 0.06187198 |  |  | 0.03451962 | 0.06187198 | 0.0720252 | 0.06163928 | 0.1110583 | 0.06157238
[5 empty] | 0.03584769 | 0.0625519 |  |  | 0.03584769 | 0.0625519 | 0.06953181 | 0.06231663 | 0.1145777 | 0.062249
[5 empty] | 0.03443875 | 0.06323181 |  |  | 0.03443875 | 0.06323181 | 0.06953105 | 0.06299399 | 0.1024907 | 0.06292562
[5 empty] | 0.03465839 | 0.06391172 |  |  | 0.03465839 | 0.06391172 | 0.06882416 | 0.06367134 | 0.1076749 | 0.06360224
[5 empty] | 0.0361858 | 0.06459163 |  |  | 0.0361858 | 0.06459163 | 0.07279583 | 0.0643487 | 0.1061538 | 0.06427886
[5 empty] | 0.03466226 | 0.06527154 |  |  | 0.03466226 | 0.06527154 | 0.06953476 | 0.06502605 | 0.1125866 | 0.06495547
[5 empty] | 0.03393133 | 0.06595146 |  |  | 0.03393133 | 0.06595146 | 0.06843963 | 0.0657034 | 0.1045927 | 0.06563209
[5 empty] | 0.03578361 | 0.06663137 |  |  | 0.03578361 | 0.06663137 | 0.06883954 | 0.06638076 | 0.1115732 | 0.06630871
[5 empty] | 0.03568069 | 0.06731128 |  |  | 0.03568069 | 0.06731128 | 0.06727994 | 0.06705811 | 0.1089953 | 0.06698533
[5 empty] | 0.03545828 | 0.06799119 |  |  | 0.03545828 | 0.06799119 | 0.06821635 | 0.06773547 | 0.1045424 | 0.06766195
[5 empty] | 0.03332135 | 0.0686711 |  |  | 0.03332135 | 0.0686711 | 0.07520686 | 0.06841282 | 0.1039381 | 0.06833857
[5 empty] | 0.03329748 | 0.06935101 |  |  | 0.03329748 | 0.06935101 | 0.07365989 | 0.06909018 | 0.1117342 | 0.06901519
[5 empty] | 0.03584114 | 0.07003093 |  |  | 0.03584114 | 0.07003093 | 0.06991423 | 0.06976753 | 0.1018835 | 0.06969181
[5 empty] | 0.03345174 | 0.07071084 |  |  | 0.03345174 | 0.07071084 | 0.07017799 | 0.07044489 | 0.1046386 | 0.07036843
[5 empty] | 0.03293937 | 0.07139075 |  |  | 0.03293937 | 0.07139075 | 0.07122121 | 0.07112224 | 0.1105179 | 0.07104505
[5 empty] | 0.0327959 | 0.07207066 |  |  | 0.0327959 | 0.07207066 | 0.0701582 | 0.0717996 | 0.1074314 | 0.07172167
[5 empty] | 0.03324573 | 0.07275057 |  |  | 0.03324573 | 0.07275057 | 0.07013413 | 0.07247695 | 0.1008062 | 0.07239829
[5 empty] | 0.03276196 | 0.07343049 |  |  | 0.03276196 | 0.07343049 | 0.07268574 | 0.07315431 | 0.1038861 | 0.07307491
[5 empty] | 0.03568516 | 0.0741104 |  |  | 0.03568516 | 0.0741104 | 0.07066063 | 0.07383166 | 0.1143986 | 0.07375153
[5 empty] | 0.03468959 | 0.07479031 |  |  | 0.03468959 | 0.07479031 | 0.07355696 | 0.07450902 | 0.1125925 | 0.07442815
[5 empty] | 0.03399889 | 0.07547022 |  |  | 0.03399889 | 0.07547022 | 0.07456617 | 0.07518637 | 0.113981 | 0.07510477
[5 empty] | 0.03368816 | 0.07615013 |  |  | 0.03368816 | 0.07615013 | 0.06870756 | 0.07586372 | 0.1018046 | 0.07578139
[5 empty] | 0.03556462 | 0.07683005 |  |  | 0.03556462 | 0.07683005 | 0.06932658 | 0.07654108 | 0.1006521 | 0.07645801
[5 empty] | 0.03502308 | 0.07750996 |  |  | 0.03502308 | 0.07750996 | 0.0681348 | 0.07721843 | 0.1045582 | 0.07713463
[5 empty] | 0.03309928 | 0.07818987 |  |  | 0.03309928 | 0.07818987 | 0.07047487 | 0.07789579 | 0.1006506 | 0.07781125
[5 empty] | 0.03413679 | 0.07886978 |  |  | 0.03413679 | 0.07886978 | 0.07197095 | 0.07857314 | 0.1011992 | 0.07848787
[5 empty] | 0.03243669 | 0.07954969 |  |  | 0.03243669 | 0.07954969 | 0.06635187 | 0.0792505 | 0.1137203 | 0.07916448
[5 empty] | 0.03427113 | 0.08022961 |  |  | 0.03427113 | 0.08022961 | 0.06652354 | 0.07992785 | 0.1010365 | 0.0798411
[5 empty] | 0.03503869 | 0.08090952 |  |  | 0.03503869 | 0.08090952 | 0.0667969 | 0.08060521 | 0.1031491 | 0.08051772
[5 empty] | 0.03512116 | 0.08158943 |  |  | 0.03512116 | 0.08158943 | 0.07475222 | 0.08128256 | 0.1092374 | 0.08119434
[5 empty] | 0.03376028 | 0.08226934 |  |  | 0.03376028 | 0.08226934 | 0.07344075 | 0.08195992 | 0.111891 | 0.08187096
[5 empty] | 0.03296154 | 0.08294925 |  |  | 0.03296154 | 0.08294925 | 0.07235462 | 0.08263727 | 0.1060728 | 0.08254758
[5 empty] | 0.03250849 | 0.08362917 |  |  | 0.03250849 | 0.08362917 | 0.07207358 | 0.08331463 | 0.1005778 | 0.0832242
[5 empty] | 0.03275945 | 0.08430908 |  |  | 0.03275945 | 0.08430908 | 0.06707241 | 0.08399198 | 0.1063914 | 0.08390082
[5 empty] | 0.03488246 | 0.08498899 |  |  | 0.03488246 | 0.08498899 | 0.0723149 | 0.08466934 | 0.1125938 | 0.08457744
[5 empty] | 0.03255587 | 0.0856689 |  |  | 0.03255587 | 0.0856689 | 0.06665868 | 0.08534669 | 0.108088 | 0.08525406
[5 empty] | 0.03263435 | 0.08634881 |  |  | 0.03263435 | 0.08634881 | 0.06951905 | 0.08602404 | 0.1044459 | 0.08593068
[5 empty] | 0.0330913 | 0.08702872 |  |  | 0.0330913 | 0.08702872 | 0.07241545 | 0.0867014 | 0.1077306 | 0.0866073
[5 empty] | 0.03488006 | 0.08770864 |  |  | 0.03488006 | 0.08770864 | 0.0666566 | 0.08737875 | 0.1151846 | 0.08728392
[5 empty] | 0.03584596 | 0.08838855 |  |  | 0.03584596 | 0.08838855 | 0.07327804 | 0.08805611 | 0.1117579 | 0.08796054
[5 empty] | 0.03540843 | 0.08906846 |  |  | 0.03540843 | 0.08906846 | 0.06808804 | 0.08873346 | 0.1080556 | 0.08863716
[5 empty] | 0.03583477 | 0.08974837 |  |  | 0.03583477 | 0.08974837 | 0.07111051 | 0.08941082 | 0.1073577 | 0.08931378
[5 empty] | 0.03594506 | 0.09042828 |  |  | 0.03594506 | 0.09042828 | 0.07266378 | 0.09008817 | 0.1138033 | 0.0899904
[5 empty] | 0.03569469 | 0.0911082 |  |  | 0.03569469 | 0.0911082 | 0.07503898 | 0.09076553 | 0.1053167 | 0.09066702
[5 empty] | 0.0350171 | 0.09178811 |  |  | 0.0350171 | 0.09178811 | 0.07075537 | 0.09144288 | 0.109418 | 0.09134364
[5 empty] | 0.0338349 | 0.09246802 |  |  | 0.0338349 | 0.09246802 | 0.07549031 | 0.09212024 | 0.1025388 | 0.09202026
[5 empty] | 0.03571151 | 0.09314793 |  |  | 0.03571151 | 0.09314793 | 0.07655115 | 0.09279759 | 0.1113205 | 0.09269688
[5 empty] | 0.03500156 | 0.09382784 |  |  | 0.03500156 | 0.09382784 | 0.07357278 | 0.09347495 | 0.1084665 | 0.0933735
[5 empty] | 0.03442318 | 0.09450776 |  |  | 0.03442318 | 0.09450776 | 0.07318433 | 0.0941523 | 0.1082577 | 0.09405011
[5 empty] | 0.03450359 | 0.09518767 |  |  | 0.03450359 | 0.09518767 | 0.07336483 | 0.09482966 | 0.1148268 | 0.09472673
[5 empty] | 0.03636821 | 0.09586758 |  |  | 0.03636821 | 0.09586758 | 0.07718039 | 0.09550701 | 0.1149937 | 0.09540335
[5 empty] | 0.03659793 | 0.09654749 |  |  | 0.03659793 | 0.09654749 | 0.07254091 | 0.09618437 | 0.1096526 | 0.09607997
[5 empty] | 0.03683154 | 0.0972274 |  |  | 0.03683154 | 0.0972274 | 0.07426622 | 0.09686172 | 0.1072978 | 0.09675659
[5 empty] | 0.03598934 | 0.09790732 |  |  | 0.03598934 | 0.09790732 | 0.07027329 | 0.09753907 | 0.1091919 | 0.09743321
[5 empty] | 0.03686693 | 0.09858723 |  |  | 0.03686693 | 0.09858723 | 0.07283751 | 0.09821643 | 0.1085689 | 0.09810983
[5 empty] | 0.03579229 | 0.09926714 |  |  | 0.03579229 | 0.09926714 | 0.0765261 | 0.09889378 | 0.1165883 | 0.09878645
[5 empty] | 0.03549397 | 0.09994705 |  |  | 0.03549397 | 0.09994705 | 0.07717434 | 0.09957114 | 0.1165159 | 0.09946307
[5 empty] | 0.03433749 | 0.100627 |  |  | 0.03433749 | 0.100627 | 0.07616467 | 0.1002485 | 0.112332 | 0.1001397
[5 empty] | 0.03502551 | 0.1013069 |  |  | 0.03502551 | 0.1013069 | 0.07579945 | 0.1009258 | 0.1047443 | 0.1008163
[5 empty] | 0.03410011 | 0.1019868 |  |  | 0.03410011 | 0.1019868 | 0.07300724 | 0.1016032 | 0.1062856 | 0.1014929
[5 empty] | 0.03496625 | 0.1026667 |  |  | 0.03496625 | 0.1026667 | 0.07199568 | 0.1022806 | 0.1052037 | 0.1021695
[5 empty] | 0.03481768 | 0.1033466 |  |  | 0.03481768 | 0.1033466 | 0.07183457 | 0.1029579 | 0.1115214 | 0.1028462
[5 empty] | 0.03668302 | 0.1040265 |  |  | 0.03668302 | 0.1040265 | 0.07343164 | 0.1036353 | 0.11271 | 0.1035228
[5 empty] | 0.03508816 | 0.1047064 |  |  | 0.03508816 | 0.1047064 | 0.07307867 | 0.1043126 | 0.1156926 | 0.1041994
[5 empty] | 0.03548758 | 0.1053863 |  |  | 0.03548758 | 0.1053863 | 0.06865353 | 0.10499 | 0.1171642 | 0.104876
[5 empty] | 0.03482913 | 0.1060663 |  |  | 0.03482913 | 0.1060663 | 0.07023487 | 0.1056673 | 0.1161863 | 0.1055526
[5 empty] | 0.03643062 | 0.1067462 |  |  | 0.03643062 | 0.1067462 | 0.0699743 | 0.1063447 | 0.1045075 | 0.1062293
[5 empty] | 0.03464522 | 0.1074261 |  |  | 0.03464522 | 0.1074261 | 0.07713396 | 0.107022 | 0.1041828 | 0.1069059
[5 empty] | 0.03381402 | 0.108106 |  |  | 0.03381402 | 0.108106 | 0.06828159 | 0.1076994 | 0.1079385 | 0.1075825
[5 empty] | 0.03360334 | 0.1087859 |  |  | 0.03360334 | 0.1087859 | 0.07307293 | 0.1083767 | 0.1047855 | 0.1082591
[5 empty] | 0.0359446 | 0.1094658 |  |  | 0.0359446 | 0.1094658 | 0.07410962 | 0.1090541 | 0.1027754 | 0.1089357
[5 empty] | 0.03351954 | 0.1101457 |  |  | 0.03351954 | 0.1101457 | 0.07522966 | 0.1097315 | 0.1092912 | 0.1096124
[5 empty] | 0.03569184 | 0.1108256 |  |  | 0.03569184 | 0.1108256 | 0.07551715 | 0.1104088 | 0.105106 | 0.110289
[5 empty] | 0.03309547 | 0.1115056 |  |  | 0.03309547 | 0.1115056 | 0.07309228 | 0.1110862 | 0.1033301 | 0.1109656
[5 empty] | 0.03471484 | 0.1121855 |  |  | 0.03471484 | 0.1121855 | 0.07442352 | 0.1117635 | 0.1042446 | 0.1116422
[5 empty] | 0.03526294 | 0.1128654 |  |  | 0.03526294 | 0.1128654 | 0.06757972 | 0.1124409 | 0.1148839 | 0.1123188
[5 empty] | 0.03586076 | 0.1135453 |  |  | 0.03586076 | 0.1135453 | 0.07111357 | 0.1131182 | 0.106342 | 0.1129955
[5 empty] | 0.0353385 | 0.1142252 |  |  | 0.0353385 | 0.1142252 | 0.0682333 | 0.1137956 | 0.1064566 | 0.1136721
[5 empty] | 0.03553927 | 0.1149051 |  |  | 0.03553927 | 0.1149051 | 0.06773202 | 0.1144729 | 0.1094676 | 0.1143487
[5 empty] | 0.03488137 | 0.115585 |  |  | 0.03488137 | 0.115585 | 0.06793313 | 0.1151503 | 0.1133976 | 0.1150253
[5 empty] | 0.03570954 | 0.1162649 |  |  | 0.03570954 | 0.1162649 | 0.07292056 | 0.1158277 | 0.1075054 | 0.1157019
[5 empty] | 0.03430795 | 0.1169448 |  |  | 0.03430795 | 0.1169448 | 0.07314951 | 0.116505 | 0.1017043 | 0.1163786
[5 empty] | 0.03318565 | 0.1176248 |  |  | 0.03318565 | 0.1176248 | 0.06753312 | 0.1171824 | 0.1120402 | 0.1170552
[5 empty] | 0.03435657 | 0.1183047 |  |  | 0.03435657 | 0.1183047 | 0.07133238 | 0.1178597 | 0.1118693 | 0.1177318
[5 empty] | 0.03333748 | 0.1189846 |  |  | 0.03333748 | 0.1189846 | 0.06991088 | 0.1185371 | 0.1092922 | 0.1184084
[5 empty] | 0.03483583 | 0.1196645 |  |  | 0.03483583 | 0.1196645 | 0.06874598 | 0.1192144 | 0.1039045 | 0.119085
[5 empty] | 0.03539928 | 0.1203444 |  |  | 0.03539928 | 0.1203444 | 0.07418782 | 0.1198918 | 0.105244 | 0.1197617
[5 empty] | 0.03538834 | 0.1210243 |  |  | 0.03538834 | 0.1210243 | 0.0728446 | 0.1205691 | 0.1043649 | 0.1204383
[5 empty] | 0.03437007 | 0.1217042 |  |  | 0.03437007 | 0.1217042 | 0.0676177 | 0.1212465 | 0.1126077 | 0.1211149
[5 empty] | 0.03292926 | 0.1223841 |  |  | 0.03292926 | 0.1223841 | 0.07243095 | 0.1219238 | 0.1077085 | 0.1217915
[5 empty] | 0.03520648 | 0.1230641 |  |  | 0.03520648 | 0.1230641 | 0.07488974 | 0.1226012 | 0.1032409 | 0.1224681
[5 empty] | 0.03318005 | 0.123744 |  |  | 0.03318005 | 0.123744 | 0.07228135 | 0.1232786 | 0.1133844 | 0.1231448
[5 empty] | 0.03517998 | 0.1244239 |  |  | 0.03517998 | 0.1244239 | 0.07087392 | 0.1239559 | 0.1131024 | 0.1238214
[5 empty] | 0.03554015 | 0.1251038 |  |  | 0.03554015 | 0.1251038 | 0.06882146 | 0.1246333 | 0.1095416 | 0.124498
[5 empty] | 0.03417804 | 0.1257837 |  |  | 0.03417804 | 0.1257837 | 0.07374284 | 0.1253106 | 0.1041258 | 0.1251746
[5 empty] | 0.03311166 | 0.1264636 |  |  | 0.03311166 | 0.1264636 | 0.06663724 | 0.125988 | 0.1064152 | 0.1258512
[5 empty] | 0.03578474 | 0.1271435 |  |  | 0.03578474 | 0.1271435 | 0.07409378 | 0.1266653 | 0.1125804 | 0.1265279
[5 empty] | 0.03464474 | 0.1278234 |  |  | 0.03464474 | 0.1278234 | 0.06832142 | 0.1273427 | 0.1060837 | 0.1272045
[5 empty] | 0.03471436 | 0.1285034 |  |  | 0.03471436 | 0.1285034 | 0.0700272 | 0.12802 | 0.113771 | 0.1278811
[5 empty] | 0.0337524 | 0.1291833 |  |  | 0.0337524 | 0.1291833 | 0.0736629 | 0.1286974 | 0.109433 | 0.1285577
[5 empty] | 0.03344744 | 0.1298632 |  |  | 0.03344744 | 0.1298632 | 0.06907321 | 0.1293747 | 0.1143206 | 0.1292343
[5 empty] | 0.03368073 | 0.1305431 |  |  | 0.03368073 | 0.1305431 | 0.07186378 | 0.1300521 | 0.106165 | 0.1299109
[5 empty] | 0.03599745 | 0.131223 |  |  | 0.03599745 | 0.131223 | 0.07129675 | 0.1307295 | 0.1023432 | 0.1305876
[5 empty] | 0.03555541 | 0.1319029 |  |  | 0.03555541 | 0.1319029 | 0.07275415 | 0.1314068 | 0.1134758 | 0.1312642
[5 empty] | 0.03422179 | 0.1325828 |  |  | 0.03422179 | 0.1325828 | 0.07056914 | 0.1320842 | 0.1143414 | 0.1319408
[5 empty] | 0.03622528 | 0.1332627 |  |  | 0.03622528 | 0.1332627 | 0.07358272 | 0.1327615 | 0.1036796 | 0.1326174
[5 empty] | 0.03591267 | 0.1339426 |  |  | 0.03591267 | 0.1339426 | 0.07493184 | 0.1334389 | 0.1133206 | 0.133294
[5 empty] | 0.03647142 | 0.1346226 |  |  | 0.03647142 | 0.1346226 | 0.07204478 | 0.1341162 | 0.1173453 | 0.1339707
[5 empty] | 0.03599346 | 0.1353025 |  |  | 0.03599346 | 0.1353025 | 0.06936317 | 0.1347936 | 0.1164163 | 0.1346473