## 1
Общество с ограниченной ответственностью "Инженерная геология" (ООО "ИнжГео") | [11 empty] | Общество с ограниченной ответственностью "Инженерная геология" (ООО "ИнжГео")
Юр. адрес: 117279, г. Москва, ул. Миклухо-Маклая, 36 а, этаж 5, пом. XXIII к. 76-84 | [11 empty] | Юр. адрес: 117279, г. Москва, ул. Миклухо-Маклая, 36 а, этаж 5, пом. XXIII к. 76-84 | [8 empty] | нагр |  |  | X0 | Y0 | R |  | нагр |  |  |  | X0 | Y0 | R | нагр |  |  |  | X0 | Y0 | R |  | нагр |  |  |  | X0 | Y0 | R
Телефон/факс +7 (495) 132-30-00, Адрес электронной почты inbox@inj-geo.ru | [11 empty] | Телефон/факс +7 (495) 132-30-00, Адрес электронной почты inbox@inj-geo.ru | [12 empty] | 0 | [7 empty] | 0 | [6 empty] | 0 | [7 empty] | 0
[21 empty] | девиатор | [6 empty] | девиатор | [6 empty] | девиатор | [7 empty] | девиатор
Испытательная лаборатория ООО «ИнжГео» | [11 empty] | Испытательная лаборатория ООО «ИнжГео» | [8 empty] | x0 | Угол | X | Y |  |  |  | x0 |  | Угол | X | Y |  |  | x0 |  | Угол | X | Y |  |  |  | x0 |  | Угол | X | Y
Адрес места осуществления деятельности лаборатории: г. Москва, просп. Вернадского, д. 51, стр. 1 | [11 empty] | Адрес места осуществления деятельности лаборатории: г. Москва, просп. Вернадского, д. 51, стр. 1 | [9 empty] | 0 | [7 empty] | 0 | [6 empty] | 0 | [7 empty] | 0
Телефон +7(910)4557682, E-mail: slg85@mail.ru | [11 empty] | Телефон +7(910)4557682, E-mail: slg85@mail.ru | [9 empty] | 5 | [7 empty] | 5 | [6 empty] | 5 | [7 empty] | 5
[22 empty] | 10 | [7 empty] | 10 | [6 empty] | 10 | [7 empty] | 10
[12 empty] | Протокол испытаний № 13-63/38 от 06-12-2022 | [9 empty] | 15 | [7 empty] | 15 | [6 empty] | 15 | [7 empty] | 15
[22 empty] | 20 | [7 empty] | 20 | [6 empty] | 20 | [7 empty] | 20
[12 empty] | Наименование и адрес заказчика: Переход трубопровода через р. Енисей | [9 empty] | 25 | [7 empty] | 25 | [6 empty] | 25 | [7 empty] | 25
[12 empty] | Наименование объекта: ООО Регионстрой | [9 empty] | 30 | [7 empty] | 30 | [6 empty] | 30 | [7 empty] | 30
Наименование используемого метода/методики: ГОСТ 12248.4-2020 | [11 empty] | Наименование используемого метода/методики: ГОСТ 12248.3-2020 | [9 empty] | 35 | [7 empty] | 35 | [6 empty] | 35 | [7 empty] | 35
Условия проведения испытания: температура окружающей среды (18 - 25)0С, влажность воздуха (40 - 75)% | [11 empty] | Условия проведения испытания: температура окружающей среды (18 - 25)0С, влажность воздуха (40 - 75)% | [9 empty] | 40 | [7 empty] | 40 | [6 empty] | 40 | [7 empty] | 40
[12 empty] | Дата получение объекта подлежащего испытаниям: 09-11-2022 | [9 empty] | 45 | [7 empty] | 45 | [6 empty] | 45 | [7 empty] | 45
[12 empty] | Дата испытания: 25.10.2022-19.11.2038 | [9 empty] | 50 | [7 empty] | 50 | [6 empty] | 50 | [7 empty] | 50
[22 empty] | 55 | [7 empty] | 55 | [6 empty] | 55 | [7 empty] | 55
Испытание грунтов методом трехосного сжатия | [11 empty] | Испытание грунтов методом трехосного сжатия | [9 empty] | 60 | [7 empty] | 60 | [6 empty] | 60 | [7 empty] | 60
[22 empty] | 65 | [7 empty] | 65 | [6 empty] | 65 | [7 empty] | 65
Лабораторный номер: | [6 empty] | We, д.е. = |  |  |  |  | Лабораторный номер: |  | 1073 |  |  |  | We, д.е. = | 0.5043344 |  |  | 70 | [7 empty] | 70 | [6 empty] | 70 | [7 empty] | 70
Номер скважины: | [6 empty] | ρ, г/см3 = |  |  |  |  | Номер скважины: |  | BH-004 |  |  |  | ρ, г/см3 = | 1.63 |  |  | 75 | [7 empty] | 75 | [6 empty] | 75 | [7 empty] | 75
Глубина отбора, м: | [6 empty] | ρs, г/см3 = |  |  |  |  | Глубина отбора, м: |  | 4.7 |  |  |  | ρs, г/см3 = | 2.7 |  |  | 80 | [7 empty] | 80 | [6 empty] | 80 | [7 empty] | 80
Наименование грунта: | [6 empty] | e, д.е. = |  |  |  |  | Наименование грунта: |  | Суглинок, после оттаивания текучий, легкий песчанистый |  |  |  | e, д.е. = | 1.491842 |  |  | 85 | [7 empty] | 85 | [6 empty] | 85 | [7 empty] | 85
Схема проведения опыта: | [6 empty] | IL, д.е. = |  |  |  |  | Схема проведения опыта: |  | КД |  |  |  | IL, д.е. = | 2.6 |  |  | 90 | [7 empty] | 90 | [6 empty] | 90 | [7 empty] | 90
[22 empty] | 95 | [7 empty] | 95 | [6 empty] | 95 | [7 empty] | 95
[22 empty] | 100 | [7 empty] | 100 | [6 empty] | 100 | [7 empty] | 100
Результаты испытаний | [11 empty] | Результаты испытаний | [9 empty] | 105 | [7 empty] | 105 | [6 empty] | 105 | [7 empty] | 105
[22 empty] | 110 | [7 empty] | 110 | [6 empty] | 110 | [7 empty] | 110
[22 empty] | 115 | [7 empty] | 115 | [6 empty] | 115 | [7 empty] | 115
[22 empty] | 120 | [7 empty] | 120 | [6 empty] | 120 | [7 empty] | 120
[22 empty] | 125 | [7 empty] | 125 | [6 empty] | 125 | [7 empty] | 125
[22 empty] | 130 | [7 empty] | 130 | [6 empty] | 130 | [7 empty] | 130
[22 empty] | 135 | [7 empty] | 135 | [6 empty] | 135 | [7 empty] | 135
[22 empty] | 140 | [7 empty] | 140 | [6 empty] | 140 | [7 empty] | 140
[22 empty] | 145 | [7 empty] | 145 | [6 empty] | 145 | [7 empty] | 145
[22 empty] | 150 | [7 empty] | 150 | [6 empty] | 150 | [7 empty] | 150
[22 empty] | 155 | [7 empty] | 155 | [6 empty] | 155 | [7 empty] | 155
[22 empty] | 160 | [7 empty] | 160 | [6 empty] | 160 | [7 empty] | 160
[22 empty] | 165 | [7 empty] | 165 | [6 empty] | 165 | [7 empty] | 165
[22 empty] | 170 | [7 empty] | 170 | [6 empty] | 170 | [7 empty] | 170
[22 empty] | 175 | [7 empty] | 175 | [6 empty] | 175 | [7 empty] | 175
[22 empty] | 180 | [7 empty] | 180 | [6 empty] | 180 | [7 empty] | 180
[13 empty] | Давление в камере, Мпа σ3 | Вертикальная нагрузка, Мпа σ1 | Поровое давление, Мпа u
| K0, д.е. | 0.8435655 |  |  |  |  | Коэфф. Точки | [5 empty] | 0.05 | 0.08493633 | [5 empty] | 1 | [6 empty] | σ3,кПа | σ1,кПа | u, кПа |  |  |  | 4
| q_zg, МПа | 0.04217828 | [10 empty] | 0.15 | 0.2220252 | [27 empty] | δ3, Мпа | δ1-δ3, МПа | δ1, МПа | δ1, КПа
|  |  | Модуль деформации, МПа: | [9 empty] | 0.25 | 0.3591141 | [21 empty] | С, МПа:
|  |  | Е0= |  | Точки модуля (полное напр.), МПа |  |  |  | 0.04217828 | 0.06748524 | [25 empty] | φ, град:
|  |  | E50 = |  | qf (полное напр.), МПа |  |  |  | 0.06746816 | [26 empty] | E, Мпа
|  |  | Коэф. Поперечной деформации, ϑ = | [9 empty] | Эффективные значения угла внутреннего трения и удельного сцепления ϕ', С' | [13 empty] | x | 0
[13 empty] | ϕ', град. = | 9 | [12 empty] | y |  |  |  | С, кПа | φ,°
[13 empty] | С', МПа = | 0.007
| Исполнитель: | [6 empty] | Морозов Д.С. |  |  |  |  | Исполнитель: |  |  |  |  | Морозов Д.С.
| Начальник исп. лаборатории: | [6 empty] | Семиколенова Л.Г. |  |  |  |  | Начальник исп. лаборатории: |  |  |  |  | Семиколенова Л.Г.
Лист 1 , всего листов 2 | [11 empty] | Лист 2 , всего листов 2
Частичное воспроизведение протокола испытаний без письменного разрешения ООО «ИнжГео» ЗАПРЕЩАЕТСЯ | [11 empty] | Частичное воспроизведение протокола испытаний без письменного разрешения ООО «ИнжГео» ЗАПРЕЩАЕТСЯ
[5 empty] | второй график |  | первый график | [9 empty] | К Пуассона
dev50 | epsE50 | ind | devE0 | epsE0 | dev | eps | sigma |  | dev1 | eps1 | dev2 | eps2 | dev3 | eps3 |  | Глины
0.01746816 | 0.001745506 |  |  |  | 0.00099 | 0 |  |  | 0.00099 | 0 | 0.0003 | 0 | 0.0240051 | 0.0002934201 |  | < 0 | 0,20-0,30
ind |  |  |  |  | 0.008559401 | 0.0005701987 |  |  | 0.008559401 | 0.0005701987 | 0.0194468 | 0.0004593905 | 0.05455704 | 0.001000296 |  | 0-0,25 | 0,30-0,38
2 |  |  |  |  | 0.0154209 | 0.001359824 |  |  | 0.0154209 | 0.001359824 | 0.0360126 | 0.001276085 | 0.06322804 | 0.001352334 |  | 0,25< | 0,38-0,45
E0 |  |  |  |  | 0.01746816 | 0.001745506 |  |  | 0.01746816 | 0.001745506 | 0.04243244 | 0.002032659 | 0.06248866 | 0.002028501 |  | Суглинки | 0,35-0,37
epsE0 | devE0 |  |  |  | 0.01958986 | 0.002719648 |  |  | 0.01958986 | 0.002719648 | 0.03960472 | 0.002710212 | 0.0605205 | 0.002704669 |  | Пески и супеси | 0,30-0,35
0.0005701987 | 0.008559401 |  |  |  | 0.01954265 | 0.00339956 |  |  | 0.01954265 | 0.00339956 | 0.04704818 | 0.003387765 | 0.07325454 | 0.003380836
[5 empty] | 0.02178019 | 0.004079471 |  |  | 0.02178019 | 0.004079471 | 0.04919895 | 0.004065318 | 0.06781334 | 0.004057003
График E50 |  | График E |  |  | 0.0217993 | 0.004759383 |  |  | 0.0217993 | 0.004759383 | 0.0443486 | 0.004742871 | 0.07543524 | 0.00473317
eps | q | sigma |  |  | 0.02307957 | 0.005439295 |  |  | 0.02307957 | 0.005439295 | 0.04757622 | 0.005420424 | 0.07664581 | 0.005409337
Горизонтальная линия E50 |  | Касательная |  |  | 0.02468869 | 0.006119207 |  |  | 0.02468869 | 0.006119207 | 0.04953552 | 0.006097977 | 0.07860552 | 0.006085504
0 |  | a | b |  | 0.02600233 | 0.006799119 |  |  | 0.02600233 | 0.006799119 | 0.05464816 | 0.00677553 | 0.08386579 | 0.006761671
|  |  | 0 |  | 0.0261229 | 0.007479031 |  |  | 0.0261229 | 0.007479031 | 0.05675375 | 0.007453083 | 0.08209799 | 0.007437838
Вертикальная линия E50 |  | p1 и p2 |  |  | 0.02701038 | 0.008158943 |  |  | 0.02701038 | 0.008158943 | 0.05766526 | 0.008130636 | 0.08909797 | 0.008114006
| 0 | 0 |  |  | 0.0257253 | 0.008838855 |  |  | 0.0257253 | 0.008838855 | 0.05611887 | 0.008808189 | 0.09065528 | 0.008790173
[5 empty] | 0.02775393 | 0.009518767 |  |  | 0.02775393 | 0.009518767 | 0.05526041 | 0.009485742 | 0.08609568 | 0.00946634
Касательная линия E50 |  |  |  |  | 0.02728313 | 0.01019868 |  |  | 0.02728313 | 0.01019868 | 0.06210811 | 0.0101633 | 0.09118396 | 0.01014251
0 | 0 | Горизонтальная 1 |  |  | 0.02938765 | 0.01087859 |  |  | 0.02938765 | 0.01087859 | 0.06085121 | 0.01084085 | 0.09841165 | 0.01081867
[5 empty] | 0.02975231 | 0.0115585 |  |  | 0.02975231 | 0.0115585 | 0.05629831 | 0.0115184 | 0.08944353 | 0.01149484
Горизонтальная линия qкр |  |  |  |  | 0.02976812 | 0.01223841 |  |  | 0.02976812 | 0.01223841 | 0.06450859 | 0.01219595 | 0.09943146 | 0.01217101
Горизонтальная линия q |  | Горизонтальная 2 |  |  | 0.02926781 | 0.01291833 |  |  | 0.02926781 | 0.01291833 | 0.05959989 | 0.01287351 | 0.09959623 | 0.01284718
0 |  | 0 |  |  | 0.03018802 | 0.01359824 |  |  | 0.03018802 | 0.01359824 | 0.06229428 | 0.01355106 | 0.09448434 | 0.01352334
[5 empty] | 0.02912851 | 0.01427815 |  |  | 0.02912851 | 0.01427815 | 0.05886584 | 0.01422861 | 0.09763256 | 0.01419951
Вертикальная линия q |  |  |  |  | 0.02991277 | 0.01495806 |  |  | 0.02991277 | 0.01495806 | 0.06506452 | 0.01490617 | 0.09088632 | 0.01487568
| 0 |  |  |  | 0.03112654 | 0.01563797 |  |  | 0.03112654 | 0.01563797 | 0.06789401 | 0.01558372 | 0.0917896 | 0.01555184
[5 empty] | 0.0297413 | 0.01631789 |  |  | 0.0297413 | 0.01631789 | 0.06500395 | 0.01626127 | 0.1023759 | 0.01622801
[5 empty] | 0.02924685 | 0.0169978 |  |  | 0.02924685 | 0.0169978 | 0.06114633 | 0.01693883 | 0.10373 | 0.01690418
[5 empty] | 0.03114306 | 0.01767771 |  |  | 0.03114306 | 0.01767771 | 0.06085921 | 0.01761638 | 0.1042199 | 0.01758035
[5 empty] | 0.03219226 | 0.01835762 |  |  | 0.03219226 | 0.01835762 | 0.06542606 | 0.01829393 | 0.09820663 | 0.01825651
[5 empty] | 0.03215645 | 0.01903753 |  |  | 0.03215645 | 0.01903753 | 0.06704549 | 0.01897148 | 0.1000601 | 0.01893268
[5 empty] | 0.03202358 | 0.01971745 |  |  | 0.03202358 | 0.01971745 | 0.0643589 | 0.01964904 | 0.106147 | 0.01960885
[5 empty] | 0.03276283 | 0.02039736 |  |  | 0.03276283 | 0.02039736 | 0.06400706 | 0.02032659 | 0.09306889 | 0.02028501
[5 empty] | 0.03270904 | 0.02107727 |  |  | 0.03270904 | 0.02107727 | 0.06964854 | 0.02100414 | 0.100962 | 0.02096118
[5 empty] | 0.03313952 | 0.02175718 |  |  | 0.03313952 | 0.02175718 | 0.06767713 | 0.0216817 | 0.1001667 | 0.02163735
[5 empty] | 0.03268714 | 0.02243709 |  |  | 0.03268714 | 0.02243709 | 0.06643374 | 0.02235925 | 0.10016 | 0.02231352
[5 empty] | 0.03164949 | 0.023117 |  |  | 0.03164949 | 0.023117 | 0.06621538 | 0.0230368 | 0.1035605 | 0.02298968
[5 empty] | 0.03118444 | 0.02379692 |  |  | 0.03118444 | 0.02379692 | 0.06536732 | 0.02371436 | 0.1053596 | 0.02366585
[5 empty] | 0.03113255 | 0.02447683 |  |  | 0.03113255 | 0.02447683 | 0.06919119 | 0.02439191 | 0.1092581 | 0.02434202
[5 empty] | 0.03172379 | 0.02515674 |  |  | 0.03172379 | 0.02515674 | 0.06840227 | 0.02506946 | 0.09723292 | 0.02501818
[5 empty] | 0.03273932 | 0.02583665 |  |  | 0.03273932 | 0.02583665 | 0.06923159 | 0.02574701 | 0.1018893 | 0.02569435
[5 empty] | 0.03426817 | 0.02651656 |  |  | 0.03426817 | 0.02651656 | 0.06409809 | 0.02642457 | 0.1004496 | 0.02637052
[5 empty] | 0.03404497 | 0.02719648 |  |  | 0.03404497 | 0.02719648 | 0.06850364 | 0.02710212 | 0.09669211 | 0.02704669
[5 empty] | 0.03302382 | 0.02787639 |  |  | 0.03302382 | 0.02787639 | 0.07181355 | 0.02777967 | 0.1013072 | 0.02772285
[5 empty] | 0.0319127 | 0.0285563 |  |  | 0.0319127 | 0.0285563 | 0.06628153 | 0.02845723 | 0.099238 | 0.02839902
[5 empty] | 0.03338697 | 0.02923621 |  |  | 0.03338697 | 0.02923621 | 0.06848909 | 0.02913478 | 0.1029898 | 0.02907519
[5 empty] | 0.03391624 | 0.02991612 |  |  | 0.03391624 | 0.02991612 | 0.07069284 | 0.02981233 | 0.1008543 | 0.02975135
[5 empty] | 0.03337556 | 0.03059604 |  |  | 0.03337556 | 0.03059604 | 0.07237588 | 0.03048989 | 0.1019004 | 0.03042752
[5 empty] | 0.03476286 | 0.03127595 |  |  | 0.03476286 | 0.03127595 | 0.06870199 | 0.03116744 | 0.1036832 | 0.03110369
[5 empty] | 0.03451392 | 0.03195586 |  |  | 0.03451392 | 0.03195586 | 0.07232569 | 0.03184499 | 0.1022463 | 0.03177986
[5 empty] | 0.03319385 | 0.03263577 |  |  | 0.03319385 | 0.03263577 | 0.07374502 | 0.03252254 | 0.1031549 | 0.03245602
[5 empty] | 0.03319931 | 0.03331568 |  |  | 0.03319931 | 0.03331568 | 0.06550763 | 0.0332001 | 0.1050434 | 0.03313219
[5 empty] | 0.03375929 | 0.0339956 |  |  | 0.03375929 | 0.0339956 | 0.07385453 | 0.03387765 | 0.1093715 | 0.03380836
[5 empty] | 0.03206944 | 0.03467551 |  |  | 0.03206944 | 0.03467551 | 0.06873474 | 0.0345552 | 0.1073686 | 0.03448452
[5 empty] | 0.03381963 | 0.03535542 |  |  | 0.03381963 | 0.03535542 | 0.06978302 | 0.03523276 | 0.1066741 | 0.03516069
[5 empty] | 0.03311742 | 0.03603533 |  |  | 0.03311742 | 0.03603533 | 0.06599444 | 0.03591031 | 0.1008644 | 0.03583686
[5 empty] | 0.0324374 | 0.03671524 |  |  | 0.0324374 | 0.03671524 | 0.06711735 | 0.03658786 | 0.1074228 | 0.03651303
[5 empty] | 0.03514804 | 0.03739516 |  |  | 0.03514804 | 0.03739516 | 0.07083488 | 0.03726542 | 0.1014631 | 0.03718919
[5 empty] | 0.03556228 | 0.03807507 |  |  | 0.03556228 | 0.03807507 | 0.06826664 | 0.03794297 | 0.1112881 | 0.03786536
[5 empty] | 0.03457525 | 0.03875498 |  |  | 0.03457525 | 0.03875498 | 0.07070782 | 0.03862052 | 0.1044936 | 0.03854153
[5 empty] | 0.0348933 | 0.03943489 |  |  | 0.0348933 | 0.03943489 | 0.06623761 | 0.03929807 | 0.1058722 | 0.03921769
[5 empty] | 0.0343175 | 0.0401148 |  |  | 0.0343175 | 0.0401148 | 0.07439173 | 0.03997563 | 0.1096003 | 0.03989386
[5 empty] | 0.03341376 | 0.04079471 |  |  | 0.03341376 | 0.04079471 | 0.06823227 | 0.04065318 | 0.1127855 | 0.04057003
[5 empty] | 0.0349772 | 0.04147463 |  |  | 0.0349772 | 0.04147463 | 0.07183338 | 0.04133073 | 0.105708 | 0.0412462
[5 empty] | 0.03552981 | 0.04215454 |  |  | 0.03552981 | 0.04215454 | 0.07013246 | 0.04200829 | 0.1052507 | 0.04192236
[5 empty] | 0.03527125 | 0.04283445 |  |  | 0.03527125 | 0.04283445 | 0.06740679 | 0.04268584 | 0.1130887 | 0.04259853
[5 empty] | 0.03493633 | 0.04351436 |  |  | 0.03493633 | 0.04351436 | 0.06671378 | 0.04336339 | 0.1111344 | 0.0432747
[5 empty] | 0.03324676 | 0.04419427 |  |  | 0.03324676 | 0.04419427 | 0.07567135 | 0.04404095 | 0.1091141 | 0.04395086
[5 empty] | 0.03298601 | 0.04487419 |  |  | 0.03298601 | 0.04487419 | 0.07289613 | 0.0447185 | 0.1094183 | 0.04462703
[5 empty] | 0.03369357 | 0.0455541 |  |  | 0.03369357 | 0.0455541 | 0.0688464 | 0.04539605 | 0.1121623 | 0.0453032
[5 empty] | 0.03322272 | 0.04623401 |  |  | 0.03322272 | 0.04623401 | 0.0728706 | 0.0460736 | 0.1089067 | 0.04597937
[5 empty] | 0.03290136 | 0.04691392 |  |  | 0.03290136 | 0.04691392 | 0.07230152 | 0.04675116 | 0.1025212 | 0.04665553
[5 empty] | 0.03588514 | 0.04759383 |  |  | 0.03588514 | 0.04759383 | 0.07020416 | 0.04742871 | 0.1061405 | 0.0473317
[5 empty] | 0.03573965 | 0.04827375 |  |  | 0.03573965 | 0.04827375 | 0.0720252 | 0.04810626 | 0.1122131 | 0.04800787
[5 empty] | 0.0343871 | 0.04895366 |  |  | 0.0343871 | 0.04895366 | 0.07381434 | 0.04878382 | 0.1124905 | 0.04868403
[5 empty] | 0.03511907 | 0.04963357 |  |  | 0.03511907 | 0.04963357 | 0.07101106 | 0.04946137 | 0.1112322 | 0.0493602
[5 empty] | 0.03330169 | 0.05031348 |  |  | 0.03330169 | 0.05031348 | 0.06992018 | 0.05013892 | 0.1028872 | 0.05003637
[5 empty] | 0.03393143 | 0.05099339 |  |  | 0.03393143 | 0.05099339 | 0.0721471 | 0.05081648 | 0.1048005 | 0.05071254
[5 empty] | 0.03357985 | 0.05167331 |  |  | 0.03357985 | 0.05167331 | 0.07262199 | 0.05149403 | 0.1068559 | 0.0513887
[5 empty] | 0.03454373 | 0.05235322 |  |  | 0.03454373 | 0.05235322 | 0.0710221 | 0.05217158 | 0.1086579 | 0.05206487
[5 empty] | 0.03520561 | 0.05303313 |  |  | 0.03520561 | 0.05303313 | 0.0704791 | 0.05284913 | 0.1145749 | 0.05274104
[5 empty] | 0.03598204 | 0.05371304 |  |  | 0.03598204 | 0.05371304 | 0.07207737 | 0.05352669 | 0.1096927 | 0.0534172
[5 empty] | 0.03486282 | 0.05439295 |  |  | 0.03486282 | 0.05439295 | 0.07623029 | 0.05420424 | 0.1127097 | 0.05409337
[5 empty] | 0.0336127 | 0.05507286 |  |  | 0.0336127 | 0.05507286 | 0.068725 | 0.05488179 | 0.1078598 | 0.05476954
[5 empty] | 0.03535449 | 0.05575278 |  |  | 0.03535449 | 0.05575278 | 0.0742519 | 0.05555935 | 0.1026272 | 0.05544571
[5 empty] | 0.03618482 | 0.05643269 |  |  | 0.03618482 | 0.05643269 | 0.07382949 | 0.0562369 | 0.1127818 | 0.05612187
[5 empty] | 0.03553729 | 0.0571126 |  |  | 0.03553729 | 0.0571126 | 0.0760654 | 0.05691445 | 0.106325 | 0.05679804
[5 empty] | 0.03388771 | 0.05779251 |  |  | 0.03388771 | 0.05779251 | 0.07253525 | 0.05759201 | 0.1149825 | 0.05747421
[5 empty] | 0.03607603 | 0.05847242 |  |  | 0.03607603 | 0.05847242 | 0.07075442 | 0.05826956 | 0.1150743 | 0.05815037
[5 empty] | 0.03493553 | 0.05915234 |  |  | 0.03493553 | 0.05915234 | 0.06815111 | 0.05894711 | 0.1117665 | 0.05882654
[5 empty] | 0.03425273 | 0.05983225 |  |  | 0.03425273 | 0.05983225 | 0.07135054 | 0.05962466 | 0.116259 | 0.05950271
[5 empty] | 0.03540379 | 0.06051216 |  |  | 0.03540379 | 0.06051216 | 0.07052539 | 0.06030222 | 0.1049034 | 0.06017887
[5 empty] | 0.03421339 | 0.06119207 |  |  | 0.03421339 | 0.06119207 | 0.07214979 | 0.06097977 | 0.1125724 | 0.06085504
[5 empty] | 0.03610722 | 0.06187198 |  |  | 0.03610722 | 0.06187198 | 0.07043692 | 0.06165732 | 0.1056397 | 0.06153121
[5 empty] | 0.0344535 | 0.0625519 |  |  | 0.0344535 | 0.0625519 | 0.07553602 | 0.06233488 | 0.1064709 | 0.06220738
[5 empty] | 0.03573943 | 0.06323181 |  |  | 0.03573943 | 0.06323181 | 0.07328005 | 0.06301243 | 0.1149337 | 0.06288354
[5 empty] | 0.03596337 | 0.06391172 |  |  | 0.03596337 | 0.06391172 | 0.06979447 | 0.06368998 | 0.1159972 | 0.06355971
[5 empty] | 0.03337571 | 0.06459163 |  |  | 0.03337571 | 0.06459163 | 0.07052951 | 0.06436754 | 0.1080501 | 0.06423588
[5 empty] | 0.03613868 | 0.06527154 |  |  | 0.03613868 | 0.06527154 | 0.06820399 | 0.06504509 | 0.1030558 | 0.06491204
[5 empty] | 0.03423451 | 0.06595146 |  |  | 0.03423451 | 0.06595146 | 0.07103667 | 0.06572264 | 0.1024315 | 0.06558821
[5 empty] | 0.03574777 | 0.06663137 |  |  | 0.03574777 | 0.06663137 | 0.06910602 | 0.06640019 | 0.1134815 | 0.06626438
[5 empty] | 0.03447997 | 0.06731128 |  |  | 0.03447997 | 0.06731128 | 0.07196425 | 0.06707775 | 0.1043308 | 0.06694055
[5 empty] | 0.03459504 | 0.06799119 |  |  | 0.03459504 | 0.06799119 | 0.07616046 | 0.0677553 | 0.108801 | 0.06761671
[5 empty] | 0.0336315 | 0.0686711 |  |  | 0.0336315 | 0.0686711 | 0.07541974 | 0.06843285 | 0.1018901 | 0.06829288
[5 empty] | 0.03439492 | 0.06935101 |  |  | 0.03439492 | 0.06935101 | 0.07369709 | 0.06911041 | 0.103847 | 0.06896905
[5 empty] | 0.03589137 | 0.07003093 |  |  | 0.03589137 | 0.07003093 | 0.06753463 | 0.06978796 | 0.1058451 | 0.06964521
[5 empty] | 0.03469045 | 0.07071084 |  |  | 0.03469045 | 0.07071084 | 0.07330131 | 0.07046551 | 0.1050934 | 0.07032138
[5 empty] | 0.03413543 | 0.07139075 |  |  | 0.03413543 | 0.07139075 | 0.07280029 | 0.07114307 | 0.1097977 | 0.07099755
[5 empty] | 0.0329622 | 0.07207066 |  |  | 0.0329622 | 0.07207066 | 0.06802291 | 0.07182062 | 0.1021745 | 0.07167372
[5 empty] | 0.03250247 | 0.07275057 |  |  | 0.03250247 | 0.07275057 | 0.06878829 | 0.07249817 | 0.1119918 | 0.07234988
[5 empty] | 0.03327958 | 0.07343049 |  |  | 0.03327958 | 0.07343049 | 0.06947626 | 0.07317572 | 0.1141205 | 0.07302605
[5 empty] | 0.03486759 | 0.0741104 |  |  | 0.03486759 | 0.0741104 | 0.0724483 | 0.07385328 | 0.1036447 | 0.07370222
[5 empty] | 0.03413938 | 0.07479031 |  |  | 0.03413938 | 0.07479031 | 0.06738348 | 0.07453083 | 0.1086286 | 0.07437838
[5 empty] | 0.03554887 | 0.07547022 |  |  | 0.03554887 | 0.07547022 | 0.07290307 | 0.07520838 | 0.1041255 | 0.07505455
[5 empty] | 0.03362152 | 0.07615013 |  |  | 0.03362152 | 0.07615013 | 0.0724072 | 0.07588594 | 0.1109893 | 0.07573072
[5 empty] | 0.03374917 | 0.07683005 |  |  | 0.03374917 | 0.07683005 | 0.06944319 | 0.07656349 | 0.1083804 | 0.07640689
[5 empty] | 0.03431563 | 0.07750996 |  |  | 0.03431563 | 0.07750996 | 0.07025542 | 0.07724104 | 0.09978628 | 0.07708305
[5 empty] | 0.03310734 | 0.07818987 |  |  | 0.03310734 | 0.07818987 | 0.06623348 | 0.0779186 | 0.1058182 | 0.07775922
[5 empty] | 0.03393694 | 0.07886978 |  |  | 0.03393694 | 0.07886978 | 0.06654052 | 0.07859615 | 0.1042917 | 0.07843539
[5 empty] | 0.03560687 | 0.07954969 |  |  | 0.03560687 | 0.07954969 | 0.07212606 | 0.0792737 | 0.1049668 | 0.07911155
[5 empty] | 0.03456238 | 0.08022961 |  |  | 0.03456238 | 0.08022961 | 0.06582648 | 0.07995126 | 0.1077824 | 0.07978772
[5 empty] | 0.03392335 | 0.08090952 |  |  | 0.03392335 | 0.08090952 | 0.07086629 | 0.08062881 | 0.1065065 | 0.08046389
[5 empty] | 0.03309854 | 0.08158943 |  |  | 0.03309854 | 0.08158943 | 0.06823284 | 0.08130636 | 0.1129008 | 0.08114006
[5 empty] | 0.03233643 | 0.08226934 |  |  | 0.03233643 | 0.08226934 | 0.06881815 | 0.08198391 | 0.1076853 | 0.08181622
[5 empty] | 0.03515203 | 0.08294925 |  |  | 0.03515203 | 0.08294925 | 0.07391812 | 0.08266147 | 0.101311 | 0.08249239
[5 empty] | 0.03512467 | 0.08362917 |  |  | 0.03512467 | 0.08362917 | 0.07196282 | 0.08333902 | 0.1085379 | 0.08316856
[5 empty] | 0.03405144 | 0.08430908 |  |  | 0.03405144 | 0.08430908 | 0.06805531 | 0.08401657 | 0.112371 | 0.08384472
[5 empty] | 0.03377331 | 0.08498899 |  |  | 0.03377331 | 0.08498899 | 0.07450499 | 0.08469413 | 0.1135405 | 0.08452089
[5 empty] | 0.03372392 | 0.0856689 |  |  | 0.03372392 | 0.0856689 | 0.07404766 | 0.08537168 | 0.1122232 | 0.08519706
[5 empty] | 0.0331853 | 0.08634881 |  |  | 0.0331853 | 0.08634881 | 0.06942937 | 0.08604923 | 0.1117518 | 0.08587323
[5 empty] | 0.03437713 | 0.08702872 |  |  | 0.03437713 | 0.08702872 | 0.06779896 | 0.08672679 | 0.1079865 | 0.08654939
[5 empty] | 0.03574061 | 0.08770864 |  |  | 0.03574061 | 0.08770864 | 0.07092278 | 0.08740434 | 0.1119435 | 0.08722556
[5 empty] | 0.03326218 | 0.08838855 |  |  | 0.03326218 | 0.08838855 | 0.07461639 | 0.08808189 | 0.1009515 | 0.08790173
[5 empty] | 0.03370964 | 0.08906846 |  |  | 0.03370964 | 0.08906846 | 0.06722982 | 0.08875944 | 0.1131821 | 0.08857789
[5 empty] | 0.0354003 | 0.08974837 |  |  | 0.0354003 | 0.08974837 | 0.07062002 | 0.089437 | 0.1086762 | 0.08925406
[5 empty] | 0.03547578 | 0.09042828 |  |  | 0.03547578 | 0.09042828 | 0.06755435 | 0.09011455 | 0.1025381 | 0.08993023
[5 empty] | 0.0328777 | 0.0911082 |  |  | 0.0328777 | 0.0911082 | 0.07252624 | 0.0907921 | 0.1103128 | 0.0906064
[5 empty] | 0.03514298 | 0.09178811 |  |  | 0.03514298 | 0.09178811 | 0.07265257 | 0.09146966 | 0.1019858 | 0.09128256
[5 empty] | 0.03307148 | 0.09246802 |  |  | 0.03307148 | 0.09246802 | 0.06904792 | 0.09214721 | 0.1022918 | 0.09195873
[5 empty] | 0.0338375 | 0.09314793 |  |  | 0.0338375 | 0.09314793 | 0.06989882 | 0.09282476 | 0.1120992 | 0.0926349
[5 empty] | 0.03379604 | 0.09382784 |  |  | 0.03379604 | 0.09382784 | 0.06843182 | 0.09350232 | 0.1109467 | 0.09331106
[5 empty] | 0.03606619 | 0.09450776 |  |  | 0.03606619 | 0.09450776 | 0.0712762 | 0.09417987 | 0.1100065 | 0.09398723
[5 empty] | 0.03468065 | 0.09518767 |  |  | 0.03468065 | 0.09518767 | 0.07242142 | 0.09485742 | 0.1161284 | 0.0946634
[5 empty] | 0.03602068 | 0.09586758 |  |  | 0.03602068 | 0.09586758 | 0.06902948 | 0.09553497 | 0.1056027 | 0.09533957
[5 empty] | 0.03670935 | 0.09654749 |  |  | 0.03670935 | 0.09654749 | 0.0742867 | 0.09621253 | 0.1080902 | 0.09601573
[5 empty] | 0.03648434 | 0.0972274 |  |  | 0.03648434 | 0.0972274 | 0.07512773 | 0.09689008 | 0.105109 | 0.0966919
[5 empty] | 0.03672525 | 0.09790732 |  |  | 0.03672525 | 0.09790732 | 0.07627994 | 0.09756763 | 0.1149319 | 0.09736807
[5 empty] | 0.03684811 | 0.09858723 |  |  | 0.03684811 | 0.09858723 | 0.07812857 | 0.09824519 | 0.1113191 | 0.09804423
[5 empty] | 0.03551014 | 0.09926714 |  |  | 0.03551014 | 0.09926714 | 0.07126385 | 0.09892274 | 0.1061694 | 0.0987204
[5 empty] | 0.03467281 | 0.09994705 |  |  | 0.03467281 | 0.09994705 | 0.07429901 | 0.09960029 | 0.11069 | 0.09939657
[5 empty] | 0.03515747 | 0.100627 |  |  | 0.03515747 | 0.100627 | 0.07060388 | 0.1002778 | 0.1158569 | 0.1000727
[5 empty] | 0.03438491 | 0.1013069 |  |  | 0.03438491 | 0.1013069 | 0.0771876 | 0.1009554 | 0.1161632 | 0.1007489
[5 empty] | 0.03396616 | 0.1019868 |  |  | 0.03396616 | 0.1019868 | 0.0718103 | 0.101633 | 0.106795 | 0.1014251
[5 empty] | 0.034016 | 0.1026667 |  |  | 0.034016 | 0.1026667 | 0.07376056 | 0.1023105 | 0.1100973 | 0.1021012
[5 empty] | 0.03484664 | 0.1033466 |  |  | 0.03484664 | 0.1033466 | 0.07431885 | 0.1029881 | 0.1098688 | 0.1027774
[5 empty] | 0.03419653 | 0.1040265 |  |  | 0.03419653 | 0.1040265 | 0.06918948 | 0.1036656 | 0.1076877 | 0.1034536
[5 empty] | 0.03616698 | 0.1047064 |  |  | 0.03616698 | 0.1047064 | 0.07603896 | 0.1043432 | 0.117889 | 0.1041297
[5 empty] | 0.03625769 | 0.1053863 |  |  | 0.03625769 | 0.1053863 | 0.0697201 | 0.1050207 | 0.1077238 | 0.1048059
[5 empty] | 0.03532658 | 0.1060663 |  |  | 0.03532658 | 0.1060663 | 0.07268258 | 0.1056983 | 0.1155569 | 0.1054821
[5 empty] | 0.03467174 | 0.1067462 |  |  | 0.03467174 | 0.1067462 | 0.07350299 | 0.1063758 | 0.111339 | 0.1061582
[5 empty] | 0.03619994 | 0.1074261 |  |  | 0.03619994 | 0.1074261 | 0.07480301 | 0.1070534 | 0.1129425 | 0.1068344
[5 empty] | 0.0362977 | 0.108106 |  |  | 0.0362977 | 0.108106 | 0.07640102 | 0.1077309 | 0.1112193 | 0.1075106
[5 empty] | 0.03493502 | 0.1087859 |  |  | 0.03493502 | 0.1087859 | 0.07420135 | 0.1084085 | 0.1123562 | 0.1081867
[5 empty] | 0.03555615 | 0.1094658 |  |  | 0.03555615 | 0.1094658 | 0.07035056 | 0.109086 | 0.1113915 | 0.1088629
[5 empty] | 0.03611875 | 0.1101457 |  |  | 0.03611875 | 0.1101457 | 0.07494462 | 0.1097636 | 0.1138873 | 0.1095391
[5 empty] | 0.03338789 | 0.1108256 |  |  | 0.03338789 | 0.1108256 | 0.06925968 | 0.1104411 | 0.1130774 | 0.1102152
[5 empty] | 0.03414748 | 0.1115056 |  |  | 0.03414748 | 0.1115056 | 0.06883661 | 0.1111187 | 0.1119979 | 0.1108914
[5 empty] | 0.03588131 | 0.1121855 |  |  | 0.03588131 | 0.1121855 | 0.0695279 | 0.1117962 | 0.1051807 | 0.1115676
[5 empty] | 0.03382081 | 0.1128654 |  |  | 0.03382081 | 0.1128654 | 0.07477245 | 0.1124738 | 0.1098826 | 0.1122437
[5 empty] | 0.0353987 | 0.1135453 |  |  | 0.0353987 | 0.1135453 | 0.07330714 | 0.1131514 | 0.1076851 | 0.1129199
[5 empty] | 0.03601835 | 0.1142252 |  |  | 0.03601835 | 0.1142252 | 0.07378246 | 0.1138289 | 0.1155251 | 0.1135961
[5 empty] | 0.03542076 | 0.1149051 |  |  | 0.03542076 | 0.1149051 | 0.0720754 | 0.1145065 | 0.1061226 | 0.1142722
[5 empty] | 0.03526002 | 0.115585 |  |  | 0.03526002 | 0.115585 | 0.06780661 | 0.115184 | 0.1076297 | 0.1149484
[5 empty] | 0.03541592 | 0.1162649 |  |  | 0.03541592 | 0.1162649 | 0.07359682 | 0.1158616 | 0.1091224 | 0.1156246
[5 empty] | 0.03321968 | 0.1169448 |  |  | 0.03321968 | 0.1169448 | 0.07273789 | 0.1165391 | 0.1138529 | 0.1163007
[5 empty] | 0.03415674 | 0.1176248 |  |  | 0.03415674 | 0.1176248 | 0.07073727 | 0.1172167 | 0.1063173 | 0.1169769
[5 empty] | 0.03530101 | 0.1183047 |  |  | 0.03530101 | 0.1183047 | 0.07510582 | 0.1178942 | 0.1026489 | 0.1176531
[5 empty] | 0.03347059 | 0.1189846 |  |  | 0.03347059 | 0.1189846 | 0.06662899 | 0.1185718 | 0.1120719 | 0.1183292
[5 empty] | 0.03432628 | 0.1196645 |  |  | 0.03432628 | 0.1196645 | 0.07113597 | 0.1192493 | 0.1130007 | 0.1190054
[5 empty] | 0.03388698 | 0.1203444 |  |  | 0.03388698 | 0.1203444 | 0.06757482 | 0.1199269 | 0.1146895 | 0.1196816
[5 empty] | 0.03319231 | 0.1210243 |  |  | 0.03319231 | 0.1210243 | 0.07424165 | 0.1206044 | 0.1019129 | 0.1203577
[5 empty] | 0.0329426 | 0.1217042 |  |  | 0.0329426 | 0.1217042 | 0.07531664 | 0.121282 | 0.1135834 | 0.1210339
[5 empty] | 0.03292926 | 0.1223841 |  |  | 0.03292926 | 0.1223841 | 0.07292253 | 0.1219595 | 0.1104023 | 0.1217101
[5 empty] | 0.03573229 | 0.1230641 |  |  | 0.03573229 | 0.1230641 | 0.06694666 | 0.1226371 | 0.1110748 | 0.1223863
[5 empty] | 0.03316336 | 0.123744 |  |  | 0.03316336 | 0.123744 | 0.07318867 | 0.1233146 | 0.1112483 | 0.1230624
[5 empty] | 0.03331138 | 0.1244239 |  |  | 0.03331138 | 0.1244239 | 0.06678294 | 0.1239922 | 0.1124781 | 0.1237386
[5 empty] | 0.03422231 | 0.1251038 |  |  | 0.03422231 | 0.1251038 | 0.07293716 | 0.1246698 | 0.1138463 | 0.1244148
[5 empty] | 0.03417804 | 0.1257837 |  |  | 0.03417804 | 0.1257837 | 0.0666749 | 0.1253473 | 0.1131897 | 0.1250909
[5 empty] | 0.03474702 | 0.1264636 |  |  | 0.03474702 | 0.1264636 | 0.07027082 | 0.1260249 | 0.1087512 | 0.1257671
[5 empty] | 0.03539261 | 0.1271435 |  |  | 0.03539261 | 0.1271435 | 0.06708861 | 0.1267024 | 0.1076053 | 0.1264433
[5 empty] | 0.0337347 | 0.1278234 |  |  | 0.0337347 | 0.1278234 | 0.07265898 | 0.12738 | 0.1085124 | 0.1271194
[5 empty] | 0.03357811 | 0.1285034 |  |  | 0.03357811 | 0.1285034 | 0.06979526 | 0.1280575 | 0.1074399 | 0.1277956
[5 empty] | 0.03422117 | 0.1291833 |  |  | 0.03422117 | 0.1291833 | 0.07048165 | 0.1287351 | 0.111152 | 0.1284718
[5 empty] | 0.03374097 | 0.1298632 |  |  | 0.03374097 | 0.1298632 | 0.07151467 | 0.1294126 | 0.1142933 | 0.1291479
[5 empty] | 0.03604535 | 0.1305431 |  |  | 0.03604535 | 0.1305431 | 0.07520354 | 0.1300902 | 0.1083027 | 0.1298241
[5 empty] | 0.03450259 | 0.131223 |  |  | 0.03450259 | 0.131223 | 0.07227017 | 0.1307677 | 0.1117298 | 0.1305003
[5 empty] | 0.03414496 | 0.1319029 |  |  | 0.03414496 | 0.1319029 | 0.07416139 | 0.1314453 | 0.1131335 | 0.1311764
[5 empty] | 0.03522156 | 0.1325828 |  |  | 0.03522156 | 0.1325828 | 0.06987509 | 0.1321228 | 0.1094838 | 0.1318526
[5 empty] | 0.03459066 | 0.1332627 |  |  | 0.03459066 | 0.1332627 | 0.07655873 | 0.1328004 | 0.1076809 | 0.1325288
[5 empty] | 0.03467957 | 0.1339426 |  |  | 0.03467957 | 0.1339426 | 0.06940667 | 0.1334779 | 0.1128066 | 0.1332049
[5 empty] | 0.03653065 | 0.1346226 |  |  | 0.03653065 | 0.1346226 | 0.07197829 | 0.1341555 | 0.1117955 | 0.1338811
[5 empty] | 0.03515786 | 0.1353025 |  |  | 0.03515786 | 0.1353025 | 0.07318666 | 0.134833 | 0.1143556 | 0.1345573