## 1
Общество с ограниченной ответственностью "Инженерная геология" (ООО "ИнжГео") | [11 empty] | Общество с ограниченной ответственностью "Инженерная геология" (ООО "ИнжГео")
Юр. адрес: 117279, г. Москва, ул. Миклухо-Маклая, 36 а, этаж 5, пом. XXIII к. 76-84 | [11 empty] | Юр. адрес: 117279, г. Москва, ул. Миклухо-Маклая, 36 а, этаж 5, пом. XXIII к. 76-84 | [8 empty] | нагр |  |  | X0 | Y0 | R |  | нагр |  |  |  | X0 | Y0 | R | нагр |  |  |  | X0 | Y0 | R |  | нагр |  |  |  | X0 | Y0 | R
Телефон/факс +7 (495) 132-30-00, Адрес электронной почты inbox@inj-geo.ru | [11 empty] | Телефон/факс +7 (495) 132-30-00, Адрес электронной почты inbox@inj-geo.ru | [12 empty] | 0 | [7 empty] | 0 | [6 empty] | 0 | [7 empty] | 0
[21 empty] | девиатор | [6 empty] | девиатор | [6 empty] | девиатор | [7 empty] | девиатор
Испытательная лаборатория ООО «ИнжГео» | [11 empty] | Испытательная лаборатория ООО «ИнжГео» | [8 empty] | x0 | Угол | X | Y |  |  |  | x0 |  | Угол | X | Y |  |  | x0 |  | Угол | X | Y |  |  |  | x0 |  | Угол | X | Y
Адрес места осуществления деятельности лаборатории: г. Москва, просп. Вернадского, д. 51, стр. 1 | [11 empty] | Адрес места осуществления деятельности лаборатории: г. Москва, просп. Вернадского, д. 51, стр. 1 | [9 empty] | 0 | [7 empty] | 0 | [6 empty] | 0 | [7 empty] | 0
Телефон +7(910)4557682, E-mail: slg85@mail.ru | [11 empty] | Телефон +7(910)4557682, E-mail: slg85@mail.ru | [9 empty] | 5 | [7 empty] | 5 | [6 empty] | 5 | [7 empty] | 5
[22 empty] | 10 | [7 empty] | 10 | [6 empty] | 10 | [7 empty] | 10
[12 empty] | Протокол испытаний № 13-63/39 от 07-12-2022 | [9 empty] | 15 | [7 empty] | 15 | [6 empty] | 15 | [7 empty] | 15
[22 empty] | 20 | [7 empty] | 20 | [6 empty] | 20 | [7 empty] | 20
[12 empty] | Наименование и адрес заказчика: Переход трубопровода через р. Енисей | [9 empty] | 25 | [7 empty] | 25 | [6 empty] | 25 | [7 empty] | 25
[12 empty] | Наименование объекта: ООО Регионстрой | [9 empty] | 30 | [7 empty] | 30 | [6 empty] | 30 | [7 empty] | 30
Наименование используемого метода/методики: ГОСТ 12248.4-2020 | [11 empty] | Наименование используемого метода/методики: ГОСТ 12248.3-2020 | [9 empty] | 35 | [7 empty] | 35 | [6 empty] | 35 | [7 empty] | 35
Условия проведения испытания: температура окружающей среды (18 - 25)0С, влажность воздуха (40 - 75)% | [11 empty] | Условия проведения испытания: температура окружающей среды (18 - 25)0С, влажность воздуха (40 - 75)% | [9 empty] | 40 | [7 empty] | 40 | [6 empty] | 40 | [7 empty] | 40
[12 empty] | Дата получение объекта подлежащего испытаниям: 10-11-2022 | [9 empty] | 45 | [7 empty] | 45 | [6 empty] | 45 | [7 empty] | 45
[12 empty] | Дата испытания: 25.10.2022-19.11.2039 | [9 empty] | 50 | [7 empty] | 50 | [6 empty] | 50 | [7 empty] | 50
[22 empty] | 55 | [7 empty] | 55 | [6 empty] | 55 | [7 empty] | 55
Испытание грунтов методом трехосного сжатия | [11 empty] | Испытание грунтов методом трехосного сжатия | [9 empty] | 60 | [7 empty] | 60 | [6 empty] | 60 | [7 empty] | 60
[22 empty] | 65 | [7 empty] | 65 | [6 empty] | 65 | [7 empty] | 65
Лабораторный номер: | [6 empty] | We, д.е. = |  |  |  |  | Лабораторный номер: |  | 1074 |  |  |  | We, д.е. = | 0.568577864 |  |  | 70 | [7 empty] | 70 | [6 empty] | 70 | [7 empty] | 70
Номер скважины: | [6 empty] | ρ, г/см3 = |  |  |  |  | Номер скважины: |  | BH-006 |  |  |  | ρ, г/см3 = | 1.52 |  |  | 75 | [7 empty] | 75 | [6 empty] | 75 | [7 empty] | 75
Глубина отбора, м: | [6 empty] | ρs, г/см3 = |  |  |  |  | Глубина отбора, м: |  | 1.6 |  |  |  | ρs, г/см3 = | 2.73 |  |  | 80 | [7 empty] | 80 | [6 empty] | 80 | [7 empty] | 80
Наименование грунта: | [6 empty] | e, д.е. = |  |  |  |  | Наименование грунта: |  | Суглинок, после оттаивания текучий, тяжелый песчанистый |  |  |  | e, д.е. = | 1.817248 |  |  | 85 | [7 empty] | 85 | [6 empty] | 85 | [7 empty] | 85
Схема проведения опыта: | [6 empty] | IL, д.е. = |  |  |  |  | Схема проведения опыта: |  | КД |  |  |  | IL, д.е. = | 3.153 |  |  | 90 | [7 empty] | 90 | [6 empty] | 90 | [7 empty] | 90
[22 empty] | 95 | [7 empty] | 95 | [6 empty] | 95 | [7 empty] | 95
[22 empty] | 100 | [7 empty] | 100 | [6 empty] | 100 | [7 empty] | 100
Результаты испытаний | [11 empty] | Результаты испытаний | [9 empty] | 105 | [7 empty] | 105 | [6 empty] | 105 | [7 empty] | 105
[22 empty] | 110 | [7 empty] | 110 | [6 empty] | 110 | [7 empty] | 110
[22 empty] | 115 | [7 empty] | 115 | [6 empty] | 115 | [7 empty] | 115
[22 empty] | 120 | [7 empty] | 120 | [6 empty] | 120 | [7 empty] | 120
[22 empty] | 125 | [7 empty] | 125 | [6 empty] | 125 | [7 empty] | 125
[22 empty] | 130 | [7 empty] | 130 | [6 empty] | 130 | [7 empty] | 130
[22 empty] | 135 | [7 empty] | 135 | [6 empty] | 135 | [7 empty] | 135
[22 empty] | 140 | [7 empty] | 140 | [6 empty] | 140 | [7 empty] | 140
[22 empty] | 145 | [7 empty] | 145 | [6 empty] | 145 | [7 empty] | 145
[22 empty] | 150 | [7 empty] | 150 | [6 empty] | 150 | [7 empty] | 150
[22 empty] | 155 | [7 empty] | 155 | [6 empty] | 155 | [7 empty] | 155
[22 empty] | 160 | [7 empty] | 160 | [6 empty] | 160 | [7 empty] | 160
[22 empty] | 165 | [7 empty] | 165 | [6 empty] | 165 | [7 empty] | 165
[22 empty] | 170 | [7 empty] | 170 | [6 empty] | 170 | [7 empty] | 170
[22 empty] | 175 | [7 empty] | 175 | [6 empty] | 175 | [7 empty] | 175
[22 empty] | 180 | [7 empty] | 180 | [6 empty] | 180 | [7 empty] | 180
[13 empty] | Давление в камере, Мпа σ3 | Вертикальная нагрузка, Мпа σ1 | Поровое давление, Мпа u
| K0, д.е. | 0.8435655 |  |  |  |  | Коэфф. Точки | [5 empty] | 0.05 | 0.08493633 | [5 empty] | 1 | [6 empty] | σ3,кПа | σ1,кПа | u, кПа |  |  |  | 4
| q_zg, МПа | 0.04217828 | [10 empty] | 0.15 | 0.2220252 | [27 empty] | δ3, Мпа | δ1-δ3, МПа | δ1, МПа | δ1, КПа
|  |  | Модуль деформации, МПа: | [9 empty] | 0.25 | 0.3591141 | [21 empty] | С, МПа:
|  |  | Е0= |  | Точки модуля (полное напр.), МПа |  |  |  | 0.04217828 | 0.06748524 | [25 empty] | φ, град:
|  |  | E50 = |  | qf (полное напр.), МПа |  |  |  | 0.06746816 | [26 empty] | E, Мпа
|  |  | Коэф. Поперечной деформации, ϑ = | [9 empty] | Эффективные значения угла внутреннего трения и удельного сцепления ϕ', С' | [13 empty] | x | 0
[13 empty] | ϕ', град. = | 9 | [12 empty] | y |  |  |  | С, кПа | φ,°
[13 empty] | С', МПа = | 0.007
| Исполнитель: | [6 empty] | Морозов Д.С. |  |  |  |  | Исполнитель: |  |  |  |  | Морозов Д.С.
| Начальник исп. лаборатории: | [6 empty] | Семиколенова Л.Г. |  |  |  |  | Начальник исп. лаборатории: |  |  |  |  | Семиколенова Л.Г.
Лист 1 , всего листов 2 | [11 empty] | Лист 2 , всего листов 2
Частичное воспроизведение протокола испытаний без письменного разрешения ООО «ИнжГео» ЗАПРЕЩАЕТСЯ | [11 empty] | Частичное воспроизведение протокола испытаний без письменного разрешения ООО «ИнжГео» ЗАПРЕЩАЕТСЯ
[5 empty] | второй график |  | первый график | [9 empty] | К Пуассона
dev50 | epsE50 | ind | devE0 | epsE0 | dev | eps | sigma |  | dev1 | eps1 | dev2 | eps2 | dev3 | eps3 |  | Глины
0.01746816 | 0.001745506 |  |  |  | -2.5e-05 | 0 |  |  | -2.5e-05 | 0 | 0.002505 | 0 | 0.02291395 | 0.0003247769 |  | < 0 | 0,20-0,30
ind |  |  |  |  | 0.009083446 | 0.0006051089 |  |  | 0.009083446 | 0.0006051089 | 0.01728605 | 0.0003655679 | 0.04722675 | 0.0006769693 |  | 0-0,25 | 0,30-0,38
2 |  |  |  |  | 0.01628681 | 0.001359824 |  |  | 0.01628681 | 0.001359824 | 0.0360126 | 0.0011424 | 0.05455704 | 0.001159917 |  | 0,25< | 0,38-0,45
E0 |  |  |  |  | 0.01746816 | 0.001745506 |  |  | 0.01746816 | 0.001745506 | 0.04168372 | 0.002030644 | 0.06679574 | 0.002030908 |  | Суглинки | 0,35-0,37
epsE0 | devE0 |  |  |  | 0.01965068 | 0.002719648 |  |  | 0.01965068 | 0.002719648 | 0.04341427 | 0.002707525 | 0.06968254 | 0.002707877 |  | Пески и супеси | 0,30-0,35
0.0006051089 | 0.009083446 |  |  |  | 0.01984619 | 0.00339956 |  |  | 0.01984619 | 0.00339956 | 0.04274616 | 0.003384406 | 0.07370463 | 0.003384846
[5 empty] | 0.02070683 | 0.004079471 |  |  | 0.02070683 | 0.004079471 | 0.04503865 | 0.004061287 | 0.07421472 | 0.004061816
График E50 |  | График E |  |  | 0.02246344 | 0.004759383 |  |  | 0.02246344 | 0.004759383 | 0.04741752 | 0.004738169 | 0.07930692 | 0.004738785
eps | q | sigma |  |  | 0.02361647 | 0.005439295 |  |  | 0.02361647 | 0.005439295 | 0.04872135 | 0.00541505 | 0.07756694 | 0.005415754
Горизонтальная линия E50 |  | Касательная |  |  | 0.02334151 | 0.006119207 |  |  | 0.02334151 | 0.006119207 | 0.05213756 | 0.006091931 | 0.07740156 | 0.006092723
0 |  | a | b |  | 0.02359365 | 0.006799119 |  |  | 0.02359365 | 0.006799119 | 0.05254448 | 0.006768812 | 0.07840559 | 0.006769693
|  |  | 0 |  | 0.02658235 | 0.007479031 |  |  | 0.02658235 | 0.007479031 | 0.05462104 | 0.007445693 | 0.08634111 | 0.007446662
Вертикальная линия E50 |  | p1 и p2 |  |  | 0.02506208 | 0.008158943 |  |  | 0.02506208 | 0.008158943 | 0.05677451 | 0.008122575 | 0.0784909 | 0.008123631
| 0 | 0 |  |  | 0.02563818 | 0.008838855 |  |  | 0.02563818 | 0.008838855 | 0.05827334 | 0.008799456 | 0.08280487 | 0.0088006
[5 empty] | 0.02689653 | 0.009518767 |  |  | 0.02689653 | 0.009518767 | 0.05776536 | 0.009476337 | 0.08298152 | 0.00947757
Касательная линия E50 |  |  |  |  | 0.02732903 | 0.01019868 |  |  | 0.02732903 | 0.01019868 | 0.05859537 | 0.01015322 | 0.09297686 | 0.01015454
0 | 0 | Горизонтальная 1 |  |  | 0.02659896 | 0.01087859 |  |  | 0.02659896 | 0.01087859 | 0.05682809 | 0.0108301 | 0.09407033 | 0.01083151
[5 empty] | 0.02991117 | 0.0115585 |  |  | 0.02991117 | 0.0115585 | 0.05835161 | 0.01150698 | 0.09226025 | 0.01150848
Горизонтальная линия qкр |  |  |  |  | 0.02821208 | 0.01223841 |  |  | 0.02821208 | 0.01223841 | 0.05796689 | 0.01218386 | 0.09868722 | 0.01218545
Горизонтальная линия q |  | Горизонтальная 2 |  |  | 0.03039944 | 0.01291833 |  |  | 0.03039944 | 0.01291833 | 0.063776 | 0.01286074 | 0.09093843 | 0.01286242
0 |  | 0 |  |  | 0.03008647 | 0.01359824 |  |  | 0.03008647 | 0.01359824 | 0.06488277 | 0.01353762 | 0.09016793 | 0.01353939
[5 empty] | 0.0312194 | 0.01427815 |  |  | 0.0312194 | 0.01427815 | 0.0661393 | 0.01421451 | 0.09298983 | 0.01421635
Вертикальная линия q |  |  |  |  | 0.02936228 | 0.01495806 |  |  | 0.02936228 | 0.01495806 | 0.06171885 | 0.01489139 | 0.09552922 | 0.01489332
| 0 |  |  |  | 0.03009994 | 0.01563797 |  |  | 0.03009994 | 0.01563797 | 0.06643922 | 0.01556827 | 0.09560002 | 0.01557029
[5 empty] | 0.03009019 | 0.01631789 |  |  | 0.03009019 | 0.01631789 | 0.06575194 | 0.01624515 | 0.09995675 | 0.01624726
[5 empty] | 0.0306287 | 0.0169978 |  |  | 0.0306287 | 0.0169978 | 0.06846924 | 0.01692203 | 0.1000088 | 0.01692423
[5 empty] | 0.03230407 | 0.01767771 |  |  | 0.03230407 | 0.01767771 | 0.06480619 | 0.01759891 | 0.09541764 | 0.0176012
[5 empty] | 0.03133079 | 0.01835762 |  |  | 0.03133079 | 0.01835762 | 0.06167522 | 0.01827579 | 0.105188 | 0.01827817
[5 empty] | 0.03030438 | 0.01903753 |  |  | 0.03030438 | 0.01903753 | 0.06611985 | 0.01895267 | 0.09902797 | 0.01895514
[5 empty] | 0.03302691 | 0.01971745 |  |  | 0.03302691 | 0.01971745 | 0.06360133 | 0.01962956 | 0.1020568 | 0.01963211
[5 empty] | 0.03157306 | 0.02039736 |  |  | 0.03157306 | 0.02039736 | 0.06199571 | 0.02030644 | 0.1054096 | 0.02030908
[5 empty] | 0.03080386 | 0.02107727 |  |  | 0.03080386 | 0.02107727 | 0.06922279 | 0.02098332 | 0.09911183 | 0.02098605
[5 empty] | 0.03155409 | 0.02175718 |  |  | 0.03155409 | 0.02175718 | 0.06901459 | 0.0216602 | 0.0994113 | 0.02166302
[5 empty] | 0.03329538 | 0.02243709 |  |  | 0.03329538 | 0.02243709 | 0.06470404 | 0.02233708 | 0.09506093 | 0.02233999
[5 empty] | 0.03200822 | 0.023117 |  |  | 0.03200822 | 0.023117 | 0.06521345 | 0.02301396 | 0.09833886 | 0.02301695
[5 empty] | 0.03243973 | 0.02379692 |  |  | 0.03243973 | 0.02379692 | 0.07013825 | 0.02369084 | 0.09807126 | 0.02369392
[5 empty] | 0.03210981 | 0.02447683 |  |  | 0.03210981 | 0.02447683 | 0.06355598 | 0.02436772 | 0.09757124 | 0.02437089
[5 empty] | 0.0340422 | 0.02515674 |  |  | 0.0340422 | 0.02515674 | 0.06918598 | 0.02504461 | 0.09942648 | 0.02504786
[5 empty] | 0.03186723 | 0.02583665 |  |  | 0.03186723 | 0.02583665 | 0.06733103 | 0.02572149 | 0.1014612 | 0.02572483
[5 empty] | 0.03171971 | 0.02651656 |  |  | 0.03171971 | 0.02651656 | 0.06706935 | 0.02639837 | 0.1052991 | 0.0264018
[5 empty] | 0.03233472 | 0.02719648 |  |  | 0.03233472 | 0.02719648 | 0.0693236 | 0.02707525 | 0.09676974 | 0.02707877
[5 empty] | 0.03315541 | 0.02787639 |  |  | 0.03315541 | 0.02787639 | 0.07249393 | 0.02775213 | 0.09706184 | 0.02775574
[5 empty] | 0.03363228 | 0.0285563 |  |  | 0.03363228 | 0.0285563 | 0.07140748 | 0.02842901 | 0.1101328 | 0.02843271
[5 empty] | 0.03451719 | 0.02923621 |  |  | 0.03451719 | 0.02923621 | 0.06470122 | 0.02910589 | 0.1013 | 0.02910968
[5 empty] | 0.03186203 | 0.02991612 |  |  | 0.03186203 | 0.02991612 | 0.07291035 | 0.02978277 | 0.1109573 | 0.02978665
[5 empty] | 0.03245163 | 0.03059604 |  |  | 0.03245163 | 0.03059604 | 0.0654861 | 0.03045966 | 0.09785834 | 0.03046362
[5 empty] | 0.03448349 | 0.03127595 |  |  | 0.03448349 | 0.03127595 | 0.07202011 | 0.03113654 | 0.1049814 | 0.03114059
[5 empty] | 0.03251209 | 0.03195586 |  |  | 0.03251209 | 0.03195586 | 0.06506821 | 0.03181342 | 0.1033905 | 0.03181755
[5 empty] | 0.03468273 | 0.03263577 |  |  | 0.03468273 | 0.03263577 | 0.07337363 | 0.0324903 | 0.1094539 | 0.03249452
[5 empty] | 0.033871 | 0.03331568 |  |  | 0.033871 | 0.03331568 | 0.07263016 | 0.03316718 | 0.1055205 | 0.03317149
[5 empty] | 0.03476307 | 0.0339956 |  |  | 0.03476307 | 0.0339956 | 0.07321912 | 0.03384406 | 0.109774 | 0.03384846
[5 empty] | 0.03236815 | 0.03467551 |  |  | 0.03236815 | 0.03467551 | 0.0713339 | 0.03452094 | 0.1051895 | 0.03452543
[5 empty] | 0.03280593 | 0.03535542 |  |  | 0.03280593 | 0.03535542 | 0.07359542 | 0.03519782 | 0.109189 | 0.0352024
[5 empty] | 0.0333002 | 0.03603533 |  |  | 0.0333002 | 0.03603533 | 0.06904006 | 0.0358747 | 0.1128238 | 0.03587937
[5 empty] | 0.03493633 | 0.03671524 |  |  | 0.03493633 | 0.03671524 | 0.07493132 | 0.03655159 | 0.1039071 | 0.03655634
[5 empty] | 0.03479017 | 0.03739516 |  |  | 0.03479017 | 0.03739516 | 0.06869252 | 0.03722847 | 0.1067618 | 0.03723331
[5 empty] | 0.03249102 | 0.03807507 |  |  | 0.03249102 | 0.03807507 | 0.0686014 | 0.03790535 | 0.112229 | 0.03791028
[5 empty] | 0.03540822 | 0.03875498 |  |  | 0.03540822 | 0.03875498 | 0.06692481 | 0.03858223 | 0.1118202 | 0.03858725
[5 empty] | 0.0332936 | 0.03943489 |  |  | 0.0332936 | 0.03943489 | 0.07198322 | 0.03925911 | 0.1055389 | 0.03926422
[5 empty] | 0.03254193 | 0.0401148 |  |  | 0.03254193 | 0.0401148 | 0.06676906 | 0.03993599 | 0.1133836 | 0.03994119
[5 empty] | 0.03569058 | 0.04079471 |  |  | 0.03569058 | 0.04079471 | 0.07299563 | 0.04061287 | 0.1075485 | 0.04061816
[5 empty] | 0.03310829 | 0.04147463 |  |  | 0.03310829 | 0.04147463 | 0.0734074 | 0.04128975 | 0.1146363 | 0.04129512
[5 empty] | 0.03260025 | 0.04215454 |  |  | 0.03260025 | 0.04215454 | 0.06801412 | 0.04196664 | 0.1018166 | 0.04197209
[5 empty] | 0.03321713 | 0.04283445 |  |  | 0.03321713 | 0.04283445 | 0.06849192 | 0.04264352 | 0.1021126 | 0.04264906
[5 empty] | 0.0357385 | 0.04351436 |  |  | 0.0357385 | 0.04351436 | 0.07315912 | 0.0433204 | 0.1088542 | 0.04332603
[5 empty] | 0.03349745 | 0.04419427 |  |  | 0.03349745 | 0.04419427 | 0.07166277 | 0.04399728 | 0.1009425 | 0.044003
[5 empty] | 0.03358727 | 0.04487419 |  |  | 0.03358727 | 0.04487419 | 0.07463713 | 0.04467416 | 0.1074605 | 0.04467997
[5 empty] | 0.03432983 | 0.0455541 |  |  | 0.03432983 | 0.0455541 | 0.0711018 | 0.04535104 | 0.1088869 | 0.04535694
[5 empty] | 0.03381591 | 0.04623401 |  |  | 0.03381591 | 0.04623401 | 0.07006045 | 0.04602792 | 0.1042551 | 0.04603391
[5 empty] | 0.03518644 | 0.04691392 |  |  | 0.03518644 | 0.04691392 | 0.07334356 | 0.0467048 | 0.10119 | 0.04671088
[5 empty] | 0.03576049 | 0.04759383 |  |  | 0.03576049 | 0.04759383 | 0.07364894 | 0.04738169 | 0.1097538 | 0.04738785
[5 empty] | 0.03372925 | 0.04827375 |  |  | 0.03372925 | 0.04827375 | 0.0700833 | 0.04805857 | 0.1107241 | 0.04806482
[5 empty] | 0.03380068 | 0.04895366 |  |  | 0.03380068 | 0.04895366 | 0.06866943 | 0.04873545 | 0.1145816 | 0.04874179
[5 empty] | 0.03329218 | 0.04963357 |  |  | 0.03329218 | 0.04963357 | 0.06749269 | 0.04941233 | 0.1146134 | 0.04941876
[5 empty] | 0.03485194 | 0.05031348 |  |  | 0.03485194 | 0.05031348 | 0.07043999 | 0.05008921 | 0.1039558 | 0.05009572
[5 empty] | 0.03369663 | 0.05099339 |  |  | 0.03369663 | 0.05099339 | 0.07019708 | 0.05076609 | 0.1144259 | 0.05077269
[5 empty] | 0.03348824 | 0.05167331 |  |  | 0.03348824 | 0.05167331 | 0.07488927 | 0.05144297 | 0.1072769 | 0.05144966
[5 empty] | 0.03508842 | 0.05235322 |  |  | 0.03508842 | 0.05235322 | 0.07141586 | 0.05211985 | 0.1055576 | 0.05212663
[5 empty] | 0.0359015 | 0.05303313 |  |  | 0.0359015 | 0.05303313 | 0.06787687 | 0.05279674 | 0.1076857 | 0.0528036
[5 empty] | 0.0363171 | 0.05371304 |  |  | 0.0363171 | 0.05371304 | 0.07461067 | 0.05347362 | 0.1152806 | 0.05348057
[5 empty] | 0.0343483 | 0.05439295 |  |  | 0.0343483 | 0.05439295 | 0.07510284 | 0.0541505 | 0.1040115 | 0.05415754
[5 empty] | 0.0360736 | 0.05507286 |  |  | 0.0360736 | 0.05507286 | 0.07603645 | 0.05482738 | 0.1104247 | 0.05483451
[5 empty] | 0.03505965 | 0.05575278 |  |  | 0.03505965 | 0.05575278 | 0.07062005 | 0.05550426 | 0.1106219 | 0.05551148
[5 empty] | 0.03515889 | 0.05643269 |  |  | 0.03515889 | 0.05643269 | 0.07481565 | 0.05618114 | 0.1076928 | 0.05618845
[5 empty] | 0.03464647 | 0.0571126 |  |  | 0.03464647 | 0.0571126 | 0.07226763 | 0.05685802 | 0.1131333 | 0.05686542
[5 empty] | 0.03597223 | 0.05779251 |  |  | 0.03597223 | 0.05779251 | 0.07335468 | 0.0575349 | 0.1068095 | 0.05754239
[5 empty] | 0.03399875 | 0.05847242 |  |  | 0.03399875 | 0.05847242 | 0.07517349 | 0.05821179 | 0.1044975 | 0.05821936
[5 empty] | 0.0332018 | 0.05915234 |  |  | 0.0332018 | 0.05915234 | 0.07525904 | 0.05888867 | 0.1103006 | 0.05889633
[5 empty] | 0.03395183 | 0.05983225 |  |  | 0.03395183 | 0.05983225 | 0.07023528 | 0.05956555 | 0.1081003 | 0.05957329
[5 empty] | 0.03374812 | 0.06051216 |  |  | 0.03374812 | 0.06051216 | 0.06959776 | 0.06024243 | 0.1154473 | 0.06025026
[5 empty] | 0.03444227 | 0.06119207 |  |  | 0.03444227 | 0.06119207 | 0.06878338 | 0.06091931 | 0.1145529 | 0.06092723
[5 empty] | 0.03495601 | 0.06187198 |  |  | 0.03495601 | 0.06187198 | 0.07134027 | 0.06159619 | 0.1099444 | 0.0616042
[5 empty] | 0.03370504 | 0.0625519 |  |  | 0.03370504 | 0.0625519 | 0.06961556 | 0.06227307 | 0.1080124 | 0.06228117
[5 empty] | 0.03635421 | 0.06323181 |  |  | 0.03635421 | 0.06323181 | 0.07544241 | 0.06294995 | 0.1054724 | 0.06295814
[5 empty] | 0.03326449 | 0.06391172 |  |  | 0.03326449 | 0.06391172 | 0.07299904 | 0.06362684 | 0.1049698 | 0.06363511
[5 empty] | 0.03432729 | 0.06459163 |  |  | 0.03432729 | 0.06459163 | 0.0717248 | 0.06430372 | 0.1034444 | 0.06431208
[5 empty] | 0.03623195 | 0.06527154 |  |  | 0.03623195 | 0.06527154 | 0.06934195 | 0.0649806 | 0.1085885 | 0.06498905
[5 empty] | 0.03511409 | 0.06595146 |  |  | 0.03511409 | 0.06595146 | 0.06902447 | 0.06565748 | 0.1141787 | 0.06566602
[5 empty] | 0.03614464 | 0.06663137 |  |  | 0.03614464 | 0.06663137 | 0.07421494 | 0.06633436 | 0.1082148 | 0.06634299
[5 empty] | 0.03422961 | 0.06731128 |  |  | 0.03422961 | 0.06731128 | 0.07411195 | 0.06701124 | 0.1069724 | 0.06701996
[5 empty] | 0.03302598 | 0.06799119 |  |  | 0.03302598 | 0.06799119 | 0.0732493 | 0.06768812 | 0.1049634 | 0.06769693
[5 empty] | 0.03316385 | 0.0686711 |  |  | 0.03316385 | 0.0686711 | 0.06860898 | 0.068365 | 0.1026637 | 0.06837389
[5 empty] | 0.03389174 | 0.06935101 |  |  | 0.03389174 | 0.06935101 | 0.07202525 | 0.06904188 | 0.101533 | 0.06905086
[5 empty] | 0.03419135 | 0.07003093 |  |  | 0.03419135 | 0.07003093 | 0.07201883 | 0.06971877 | 0.1020244 | 0.06972783
[5 empty] | 0.03321746 | 0.07071084 |  |  | 0.03321746 | 0.07071084 | 0.07028811 | 0.07039565 | 0.1047402 | 0.0704048
[5 empty] | 0.03311565 | 0.07139075 |  |  | 0.03311565 | 0.07139075 | 0.06775509 | 0.07107253 | 0.113817 | 0.07108177
[5 empty] | 0.03322988 | 0.07207066 |  |  | 0.03322988 | 0.07207066 | 0.07366599 | 0.07174941 | 0.1118318 | 0.07175874
[5 empty] | 0.03508257 | 0.07275057 |  |  | 0.03508257 | 0.07275057 | 0.07246847 | 0.07242629 | 0.1142402 | 0.07243571
[5 empty] | 0.03557513 | 0.07343049 |  |  | 0.03557513 | 0.07343049 | 0.07239187 | 0.07310317 | 0.110215 | 0.07311268
[5 empty] | 0.03251525 | 0.0741104 |  |  | 0.03251525 | 0.0741104 | 0.06933567 | 0.07378005 | 0.1101763 | 0.07378965
[5 empty] | 0.03575671 | 0.07479031 |  |  | 0.03575671 | 0.07479031 | 0.06913256 | 0.07445693 | 0.1052607 | 0.07446662
[5 empty] | 0.03249891 | 0.07547022 |  |  | 0.03249891 | 0.07547022 | 0.07034396 | 0.07513382 | 0.1096251 | 0.07514359
[5 empty] | 0.0338797 | 0.07615013 |  |  | 0.0338797 | 0.07615013 | 0.0670952 | 0.0758107 | 0.1070784 | 0.07582056
[5 empty] | 0.03507326 | 0.07683005 |  |  | 0.03507326 | 0.07683005 | 0.07414706 | 0.07648758 | 0.1074206 | 0.07649753
[5 empty] | 0.03454049 | 0.07750996 |  |  | 0.03454049 | 0.07750996 | 0.0696958 | 0.07716446 | 0.1076034 | 0.07717449
[5 empty] | 0.03443919 | 0.07818987 |  |  | 0.03443919 | 0.07818987 | 0.07410616 | 0.07784134 | 0.1096021 | 0.07785146
[5 empty] | 0.03243121 | 0.07886978 |  |  | 0.03243121 | 0.07886978 | 0.06592471 | 0.07851822 | 0.1046833 | 0.07852843
[5 empty] | 0.03281085 | 0.07954969 |  |  | 0.03281085 | 0.07954969 | 0.0673984 | 0.0791951 | 0.1130368 | 0.0792054
[5 empty] | 0.0340717 | 0.08022961 |  |  | 0.0340717 | 0.08022961 | 0.07031355 | 0.07987198 | 0.1061571 | 0.07988237
[5 empty] | 0.03339059 | 0.08090952 |  |  | 0.03339059 | 0.08090952 | 0.07303524 | 0.08054887 | 0.1057699 | 0.08055934
[5 empty] | 0.03391395 | 0.08158943 |  |  | 0.03391395 | 0.08158943 | 0.07410818 | 0.08122575 | 0.1116871 | 0.08123631
[5 empty] | 0.03512558 | 0.08226934 |  |  | 0.03512558 | 0.08226934 | 0.06712313 | 0.08190263 | 0.1037834 | 0.08191328
[5 empty] | 0.03288652 | 0.08294925 |  |  | 0.03288652 | 0.08294925 | 0.06682301 | 0.08257951 | 0.101161 | 0.08259025
[5 empty] | 0.0352413 | 0.08362917 |  |  | 0.0352413 | 0.08362917 | 0.0685905 | 0.08325639 | 0.1011173 | 0.08326722
[5 empty] | 0.03351793 | 0.08430908 |  |  | 0.03351793 | 0.08430908 | 0.0687267 | 0.08393327 | 0.1120602 | 0.08394419
[5 empty] | 0.03336484 | 0.08498899 |  |  | 0.03336484 | 0.08498899 | 0.07210353 | 0.08461015 | 0.1091141 | 0.08462116
[5 empty] | 0.03563427 | 0.0856689 |  |  | 0.03563427 | 0.0856689 | 0.06993225 | 0.08528703 | 0.1019961 | 0.08529813
[5 empty] | 0.03342721 | 0.08634881 |  |  | 0.03342721 | 0.08634881 | 0.07232495 | 0.08596392 | 0.1027936 | 0.0859751
[5 empty] | 0.03579751 | 0.08702872 |  |  | 0.03579751 | 0.08702872 | 0.0697128 | 0.0866408 | 0.1137783 | 0.08665206
[5 empty] | 0.03557345 | 0.08770864 |  |  | 0.03557345 | 0.08770864 | 0.0674196 | 0.08731768 | 0.1005078 | 0.08732903
[5 empty] | 0.03442356 | 0.08838855 |  |  | 0.03442356 | 0.08838855 | 0.07091958 | 0.08799456 | 0.1077618 | 0.088006
[5 empty] | 0.03288117 | 0.08906846 |  |  | 0.03288117 | 0.08906846 | 0.07256841 | 0.08867144 | 0.1085783 | 0.08868297
[5 empty] | 0.03383386 | 0.08974837 |  |  | 0.03383386 | 0.08974837 | 0.0720252 | 0.08934832 | 0.1080533 | 0.08935994
[5 empty] | 0.03327244 | 0.09042828 |  |  | 0.03327244 | 0.09042828 | 0.07109281 | 0.0900252 | 0.1132234 | 0.09003691
[5 empty] | 0.03312089 | 0.0911082 |  |  | 0.03312089 | 0.0911082 | 0.06790559 | 0.09070208 | 0.1043787 | 0.09071388
[5 empty] | 0.03389331 | 0.09178811 |  |  | 0.03389331 | 0.09178811 | 0.07387025 | 0.09137897 | 0.1039669 | 0.09139085
[5 empty] | 0.03495256 | 0.09246802 |  |  | 0.03495256 | 0.09246802 | 0.07377343 | 0.09205585 | 0.1132179 | 0.09206782
[5 empty] | 0.03473416 | 0.09314793 |  |  | 0.03473416 | 0.09314793 | 0.06831581 | 0.09273273 | 0.1089562 | 0.09274479
[5 empty] | 0.0348156 | 0.09382784 |  |  | 0.0348156 | 0.09382784 | 0.07243327 | 0.09340961 | 0.1087211 | 0.09342176
[5 empty] | 0.03556939 | 0.09450776 |  |  | 0.03556939 | 0.09450776 | 0.07200732 | 0.09408649 | 0.1107235 | 0.09409873
[5 empty] | 0.03361826 | 0.09518767 |  |  | 0.03361826 | 0.09518767 | 0.07064633 | 0.09476337 | 0.1156365 | 0.0947757
[5 empty] | 0.03615445 | 0.09586758 |  |  | 0.03615445 | 0.09586758 | 0.07510258 | 0.09544025 | 0.1064262 | 0.09545266
[5 empty] | 0.03351278 | 0.09654749 |  |  | 0.03351278 | 0.09654749 | 0.06990732 | 0.09611713 | 0.1059177 | 0.09612963
[5 empty] | 0.03586614 | 0.0972274 |  |  | 0.03586614 | 0.0972274 | 0.06968999 | 0.09679402 | 0.1150372 | 0.0968066
[5 empty] | 0.03649458 | 0.09790732 |  |  | 0.03649458 | 0.09790732 | 0.07104602 | 0.0974709 | 0.1138963 | 0.09748357
[5 empty] | 0.0346245 | 0.09858723 |  |  | 0.0346245 | 0.09858723 | 0.07316448 | 0.09814778 | 0.1064894 | 0.09816054
[5 empty] | 0.03496855 | 0.09926714 |  |  | 0.03496855 | 0.09926714 | 0.07348613 | 0.09882466 | 0.1067548 | 0.09883751
[5 empty] | 0.03555615 | 0.09994705 |  |  | 0.03555615 | 0.09994705 | 0.07085733 | 0.09950154 | 0.1090805 | 0.09951448
[5 empty] | 0.03545197 | 0.100627 |  |  | 0.03545197 | 0.100627 | 0.07855051 | 0.1001784 | 0.1136083 | 0.1001914
[5 empty] | 0.03405755 | 0.1013069 |  |  | 0.03405755 | 0.1013069 | 0.0711813 | 0.1008553 | 0.1179836 | 0.1008684
[5 empty] | 0.03440091 | 0.1019868 |  |  | 0.03440091 | 0.1019868 | 0.07272697 | 0.1015322 | 0.1187891 | 0.1015454
[5 empty] | 0.03681766 | 0.1026667 |  |  | 0.03681766 | 0.1026667 | 0.07571924 | 0.1022091 | 0.1123677 | 0.1022224
[5 empty] | 0.03443113 | 0.1033466 |  |  | 0.03443113 | 0.1033466 | 0.07177601 | 0.1028859 | 0.1139489 | 0.1028993
[5 empty] | 0.03418805 | 0.1040265 |  |  | 0.03418805 | 0.1040265 | 0.07123451 | 0.1035628 | 0.109367 | 0.1035763
[5 empty] | 0.03598229 | 0.1047064 |  |  | 0.03598229 | 0.1047064 | 0.07133699 | 0.1042397 | 0.1047762 | 0.1042533
[5 empty] | 0.03497134 | 0.1053863 |  |  | 0.03497134 | 0.1053863 | 0.07377676 | 0.1049166 | 0.1168872 | 0.1049302
[5 empty] | 0.03442726 | 0.1060663 |  |  | 0.03442726 | 0.1060663 | 0.07162355 | 0.1055935 | 0.111294 | 0.1056072
[5 empty] | 0.03529839 | 0.1067462 |  |  | 0.03529839 | 0.1067462 | 0.07052285 | 0.1062704 | 0.1113003 | 0.1062842
[5 empty] | 0.03526021 | 0.1074261 |  |  | 0.03526021 | 0.1074261 | 0.06982464 | 0.1069472 | 0.1169136 | 0.1069611
[5 empty] | 0.03595185 | 0.108106 |  |  | 0.03595185 | 0.108106 | 0.07572889 | 0.1076241 | 0.115524 | 0.1076381
[5 empty] | 0.03636556 | 0.1087859 |  |  | 0.03636556 | 0.1087859 | 0.07665252 | 0.108301 | 0.1038329 | 0.1083151
[5 empty] | 0.03459504 | 0.1094658 |  |  | 0.03459504 | 0.1094658 | 0.07316946 | 0.1089779 | 0.1127349 | 0.108992
[5 empty] | 0.03421895 | 0.1101457 |  |  | 0.03421895 | 0.1101457 | 0.07053043 | 0.1096548 | 0.1029339 | 0.109669
[5 empty] | 0.03524618 | 0.1108256 |  |  | 0.03524618 | 0.1108256 | 0.07258107 | 0.1103316 | 0.1091787 | 0.110346
[5 empty] | 0.03433991 | 0.1115056 |  |  | 0.03433991 | 0.1115056 | 0.07133216 | 0.1110085 | 0.1038688 | 0.111023
[5 empty] | 0.03411708 | 0.1121855 |  |  | 0.03411708 | 0.1121855 | 0.07273082 | 0.1116854 | 0.1069975 | 0.1116999
[5 empty] | 0.03548044 | 0.1128654 |  |  | 0.03548044 | 0.1128654 | 0.06840937 | 0.1123623 | 0.1138743 | 0.1123769
[5 empty] | 0.03322732 | 0.1135453 |  |  | 0.03322732 | 0.1135453 | 0.07280488 | 0.1130392 | 0.1113763 | 0.1130539
[5 empty] | 0.03576804 | 0.1142252 |  |  | 0.03576804 | 0.1142252 | 0.07620223 | 0.113716 | 0.1067429 | 0.1137308
[5 empty] | 0.03327557 | 0.1149051 |  |  | 0.03327557 | 0.1149051 | 0.07332106 | 0.1143929 | 0.1092359 | 0.1144078
[5 empty] | 0.03502435 | 0.115585 |  |  | 0.03502435 | 0.115585 | 0.06791952 | 0.1150698 | 0.1075113 | 0.1150848
[5 empty] | 0.03573317 | 0.1162649 |  |  | 0.03573317 | 0.1162649 | 0.07022322 | 0.1157467 | 0.1070317 | 0.1157617
[5 empty] | 0.03489394 | 0.1169448 |  |  | 0.03489394 | 0.1169448 | 0.06747297 | 0.1164236 | 0.10993 | 0.1164387
[5 empty] | 0.03546212 | 0.1176248 |  |  | 0.03546212 | 0.1176248 | 0.07437788 | 0.1171005 | 0.1043092 | 0.1171157
[5 empty] | 0.03551848 | 0.1183047 |  |  | 0.03551848 | 0.1183047 | 0.07111699 | 0.1177773 | 0.1152308 | 0.1177927
[5 empty] | 0.03463246 | 0.1189846 |  |  | 0.03463246 | 0.1189846 | 0.0676634 | 0.1184542 | 0.1136755 | 0.1184696
[5 empty] | 0.03482717 | 0.1196645 |  |  | 0.03482717 | 0.1196645 | 0.06971498 | 0.1191311 | 0.1125806 | 0.1191466
[5 empty] | 0.03396271 | 0.1203444 |  |  | 0.03396271 | 0.1203444 | 0.06839959 | 0.119808 | 0.1031549 | 0.1198236
[5 empty] | 0.03335101 | 0.1210243 |  |  | 0.03335101 | 0.1210243 | 0.07167297 | 0.1204849 | 0.10522 | 0.1205005
[5 empty] | 0.0329255 | 0.1217042 |  |  | 0.0329255 | 0.1217042 | 0.0738575 | 0.1211617 | 0.1024434 | 0.1211775
[5 empty] | 0.0354674 | 0.1223841 |  |  | 0.0354674 | 0.1223841 | 0.07077537 | 0.1218386 | 0.1068745 | 0.1218545
[5 empty] | 0.03552348 | 0.1230641 |  |  | 0.03552348 | 0.1230641 | 0.06770668 | 0.1225155 | 0.1095706 | 0.1225314
[5 empty] | 0.0351245 | 0.123744 |  |  | 0.0351245 | 0.123744 | 0.06883106 | 0.1231924 | 0.1121024 | 0.1232084
[5 empty] | 0.03248524 | 0.1244239 |  |  | 0.03248524 | 0.1244239 | 0.06795246 | 0.1238693 | 0.1054217 | 0.1238854
[5 empty] | 0.0343974 | 0.1251038 |  |  | 0.0343974 | 0.1251038 | 0.06870245 | 0.1245461 | 0.1136528 | 0.1245623
[5 empty] | 0.03503734 | 0.1257837 |  |  | 0.03503734 | 0.1257837 | 0.06882326 | 0.125223 | 0.1090709 | 0.1252393
[5 empty] | 0.03512224 | 0.1264636 |  |  | 0.03512224 | 0.1264636 | 0.07171633 | 0.1258999 | 0.1145187 | 0.1259163
[5 empty] | 0.03419907 | 0.1271435 |  |  | 0.03419907 | 0.1271435 | 0.06762169 | 0.1265768 | 0.1120743 | 0.1265933
[5 empty] | 0.03366768 | 0.1278234 |  |  | 0.03366768 | 0.1278234 | 0.06777346 | 0.1272537 | 0.1084812 | 0.1272702
[5 empty] | 0.03414666 | 0.1285034 |  |  | 0.03414666 | 0.1285034 | 0.06939247 | 0.1279306 | 0.106247 | 0.1279472
[5 empty] | 0.03360221 | 0.1291833 |  |  | 0.03360221 | 0.1291833 | 0.0672217 | 0.1286074 | 0.1030402 | 0.1286242
[5 empty] | 0.03432709 | 0.1298632 |  |  | 0.03432709 | 0.1298632 | 0.07549244 | 0.1292843 | 0.1129781 | 0.1293011
[5 empty] | 0.03490346 | 0.1305431 |  |  | 0.03490346 | 0.1305431 | 0.07284386 | 0.1299612 | 0.1026293 | 0.1299781
[5 empty] | 0.03541133 | 0.131223 |  |  | 0.03541133 | 0.131223 | 0.06982782 | 0.1306381 | 0.1073211 | 0.1306551
[5 empty] | 0.03389279 | 0.1319029 |  |  | 0.03389279 | 0.1319029 | 0.06879935 | 0.131315 | 0.1152706 | 0.131332
[5 empty] | 0.03574454 | 0.1325828 |  |  | 0.03574454 | 0.1325828 | 0.07143845 | 0.1319918 | 0.1116723 | 0.132009
[5 empty] | 0.03514599 | 0.1332627 |  |  | 0.03514599 | 0.1332627 | 0.07334954 | 0.1326687 | 0.1060506 | 0.132686
[5 empty] | 0.03579713 | 0.1339426 |  |  | 0.03579713 | 0.1339426 | 0.07528487 | 0.1333456 | 0.1093863 | 0.1333629
[5 empty] | 0.03443252 | 0.1346226 |  |  | 0.03443252 | 0.1346226 | 0.07160231 | 0.1340225 | 0.1149101 | 0.1340399
[5 empty] | 0.03418156 | 0.1353025 |  |  | 0.03418156 | 0.1353025 | 0.06968428 | 0.1346994 | 0.1108213 | 0.1347169