## 1
Общество с ограниченной ответственностью "Инженерная геология" (ООО "ИнжГео") | [11 empty] | Общество с ограниченной ответственностью "Инженерная геология" (ООО "ИнжГео")
Юр. адрес: 117279, г. Москва, ул. Миклухо-Маклая, 36 а, этаж 5, пом. XXIII к. 76-84 | [11 empty] | Юр. адрес: 117279, г. Москва, ул. Миклухо-Маклая, 36 а, этаж 5, пом. XXIII к. 76-84 | [8 empty] | нагр |  |  | X0 | Y0 | R |  | нагр |  |  |  | X0 | Y0 | R | нагр |  |  |  | X0 | Y0 | R |  | нагр |  |  |  | X0 | Y0 | R
Телефон/факс +7 (495) 132-30-00, Адрес электронной почты inbox@inj-geo.ru | [11 empty] | Телефон/факс +7 (495) 132-30-00, Адрес электронной почты inbox@inj-geo.ru | [12 empty] | 0 | [7 empty] | 0 | [6 empty] | 0 | [7 empty] | 0
[21 empty] | девиатор | [6 empty] | девиатор | [6 empty] | девиатор | [7 empty] | девиатор
Испытательная лаборатория ООО «ИнжГео» | [11 empty] | Испытательная лаборатория ООО «ИнжГео» | [8 empty] | x0 | Угол | X | Y |  |  |  | x0 |  | Угол | X | Y |  |  | x0 |  | Угол | X | Y |  |  |  | x0 |  | Угол | X | Y
Адрес места осуществления деятельности лаборатории: г. Москва, просп. Вернадского, д. 51, стр. 1 | [11 empty] | Адрес места осуществления деятельности лаборатории: г. Москва, просп. Вернадского, д. 51, стр. 1 | [9 empty] | 0 | [7 empty] | 0 | [6 empty] | 0 | [7 empty] | 0
Телефон +7(910)4557682, E-mail: slg85@mail.ru | [11 empty] | Телефон +7(910)4557682, E-mail: slg85@mail.ru | [9 empty] | 5 | [7 empty] | 5 | [6 empty] | 5 | [7 empty] | 5
[22 empty] | 10 | [7 empty] | 10 | [6 empty] | 10 | [7 empty] | 10
[12 empty] | Протокол испытаний № 13-63/40 от 08-12-2022 | [9 empty] | 15 | [7 empty] | 15 | [6 empty] | 15 | [7 empty] | 15
[22 empty] | 20 | [7 empty] | 20 | [6 empty] | 20 | [7 empty] | 20
[12 empty] | Наименование и адрес заказчика: Переход трубопровода через р. Енисей | [9 empty] | 25 | [7 empty] | 25 | [6 empty] | 25 | [7 empty] | 25
[12 empty] | Наименование объекта: ООО Регионстрой | [9 empty] | 30 | [7 empty] | 30 | [6 empty] | 30 | [7 empty] | 30
Наименование используемого метода/методики: ГОСТ 12248.4-2020 | [11 empty] | Наименование используемого метода/методики: ГОСТ 12248.3-2020 | [9 empty] | 35 | [7 empty] | 35 | [6 empty] | 35 | [7 empty] | 35
Условия проведения испытания: температура окружающей среды (18 - 25)0С, влажность воздуха (40 - 75)% | [11 empty] | Условия проведения испытания: температура окружающей среды (18 - 25)0С, влажность воздуха (40 - 75)% | [9 empty] | 40 | [7 empty] | 40 | [6 empty] | 40 | [7 empty] | 40
[12 empty] | Дата получение объекта подлежащего испытаниям: 11-11-2022 | [9 empty] | 45 | [7 empty] | 45 | [6 empty] | 45 | [7 empty] | 45
[12 empty] | Дата испытания: 25.10.2022-19.11.2040 | [9 empty] | 50 | [7 empty] | 50 | [6 empty] | 50 | [7 empty] | 50
[22 empty] | 55 | [7 empty] | 55 | [6 empty] | 55 | [7 empty] | 55
Испытание грунтов методом трехосного сжатия | [11 empty] | Испытание грунтов методом трехосного сжатия | [9 empty] | 60 | [7 empty] | 60 | [6 empty] | 60 | [7 empty] | 60
[22 empty] | 65 | [7 empty] | 65 | [6 empty] | 65 | [7 empty] | 65
Лабораторный номер: | [6 empty] | We, д.е. = |  |  |  |  | Лабораторный номер: |  | 1075 |  |  |  | We, д.е. = | 0.538958387 |  |  | 70 | [7 empty] | 70 | [6 empty] | 70 | [7 empty] | 70
Номер скважины: | [6 empty] | ρ, г/см3 = |  |  |  |  | Номер скважины: |  | BH-007 |  |  |  | ρ, г/см3 = | 1.51 |  |  | 75 | [7 empty] | 75 | [6 empty] | 75 | [7 empty] | 75
Глубина отбора, м: | [6 empty] | ρs, г/см3 = |  |  |  |  | Глубина отбора, м: |  | 1 |  |  |  | ρs, г/см3 = | 2.72 |  |  | 80 | [7 empty] | 80 | [6 empty] | 80 | [7 empty] | 80
Наименование грунта: | [6 empty] | e, д.е. = |  |  |  |  | Наименование грунта: |  | Суглинок, после оттаивания текучий, легкий песчанистый |  |  |  | e, д.е. = | 1.772163 |  |  | 85 | [7 empty] | 85 | [6 empty] | 85 | [7 empty] | 85
Схема проведения опыта: | [6 empty] | IL, д.е. = |  |  |  |  | Схема проведения опыта: |  | КД |  |  |  | IL, д.е. = | 2.651 |  |  | 90 | [7 empty] | 90 | [6 empty] | 90 | [7 empty] | 90
[22 empty] | 95 | [7 empty] | 95 | [6 empty] | 95 | [7 empty] | 95
[22 empty] | 100 | [7 empty] | 100 | [6 empty] | 100 | [7 empty] | 100
Результаты испытаний | [11 empty] | Результаты испытаний | [9 empty] | 105 | [7 empty] | 105 | [6 empty] | 105 | [7 empty] | 105
[22 empty] | 110 | [7 empty] | 110 | [6 empty] | 110 | [7 empty] | 110
[22 empty] | 115 | [7 empty] | 115 | [6 empty] | 115 | [7 empty] | 115
[22 empty] | 120 | [7 empty] | 120 | [6 empty] | 120 | [7 empty] | 120
[22 empty] | 125 | [7 empty] | 125 | [6 empty] | 125 | [7 empty] | 125
[22 empty] | 130 | [7 empty] | 130 | [6 empty] | 130 | [7 empty] | 130
[22 empty] | 135 | [7 empty] | 135 | [6 empty] | 135 | [7 empty] | 135
[22 empty] | 140 | [7 empty] | 140 | [6 empty] | 140 | [7 empty] | 140
[22 empty] | 145 | [7 empty] | 145 | [6 empty] | 145 | [7 empty] | 145
[22 empty] | 150 | [7 empty] | 150 | [6 empty] | 150 | [7 empty] | 150
[22 empty] | 155 | [7 empty] | 155 | [6 empty] | 155 | [7 empty] | 155
[22 empty] | 160 | [7 empty] | 160 | [6 empty] | 160 | [7 empty] | 160
[22 empty] | 165 | [7 empty] | 165 | [6 empty] | 165 | [7 empty] | 165
[22 empty] | 170 | [7 empty] | 170 | [6 empty] | 170 | [7 empty] | 170
[22 empty] | 175 | [7 empty] | 175 | [6 empty] | 175 | [7 empty] | 175
[22 empty] | 180 | [7 empty] | 180 | [6 empty] | 180 | [7 empty] | 180
[13 empty] | Давление в камере, Мпа σ3 | Вертикальная нагрузка, Мпа σ1 | Поровое давление, Мпа u
| K0, д.е. | 0.8435655 |  |  |  |  | Коэфф. Точки | [5 empty] | 0.05 | 0.08493633 | [5 empty] | 1 | [6 empty] | σ3,кПа | σ1,кПа | u, кПа |  |  |  | 4
| q_zg, МПа | 0.04217828 | [10 empty] | 0.15 | 0.2220252 | [27 empty] | δ3, Мпа | δ1-δ3, МПа | δ1, МПа | δ1, КПа
|  |  | Модуль деформации, МПа: | [9 empty] | 0.25 | 0.3591141 | [21 empty] | С, МПа:
|  |  | Е0= |  | Точки модуля (полное напр.), МПа |  |  |  | 0.04217828 | 0.06748524 | [25 empty] | φ, град:
|  |  | E50 = |  | qf (полное напр.), МПа |  |  |  | 0.06746816 | [26 empty] | E, Мпа
|  |  | Коэф. Поперечной деформации, ϑ = | [9 empty] | Эффективные значения угла внутреннего трения и удельного сцепления ϕ', С' | [13 empty] | x | 0
[13 empty] | ϕ', град. = | 9 | [12 empty] | y |  |  |  | С, кПа | φ,°
[13 empty] | С', МПа = | 0.007
| Исполнитель: | [6 empty] | Морозов Д.С. |  |  |  |  | Исполнитель: |  |  |  |  | Морозов Д.С.
| Начальник исп. лаборатории: | [6 empty] | Семиколенова Л.Г. |  |  |  |  | Начальник исп. лаборатории: |  |  |  |  | Семиколенова Л.Г.
Лист 1 , всего листов 2 | [11 empty] | Лист 2 , всего листов 2
Частичное воспроизведение протокола испытаний без письменного разрешения ООО «ИнжГео» ЗАПРЕЩАЕТСЯ | [11 empty] | Частичное воспроизведение протокола испытаний без письменного разрешения ООО «ИнжГео» ЗАПРЕЩАЕТСЯ
[5 empty] | второй график |  | первый график | [9 empty] | К Пуассона
dev50 | epsE50 | ind | devE0 | epsE0 | dev | eps | sigma |  | dev1 | eps1 | dev2 | eps2 | dev3 | eps3 |  | Глины
0.01746816 | 0.001745506 |  |  |  | -0.00048 | 0 |  |  | -0.00048 | 0 | -0.001395 | 0 | -0.00105 | 0 |  | < 0 | 0,20-0,30
ind |  |  |  |  | 0.007860674 | 0.0005236519 |  |  | 0.007860674 | 0.0005236519 | 0.0165658 | 0.0003406044 | 0.03273422 | 0.0004075971 |  | 0-0,25 | 0,30-0,38
2 |  |  |  |  | 0.01599179 | 0.001359824 |  |  | 0.01599179 | 0.001359824 | 0.0360126 | 0.001110666 | 0.05455704 | 0.001018993 |  | 0,25< | 0,38-0,45
E0 |  |  |  |  | 0.01746816 | 0.001745506 |  |  | 0.01746816 | 0.001745506 | 0.03874876 | 0.002030165 | 0.06498819 | 0.002028783 |  | Суглинки | 0,35-0,37
epsE0 | devE0 |  |  |  | 0.01868078 | 0.002719648 |  |  | 0.01868078 | 0.002719648 | 0.04304779 | 0.002706887 | 0.06393313 | 0.002705044 |  | Пески и супеси | 0,30-0,35
0.0005236519 | 0.007860674 |  |  |  | 0.02130353 | 0.00339956 |  |  | 0.02130353 | 0.00339956 | 0.0475807 | 0.003383609 | 0.07209778 | 0.003381305
[5 empty] | 0.02113003 | 0.004079471 |  |  | 0.02113003 | 0.004079471 | 0.04413856 | 0.004060331 | 0.06684935 | 0.004057567
График E50 |  | График E |  |  | 0.02296156 | 0.004759383 |  |  | 0.02296156 | 0.004759383 | 0.04746282 | 0.004737052 | 0.07274647 | 0.004733828
eps | q | sigma |  |  | 0.02422558 | 0.005439295 |  |  | 0.02422558 | 0.005439295 | 0.0471473 | 0.005413774 | 0.0794523 | 0.005410089
Горизонтальная линия E50 |  | Касательная |  |  | 0.02276079 | 0.006119207 |  |  | 0.02276079 | 0.006119207 | 0.04957028 | 0.006090496 | 0.08039809 | 0.00608635
0 |  | a | b |  | 0.02562319 | 0.006799119 |  |  | 0.02562319 | 0.006799119 | 0.05622506 | 0.006767218 | 0.08485825 | 0.006762611
|  |  | 0 |  | 0.02463759 | 0.007479031 |  |  | 0.02463759 | 0.007479031 | 0.05327032 | 0.007443939 | 0.08917838 | 0.007438872
Вертикальная линия E50 |  | p1 и p2 |  |  | 0.02505456 | 0.008158943 |  |  | 0.02505456 | 0.008158943 | 0.05678574 | 0.008120661 | 0.07946993 | 0.008115133
| 0 | 0 |  |  | 0.02759645 | 0.008838855 |  |  | 0.02759645 | 0.008838855 | 0.06112965 | 0.008797383 | 0.08783272 | 0.008791394
[5 empty] | 0.02572879 | 0.009518767 |  |  | 0.02572879 | 0.009518767 | 0.05549059 | 0.009474105 | 0.08256817 | 0.009467655
Касательная линия E50 |  |  |  |  | 0.02848693 | 0.01019868 |  |  | 0.02848693 | 0.01019868 | 0.05785188 | 0.01015083 | 0.09509584 | 0.01014392
0 | 0 | Горизонтальная 1 |  |  | 0.0277003 | 0.01087859 |  |  | 0.0277003 | 0.01087859 | 0.06379821 | 0.01082755 | 0.08828642 | 0.01082018
[5 empty] | 0.02853921 | 0.0115585 |  |  | 0.02853921 | 0.0115585 | 0.05747517 | 0.01150427 | 0.08528173 | 0.01149644
Горизонтальная линия qкр |  |  |  |  | 0.02787319 | 0.01223841 |  |  | 0.02787319 | 0.01223841 | 0.06437951 | 0.01218099 | 0.09198971 | 0.0121727
Горизонтальная линия q |  | Горизонтальная 2 |  |  | 0.03036997 | 0.01291833 |  |  | 0.03036997 | 0.01291833 | 0.06177108 | 0.01285771 | 0.08814432 | 0.01284896
0 |  | 0 |  |  | 0.02941411 | 0.01359824 |  |  | 0.02941411 | 0.01359824 | 0.06610187 | 0.01353444 | 0.09249345 | 0.01352522
[5 empty] | 0.02981738 | 0.01427815 |  |  | 0.02981738 | 0.01427815 | 0.0648688 | 0.01421116 | 0.09053822 | 0.01420148
Вертикальная линия q |  |  |  |  | 0.03142478 | 0.01495806 |  |  | 0.03142478 | 0.01495806 | 0.05927267 | 0.01488788 | 0.08970948 | 0.01487774
| 0 |  |  |  | 0.03024174 | 0.01563797 |  |  | 0.03024174 | 0.01563797 | 0.06648073 | 0.0155646 | 0.1009056 | 0.01555401
[5 empty] | 0.02906911 | 0.01631789 |  |  | 0.02906911 | 0.01631789 | 0.06272728 | 0.01624132 | 0.1016222 | 0.01623027
[5 empty] | 0.03137114 | 0.0169978 |  |  | 0.03137114 | 0.0169978 | 0.06272874 | 0.01691804 | 0.0976343 | 0.01690653
[5 empty] | 0.03043631 | 0.01767771 |  |  | 0.03043631 | 0.01767771 | 0.06463179 | 0.01759477 | 0.0985527 | 0.01758279
[5 empty] | 0.03176948 | 0.01835762 |  |  | 0.03176948 | 0.01835762 | 0.06717477 | 0.01827149 | 0.09739895 | 0.01825905
[5 empty] | 0.02975201 | 0.01903753 |  |  | 0.02975201 | 0.01903753 | 0.06877348 | 0.01894821 | 0.09547554 | 0.01893531
[5 empty] | 0.0313029 | 0.01971745 |  |  | 0.0313029 | 0.01971745 | 0.06684094 | 0.01962493 | 0.1043933 | 0.01961157
[5 empty] | 0.03013863 | 0.02039736 |  |  | 0.03013863 | 0.02039736 | 0.07023431 | 0.02030165 | 0.09741421 | 0.02028783
[5 empty] | 0.03159261 | 0.02107727 |  |  | 0.03159261 | 0.02107727 | 0.06981977 | 0.02097837 | 0.1038917 | 0.02096409
[5 empty] | 0.03219116 | 0.02175718 |  |  | 0.03219116 | 0.02175718 | 0.06552406 | 0.0216551 | 0.1009284 | 0.02164035
[5 empty] | 0.03188351 | 0.02243709 |  |  | 0.03188351 | 0.02243709 | 0.06694146 | 0.02233182 | 0.1000425 | 0.02231662
[5 empty] | 0.03174299 | 0.023117 |  |  | 0.03174299 | 0.023117 | 0.06337066 | 0.02300854 | 0.09492095 | 0.02299288
[5 empty] | 0.03276833 | 0.02379692 |  |  | 0.03276833 | 0.02379692 | 0.06614045 | 0.02368526 | 0.1080164 | 0.02366914
[5 empty] | 0.03352415 | 0.02447683 |  |  | 0.03352415 | 0.02447683 | 0.06606742 | 0.02436198 | 0.1031688 | 0.0243454
[5 empty] | 0.03149458 | 0.02515674 |  |  | 0.03149458 | 0.02515674 | 0.06569738 | 0.02503871 | 0.103492 | 0.02502166
[5 empty] | 0.03355075 | 0.02583665 |  |  | 0.03355075 | 0.02583665 | 0.06837261 | 0.02571543 | 0.09811173 | 0.02569792
[5 empty] | 0.03211665 | 0.02651656 |  |  | 0.03211665 | 0.02651656 | 0.06419248 | 0.02639215 | 0.09853647 | 0.02637418
[5 empty] | 0.03183216 | 0.02719648 |  |  | 0.03183216 | 0.02719648 | 0.06481762 | 0.02706887 | 0.1053775 | 0.02705044
[5 empty] | 0.03175161 | 0.02787639 |  |  | 0.03175161 | 0.02787639 | 0.07020463 | 0.02774559 | 0.1030983 | 0.0277267
[5 empty] | 0.03433212 | 0.0285563 |  |  | 0.03433212 | 0.0285563 | 0.07104539 | 0.02842231 | 0.1106223 | 0.02840297
[5 empty] | 0.03221664 | 0.02923621 |  |  | 0.03221664 | 0.02923621 | 0.06573434 | 0.02909904 | 0.1057634 | 0.02907923
[5 empty] | 0.03223427 | 0.02991612 |  |  | 0.03223427 | 0.02991612 | 0.06525667 | 0.02977576 | 0.1068467 | 0.02975549
[5 empty] | 0.03159928 | 0.03059604 |  |  | 0.03159928 | 0.03059604 | 0.0655957 | 0.03045248 | 0.1061908 | 0.03043175
[5 empty] | 0.03174697 | 0.03127595 |  |  | 0.03174697 | 0.03127595 | 0.07139925 | 0.0311292 | 0.1049702 | 0.03110801
[5 empty] | 0.03220676 | 0.03195586 |  |  | 0.03220676 | 0.03195586 | 0.07046815 | 0.03180592 | 0.1026419 | 0.03178427
[5 empty] | 0.03493633 | 0.03263577 |  |  | 0.03493633 | 0.03263577 | 0.0675967 | 0.03248264 | 0.0985442 | 0.03246053
[5 empty] | 0.03307676 | 0.03331568 |  |  | 0.03307676 | 0.03331568 | 0.06931591 | 0.03315937 | 0.1056216 | 0.03313679
[5 empty] | 0.03216833 | 0.0339956 |  |  | 0.03216833 | 0.0339956 | 0.06580439 | 0.03383609 | 0.09929687 | 0.03381305
[5 empty] | 0.03468227 | 0.03467551 |  |  | 0.03468227 | 0.03467551 | 0.06633908 | 0.03451281 | 0.1098782 | 0.03448932
[5 empty] | 0.03333732 | 0.03535542 |  |  | 0.03333732 | 0.03535542 | 0.06649958 | 0.03518953 | 0.109221 | 0.03516558
[5 empty] | 0.03537762 | 0.03603533 |  |  | 0.03537762 | 0.03603533 | 0.07080617 | 0.03586625 | 0.1091141 | 0.03584184
[5 empty] | 0.0348569 | 0.03671524 |  |  | 0.0348569 | 0.03671524 | 0.07333027 | 0.03654298 | 0.1033593 | 0.0365181
[5 empty] | 0.03427477 | 0.03739516 |  |  | 0.03427477 | 0.03739516 | 0.06962849 | 0.0372197 | 0.1079402 | 0.03719436
[5 empty] | 0.03569557 | 0.03807507 |  |  | 0.03569557 | 0.03807507 | 0.07185134 | 0.03789642 | 0.1076554 | 0.03787062
[5 empty] | 0.03408399 | 0.03875498 |  |  | 0.03408399 | 0.03875498 | 0.07434963 | 0.03857314 | 0.09984457 | 0.03854688
[5 empty] | 0.03436839 | 0.03943489 |  |  | 0.03436839 | 0.03943489 | 0.06746109 | 0.03924986 | 0.1068447 | 0.03922314
[5 empty] | 0.03456755 | 0.0401148 |  |  | 0.03456755 | 0.0401148 | 0.07476485 | 0.03992658 | 0.1019542 | 0.0398994
[5 empty] | 0.03334705 | 0.04079471 |  |  | 0.03334705 | 0.04079471 | 0.06829472 | 0.04060331 | 0.1010466 | 0.04057567
[5 empty] | 0.03381747 | 0.04147463 |  |  | 0.03381747 | 0.04147463 | 0.07314698 | 0.04128003 | 0.1137368 | 0.04125193
[5 empty] | 0.03542114 | 0.04215454 |  |  | 0.03542114 | 0.04215454 | 0.07464659 | 0.04195675 | 0.1135756 | 0.04192819
[5 empty] | 0.03336743 | 0.04283445 |  |  | 0.03336743 | 0.04283445 | 0.06968113 | 0.04263347 | 0.103568 | 0.04260445
[5 empty] | 0.03581296 | 0.04351436 |  |  | 0.03581296 | 0.04351436 | 0.06768191 | 0.04331019 | 0.1016788 | 0.04328071
[5 empty] | 0.03563697 | 0.04419427 |  |  | 0.03563697 | 0.04419427 | 0.07204982 | 0.04398691 | 0.1116998 | 0.04395697
[5 empty] | 0.03404705 | 0.04487419 |  |  | 0.03404705 | 0.04487419 | 0.06935842 | 0.04466364 | 0.1025556 | 0.04463323
[5 empty] | 0.03389392 | 0.0455541 |  |  | 0.03389392 | 0.0455541 | 0.07492327 | 0.04534036 | 0.1071117 | 0.04530949
[5 empty] | 0.03589974 | 0.04623401 |  |  | 0.03589974 | 0.04623401 | 0.06906272 | 0.04601708 | 0.1132475 | 0.04598575
[5 empty] | 0.03425752 | 0.04691392 |  |  | 0.03425752 | 0.04691392 | 0.07147981 | 0.0466938 | 0.1048289 | 0.04666202
[5 empty] | 0.03306434 | 0.04759383 |  |  | 0.03306434 | 0.04759383 | 0.06804255 | 0.04737052 | 0.1125711 | 0.04733828
[5 empty] | 0.03313565 | 0.04827375 |  |  | 0.03313565 | 0.04827375 | 0.07479446 | 0.04804725 | 0.1138509 | 0.04801454
[5 empty] | 0.03309697 | 0.04895366 |  |  | 0.03309697 | 0.04895366 | 0.07262969 | 0.04872397 | 0.1075491 | 0.0486908
[5 empty] | 0.03511907 | 0.04963357 |  |  | 0.03511907 | 0.04963357 | 0.06923236 | 0.04940069 | 0.1035311 | 0.04936706
[5 empty] | 0.03431662 | 0.05031348 |  |  | 0.03431662 | 0.05031348 | 0.07531617 | 0.05007741 | 0.1038154 | 0.05004332
[5 empty] | 0.03564984 | 0.05099339 |  |  | 0.03564984 | 0.05099339 | 0.06756627 | 0.05075413 | 0.1037693 | 0.05071958
[5 empty] | 0.03360436 | 0.05167331 |  |  | 0.03360436 | 0.05167331 | 0.06912994 | 0.05143085 | 0.115936 | 0.05139584
[5 empty] | 0.03453396 | 0.05235322 |  |  | 0.03453396 | 0.05235322 | 0.07401649 | 0.05210758 | 0.1053345 | 0.0520721
[5 empty] | 0.03310742 | 0.05303313 |  |  | 0.03310742 | 0.05303313 | 0.07070782 | 0.0527843 | 0.1061635 | 0.05274837
[5 empty] | 0.03494946 | 0.05371304 |  |  | 0.03494946 | 0.05371304 | 0.07287377 | 0.05346102 | 0.1143001 | 0.05342463
[5 empty] | 0.03580252 | 0.05439295 |  |  | 0.03580252 | 0.05439295 | 0.07618226 | 0.05413774 | 0.1137702 | 0.05410089
[5 empty] | 0.034519 | 0.05507286 |  |  | 0.034519 | 0.05507286 | 0.06766002 | 0.05481446 | 0.1052394 | 0.05477715
[5 empty] | 0.03375672 | 0.05575278 |  |  | 0.03375672 | 0.05575278 | 0.07413113 | 0.05549118 | 0.1130932 | 0.05545341
[5 empty] | 0.0337977 | 0.05643269 |  |  | 0.0337977 | 0.05643269 | 0.06886019 | 0.05616791 | 0.103808 | 0.05612967
[5 empty] | 0.03456914 | 0.0571126 |  |  | 0.03456914 | 0.0571126 | 0.07139772 | 0.05684463 | 0.1103521 | 0.05680593
[5 empty] | 0.0352233 | 0.05779251 |  |  | 0.0352233 | 0.05779251 | 0.06946759 | 0.05752135 | 0.1111675 | 0.05748219
[5 empty] | 0.03341957 | 0.05847242 |  |  | 0.03341957 | 0.05847242 | 0.07493001 | 0.05819807 | 0.1145521 | 0.05815845
[5 empty] | 0.03539794 | 0.05915234 |  |  | 0.03539794 | 0.05915234 | 0.07610485 | 0.05887479 | 0.1067967 | 0.05883471
[5 empty] | 0.03523741 | 0.05983225 |  |  | 0.03523741 | 0.05983225 | 0.06998319 | 0.05955151 | 0.1095285 | 0.05951098
[5 empty] | 0.03634379 | 0.06051216 |  |  | 0.03634379 | 0.06051216 | 0.07152463 | 0.06022824 | 0.116161 | 0.06018724
[5 empty] | 0.03577937 | 0.06119207 |  |  | 0.03577937 | 0.06119207 | 0.07384012 | 0.06090496 | 0.1136556 | 0.0608635
[5 empty] | 0.03461029 | 0.06187198 |  |  | 0.03461029 | 0.06187198 | 0.068046 | 0.06158168 | 0.1061448 | 0.06153976
[5 empty] | 0.03334342 | 0.0625519 |  |  | 0.03334342 | 0.0625519 | 0.0719538 | 0.0622584 | 0.1047374 | 0.06221602
[5 empty] | 0.03306715 | 0.06323181 |  |  | 0.03306715 | 0.06323181 | 0.07667872 | 0.06293512 | 0.1143572 | 0.06289228
[5 empty] | 0.03476948 | 0.06391172 |  |  | 0.03476948 | 0.06391172 | 0.07095812 | 0.06361185 | 0.1075574 | 0.06356854
[5 empty] | 0.03428352 | 0.06459163 |  |  | 0.03428352 | 0.06459163 | 0.07626293 | 0.06428857 | 0.1048594 | 0.0642448
[5 empty] | 0.03426649 | 0.06527154 |  |  | 0.03426649 | 0.06527154 | 0.07328056 | 0.06496529 | 0.1099942 | 0.06492106
[5 empty] | 0.03438412 | 0.06595146 |  |  | 0.03438412 | 0.06595146 | 0.07046495 | 0.06564201 | 0.1026907 | 0.06559733
[5 empty] | 0.0354875 | 0.06663137 |  |  | 0.0354875 | 0.06663137 | 0.07517871 | 0.06631873 | 0.1087198 | 0.06627359
[5 empty] | 0.03362611 | 0.06731128 |  |  | 0.03362611 | 0.06731128 | 0.07559498 | 0.06699545 | 0.1051242 | 0.06694985
[5 empty] | 0.03479634 | 0.06799119 |  |  | 0.03479634 | 0.06799119 | 0.07237771 | 0.06767218 | 0.1099789 | 0.06762611
[5 empty] | 0.0342368 | 0.0686711 |  |  | 0.0342368 | 0.0686711 | 0.07575623 | 0.0683489 | 0.1128456 | 0.06830237
[5 empty] | 0.03462111 | 0.06935101 |  |  | 0.03462111 | 0.06935101 | 0.07157383 | 0.06902562 | 0.1114035 | 0.06897863
[5 empty] | 0.03560718 | 0.07003093 |  |  | 0.03560718 | 0.07003093 | 0.07137988 | 0.06970234 | 0.1091576 | 0.06965489
[5 empty] | 0.03366091 | 0.07071084 |  |  | 0.03366091 | 0.07071084 | 0.07132379 | 0.07037906 | 0.1025745 | 0.07033115
[5 empty] | 0.03483713 | 0.07139075 |  |  | 0.03483713 | 0.07139075 | 0.06816663 | 0.07105578 | 0.1132552 | 0.07100741
[5 empty] | 0.03365633 | 0.07207066 |  |  | 0.03365633 | 0.07207066 | 0.07308554 | 0.07173251 | 0.1075653 | 0.07168368
[5 empty] | 0.03459842 | 0.07275057 |  |  | 0.03459842 | 0.07275057 | 0.06935197 | 0.07240923 | 0.1111719 | 0.07235994
[5 empty] | 0.03336289 | 0.07343049 |  |  | 0.03336289 | 0.07343049 | 0.07376911 | 0.07308595 | 0.1144895 | 0.0730362
[5 empty] | 0.03354951 | 0.0741104 |  |  | 0.03354951 | 0.0741104 | 0.07174414 | 0.07376267 | 0.1051801 | 0.07371246
[5 empty] | 0.03418936 | 0.07479031 |  |  | 0.03418936 | 0.07479031 | 0.07088405 | 0.07443939 | 0.1029906 | 0.07438872
[5 empty] | 0.03314056 | 0.07547022 |  |  | 0.03314056 | 0.07547022 | 0.07421636 | 0.07511612 | 0.1018194 | 0.07506498
[5 empty] | 0.03288847 | 0.07615013 |  |  | 0.03288847 | 0.07615013 | 0.06744694 | 0.07579284 | 0.1093056 | 0.07574124
[5 empty] | 0.03390737 | 0.07683005 |  |  | 0.03390737 | 0.07683005 | 0.07168883 | 0.07646956 | 0.1109229 | 0.0764175
[5 empty] | 0.03531475 | 0.07750996 |  |  | 0.03531475 | 0.07750996 | 0.07004465 | 0.07714628 | 0.1011898 | 0.07709376
[5 empty] | 0.03503814 | 0.07818987 |  |  | 0.03503814 | 0.07818987 | 0.0720252 | 0.077823 | 0.1073751 | 0.07777003
[5 empty] | 0.03386219 | 0.07886978 |  |  | 0.03386219 | 0.07886978 | 0.07004101 | 0.07849972 | 0.1132778 | 0.07844629
[5 empty] | 0.03381755 | 0.07954969 |  |  | 0.03381755 | 0.07954969 | 0.07199562 | 0.07917645 | 0.110308 | 0.07912255
[5 empty] | 0.03452895 | 0.08022961 |  |  | 0.03452895 | 0.08022961 | 0.06642493 | 0.07985317 | 0.1018792 | 0.07979881
[5 empty] | 0.03541307 | 0.08090952 |  |  | 0.03541307 | 0.08090952 | 0.07311654 | 0.08052989 | 0.1034926 | 0.08047507
[5 empty] | 0.03378099 | 0.08158943 |  |  | 0.03378099 | 0.08158943 | 0.07261361 | 0.08120661 | 0.1126709 | 0.08115133
[5 empty] | 0.03332723 | 0.08226934 |  |  | 0.03332723 | 0.08226934 | 0.07134611 | 0.08188333 | 0.1050099 | 0.08182759
[5 empty] | 0.03371939 | 0.08294925 |  |  | 0.03371939 | 0.08294925 | 0.06675241 | 0.08256005 | 0.1047854 | 0.08250385
[5 empty] | 0.03231686 | 0.08362917 |  |  | 0.03231686 | 0.08362917 | 0.07352209 | 0.08323678 | 0.1133837 | 0.08318011
[5 empty] | 0.03254274 | 0.08430908 |  |  | 0.03254274 | 0.08430908 | 0.07116907 | 0.0839135 | 0.1006579 | 0.08385638
[5 empty] | 0.03477392 | 0.08498899 |  |  | 0.03477392 | 0.08498899 | 0.06924128 | 0.08459022 | 0.1077572 | 0.08453264
[5 empty] | 0.03475013 | 0.0856689 |  |  | 0.03475013 | 0.0856689 | 0.06922077 | 0.08526694 | 0.1084871 | 0.0852089
[5 empty] | 0.03548875 | 0.08634881 |  |  | 0.03548875 | 0.08634881 | 0.07090568 | 0.08594366 | 0.1133524 | 0.08588516
[5 empty] | 0.03395161 | 0.08702872 |  |  | 0.03395161 | 0.08702872 | 0.06989943 | 0.08662039 | 0.1133193 | 0.08656142
[5 empty] | 0.03519736 | 0.08770864 |  |  | 0.03519736 | 0.08770864 | 0.0687738 | 0.08729711 | 0.1130872 | 0.08723768
[5 empty] | 0.03281058 | 0.08838855 |  |  | 0.03281058 | 0.08838855 | 0.07169888 | 0.08797383 | 0.103029 | 0.08791394
[5 empty] | 0.03357575 | 0.08906846 |  |  | 0.03357575 | 0.08906846 | 0.07126315 | 0.08865055 | 0.108358 | 0.0885902
[5 empty] | 0.0333058 | 0.08974837 |  |  | 0.0333058 | 0.08974837 | 0.07222578 | 0.08932727 | 0.1080082 | 0.08926646
[5 empty] | 0.03433668 | 0.09042828 |  |  | 0.03433668 | 0.09042828 | 0.07487835 | 0.09000399 | 0.1062617 | 0.08994272
[5 empty] | 0.03414332 | 0.0911082 |  |  | 0.03414332 | 0.0911082 | 0.06831951 | 0.09068072 | 0.1118565 | 0.09061899
[5 empty] | 0.03517654 | 0.09178811 |  |  | 0.03517654 | 0.09178811 | 0.07013687 | 0.09135744 | 0.1054949 | 0.09129525
[5 empty] | 0.03296308 | 0.09246802 |  |  | 0.03296308 | 0.09246802 | 0.07540968 | 0.09203416 | 0.1120906 | 0.09197151
[5 empty] | 0.03538293 | 0.09314793 |  |  | 0.03538293 | 0.09314793 | 0.0683672 | 0.09271088 | 0.1139505 | 0.09264777
[5 empty] | 0.03438479 | 0.09382784 |  |  | 0.03438479 | 0.09382784 | 0.07534318 | 0.0933876 | 0.1052523 | 0.09332403
[5 empty] | 0.03519681 | 0.09450776 |  |  | 0.03519681 | 0.09450776 | 0.06826955 | 0.09406432 | 0.1114741 | 0.09400029
[5 empty] | 0.0347589 | 0.09518767 |  |  | 0.0347589 | 0.09518767 | 0.07417375 | 0.09474105 | 0.1098651 | 0.09467655
[5 empty] | 0.03531005 | 0.09586758 |  |  | 0.03531005 | 0.09586758 | 0.07631154 | 0.09541777 | 0.1161586 | 0.09535281
[5 empty] | 0.03651189 | 0.09654749 |  |  | 0.03651189 | 0.09654749 | 0.07317322 | 0.09609449 | 0.1168836 | 0.09602907
[5 empty] | 0.03576452 | 0.0972274 |  |  | 0.03576452 | 0.0972274 | 0.07621832 | 0.09677121 | 0.1068042 | 0.09670534
[5 empty] | 0.03696939 | 0.09790732 |  |  | 0.03696939 | 0.09790732 | 0.07454063 | 0.09744793 | 0.1183531 | 0.0973816
[5 empty] | 0.03683962 | 0.09858723 |  |  | 0.03683962 | 0.09858723 | 0.07497461 | 0.09812466 | 0.1185483 | 0.09805786
[5 empty] | 0.03717271 | 0.09926714 |  |  | 0.03717271 | 0.09926714 | 0.06993496 | 0.09880138 | 0.1147485 | 0.09873412
[5 empty] | 0.03544958 | 0.09994705 |  |  | 0.03544958 | 0.09994705 | 0.07787259 | 0.0994781 | 0.1155254 | 0.09941038
[5 empty] | 0.03570101 | 0.100627 |  |  | 0.03570101 | 0.100627 | 0.07397688 | 0.1001548 | 0.1101148 | 0.1000866
[5 empty] | 0.03456133 | 0.1013069 |  |  | 0.03456133 | 0.1013069 | 0.07474322 | 0.1008315 | 0.1086118 | 0.1007629
[5 empty] | 0.0349338 | 0.1019868 |  |  | 0.0349338 | 0.1019868 | 0.07085216 | 0.1015083 | 0.117099 | 0.1014392
[5 empty] | 0.03686494 | 0.1026667 |  |  | 0.03686494 | 0.1026667 | 0.07709311 | 0.102185 | 0.1139884 | 0.1021154
[5 empty] | 0.03585047 | 0.1033466 |  |  | 0.03585047 | 0.1033466 | 0.072307 | 0.1028617 | 0.1087353 | 0.1027917
[5 empty] | 0.03664742 | 0.1040265 |  |  | 0.03664742 | 0.1040265 | 0.07657464 | 0.1035384 | 0.1108076 | 0.1034679
[5 empty] | 0.03585525 | 0.1047064 |  |  | 0.03585525 | 0.1047064 | 0.07523392 | 0.1042152 | 0.1056439 | 0.1041442
[5 empty] | 0.03546754 | 0.1053863 |  |  | 0.03546754 | 0.1053863 | 0.07406314 | 0.1048919 | 0.106494 | 0.1048205
[5 empty] | 0.03597073 | 0.1060663 |  |  | 0.03597073 | 0.1060663 | 0.07023992 | 0.1055686 | 0.1068623 | 0.1054967
[5 empty] | 0.03652635 | 0.1067462 |  |  | 0.03652635 | 0.1067462 | 0.07531695 | 0.1062453 | 0.1090869 | 0.106173
[5 empty] | 0.03564143 | 0.1074261 |  |  | 0.03564143 | 0.1074261 | 0.07090701 | 0.106922 | 0.1164035 | 0.1068493
[5 empty] | 0.0349528 | 0.108106 |  |  | 0.0349528 | 0.108106 | 0.06996726 | 0.1075988 | 0.1085483 | 0.1075255
[5 empty] | 0.0335252 | 0.1087859 |  |  | 0.0335252 | 0.1087859 | 0.0711569 | 0.1082755 | 0.1123073 | 0.1082018
[5 empty] | 0.03327498 | 0.1094658 |  |  | 0.03327498 | 0.1094658 | 0.07268001 | 0.1089522 | 0.114504 | 0.108878
[5 empty] | 0.03421797 | 0.1101457 |  |  | 0.03421797 | 0.1101457 | 0.07422997 | 0.1096289 | 0.104838 | 0.1095543
[5 empty] | 0.03465008 | 0.1108256 |  |  | 0.03465008 | 0.1108256 | 0.07439139 | 0.1103056 | 0.1106477 | 0.1102306
[5 empty] | 0.03391977 | 0.1115056 |  |  | 0.03391977 | 0.1115056 | 0.07458918 | 0.1109824 | 0.1137293 | 0.1109068
[5 empty] | 0.03288497 | 0.1121855 |  |  | 0.03288497 | 0.1121855 | 0.06953568 | 0.1116591 | 0.1029039 | 0.1115831
[5 empty] | 0.03315636 | 0.1128654 |  |  | 0.03315636 | 0.1128654 | 0.07327334 | 0.1123358 | 0.1123104 | 0.1122593
[5 empty] | 0.03528326 | 0.1135453 |  |  | 0.03528326 | 0.1135453 | 0.07192493 | 0.1130125 | 0.1079365 | 0.1129356
[5 empty] | 0.03428319 | 0.1142252 |  |  | 0.03428319 | 0.1142252 | 0.07513245 | 0.1136893 | 0.111406 | 0.1136119
[5 empty] | 0.03397127 | 0.1149051 |  |  | 0.03397127 | 0.1149051 | 0.06956347 | 0.114366 | 0.112904 | 0.1142881
[5 empty] | 0.034563 | 0.115585 |  |  | 0.034563 | 0.115585 | 0.07330251 | 0.1150427 | 0.1015911 | 0.1149644
[5 empty] | 0.03381683 | 0.1162649 |  |  | 0.03381683 | 0.1162649 | 0.07475081 | 0.1157194 | 0.1026192 | 0.1156406
[5 empty] | 0.03419867 | 0.1169448 |  |  | 0.03419867 | 0.1169448 | 0.06816515 | 0.1163961 | 0.1083886 | 0.1163169
[5 empty] | 0.03403959 | 0.1176248 |  |  | 0.03403959 | 0.1176248 | 0.07499687 | 0.1170729 | 0.1017098 | 0.1169932
[5 empty] | 0.0331019 | 0.1183047 |  |  | 0.0331019 | 0.1183047 | 0.06964691 | 0.1177496 | 0.1148186 | 0.1176694
[5 empty] | 0.03423179 | 0.1189846 |  |  | 0.03423179 | 0.1189846 | 0.07337418 | 0.1184263 | 0.1082386 | 0.1183457
[5 empty] | 0.03262121 | 0.1196645 |  |  | 0.03262121 | 0.1196645 | 0.07459376 | 0.119103 | 0.1107427 | 0.119022
[5 empty] | 0.03354415 | 0.1203444 |  |  | 0.03354415 | 0.1203444 | 0.06693221 | 0.1197798 | 0.1010114 | 0.1196982
[5 empty] | 0.03413592 | 0.1210243 |  |  | 0.03413592 | 0.1210243 | 0.06734385 | 0.1204565 | 0.1130315 | 0.1203745
[5 empty] | 0.03325971 | 0.1217042 |  |  | 0.03325971 | 0.1217042 | 0.06844643 | 0.1211332 | 0.1053371 | 0.1210507
[5 empty] | 0.03345553 | 0.1223841 |  |  | 0.03345553 | 0.1223841 | 0.06763082 | 0.1218099 | 0.1136517 | 0.121727
[5 empty] | 0.03321189 | 0.1230641 |  |  | 0.03321189 | 0.1230641 | 0.07279276 | 0.1224866 | 0.1144263 | 0.1224033
[5 empty] | 0.03510809 | 0.123744 |  |  | 0.03510809 | 0.123744 | 0.07359171 | 0.1231634 | 0.1015679 | 0.1230795
[5 empty] | 0.03361175 | 0.1244239 |  |  | 0.03361175 | 0.1244239 | 0.06814351 | 0.1238401 | 0.104339 | 0.1237558
[5 empty] | 0.0325871 | 0.1251038 |  |  | 0.0325871 | 0.1251038 | 0.06776108 | 0.1245168 | 0.1109174 | 0.124432
[5 empty] | 0.03572978 | 0.1257837 |  |  | 0.03572978 | 0.1257837 | 0.07231346 | 0.1251935 | 0.1021994 | 0.1251083
[5 empty] | 0.03415462 | 0.1264636 |  |  | 0.03415462 | 0.1264636 | 0.07029041 | 0.1258702 | 0.1148677 | 0.1257846
[5 empty] | 0.03323939 | 0.1271435 |  |  | 0.03323939 | 0.1271435 | 0.06702772 | 0.126547 | 0.1072569 | 0.1264608
[5 empty] | 0.03470341 | 0.1278234 |  |  | 0.03470341 | 0.1278234 | 0.06663556 | 0.1272237 | 0.1103372 | 0.1271371
[5 empty] | 0.03275049 | 0.1285034 |  |  | 0.03275049 | 0.1285034 | 0.06785831 | 0.1279004 | 0.1053266 | 0.1278133
[5 empty] | 0.0335273 | 0.1291833 |  |  | 0.0335273 | 0.1291833 | 0.066893 | 0.1285771 | 0.1044246 | 0.1284896
[5 empty] | 0.03537277 | 0.1298632 |  |  | 0.03537277 | 0.1298632 | 0.07560259 | 0.1292539 | 0.1130583 | 0.1291659
[5 empty] | 0.03421725 | 0.1305431 |  |  | 0.03421725 | 0.1305431 | 0.07033139 | 0.1299306 | 0.108858 | 0.1298421
[5 empty] | 0.03543433 | 0.131223 |  |  | 0.03543433 | 0.131223 | 0.06819638 | 0.1306073 | 0.1046616 | 0.1305184
[5 empty] | 0.03412728 | 0.1319029 |  |  | 0.03412728 | 0.1319029 | 0.07352072 | 0.131284 | 0.1048167 | 0.1311947
[5 empty] | 0.03593077 | 0.1325828 |  |  | 0.03593077 | 0.1325828 | 0.07272775 | 0.1319607 | 0.108356 | 0.1318709
[5 empty] | 0.0348846 | 0.1332627 |  |  | 0.0348846 | 0.1332627 | 0.07660658 | 0.1326375 | 0.1166964 | 0.1325472
[5 empty] | 0.03627719 | 0.1339426 |  |  | 0.03627719 | 0.1339426 | 0.07418191 | 0.1333142 | 0.1114329 | 0.1332234
[5 empty] | 0.03457635 | 0.1346226 |  |  | 0.03457635 | 0.1346226 | 0.07235493 | 0.1339909 | 0.1070331 | 0.1338997
[5 empty] | 0.03416291 | 0.1353025 |  |  | 0.03416291 | 0.1353025 | 0.06939616 | 0.1346676 | 0.113014 | 0.134576