## 1
Общество с ограниченной ответственностью "Инженерная геология" (ООО "ИнжГео") | [11 empty] | Общество с ограниченной ответственностью "Инженерная геология" (ООО "ИнжГео")
Юр. адрес: 117279, г. Москва, ул. Миклухо-Маклая, 36 а, этаж 5, пом. XXIII к. 76-84 | [11 empty] | Юр. адрес: 117279, г. Москва, ул. Миклухо-Маклая, 36 а, этаж 5, пом. XXIII к. 76-84 | [8 empty] | нагр |  |  | X0 | Y0 | R |  | нагр |  |  |  | X0 | Y0 | R | нагр |  |  |  | X0 | Y0 | R |  | нагр |  |  |  | X0 | Y0 | R
Телефон/факс +7 (495) 132-30-00, Адрес электронной почты inbox@inj-geo.ru | [11 empty] | Телефон/факс +7 (495) 132-30-00, Адрес электронной почты inbox@inj-geo.ru | [12 empty] | 0 | [7 empty] | 0 | [6 empty] | 0 | [7 empty] | 0
[21 empty] | девиатор | [6 empty] | девиатор | [6 empty] | девиатор | [7 empty] | девиатор
Испытательная лаборатория ООО «ИнжГео» | [11 empty] | Испытательная лаборатория ООО «ИнжГео» | [8 empty] | x0 | Угол | X | Y |  |  |  | x0 |  | Угол | X | Y |  |  | x0 |  | Угол | X | Y |  |  |  | x0 |  | Угол | X | Y
Адрес места осуществления деятельности лаборатории: г. Москва, просп. Вернадского, д. 51, стр. 1 | [11 empty] | Адрес места осуществления деятельности лаборатории: г. Москва, просп. Вернадского, д. 51, стр. 1 | [9 empty] | 0 | [7 empty] | 0 | [6 empty] | 0 | [7 empty] | 0
Телефон +7(910)4557682, E-mail: slg85@mail.ru | [11 empty] | Телефон +7(910)4557682, E-mail: slg85@mail.ru | [9 empty] | 5 | [7 empty] | 5 | [6 empty] | 5 | [7 empty] | 5
[22 empty] | 10 | [7 empty] | 10 | [6 empty] | 10 | [7 empty] | 10
[12 empty] | Протокол испытаний № 13-63/41 от 09-12-2022 | [9 empty] | 15 | [7 empty] | 15 | [6 empty] | 15 | [7 empty] | 15
[22 empty] | 20 | [7 empty] | 20 | [6 empty] | 20 | [7 empty] | 20
[12 empty] | Наименование и адрес заказчика: Переход трубопровода через р. Енисей | [9 empty] | 25 | [7 empty] | 25 | [6 empty] | 25 | [7 empty] | 25
[12 empty] | Наименование объекта: ООО Регионстрой | [9 empty] | 30 | [7 empty] | 30 | [6 empty] | 30 | [7 empty] | 30
Наименование используемого метода/методики: ГОСТ 12248.4-2020 | [11 empty] | Наименование используемого метода/методики: ГОСТ 12248.3-2020 | [9 empty] | 35 | [7 empty] | 35 | [6 empty] | 35 | [7 empty] | 35
Условия проведения испытания: температура окружающей среды (18 - 25)0С, влажность воздуха (40 - 75)% | [11 empty] | Условия проведения испытания: температура окружающей среды (18 - 25)0С, влажность воздуха (40 - 75)% | [9 empty] | 40 | [7 empty] | 40 | [6 empty] | 40 | [7 empty] | 40
[12 empty] | Дата получение объекта подлежащего испытаниям: 12-11-2022 | [9 empty] | 45 | [7 empty] | 45 | [6 empty] | 45 | [7 empty] | 45
[12 empty] | Дата испытания: 25.10.2022-19.11.2041 | [9 empty] | 50 | [7 empty] | 50 | [6 empty] | 50 | [7 empty] | 50
[22 empty] | 55 | [7 empty] | 55 | [6 empty] | 55 | [7 empty] | 55
Испытание грунтов методом трехосного сжатия | [11 empty] | Испытание грунтов методом трехосного сжатия | [9 empty] | 60 | [7 empty] | 60 | [6 empty] | 60 | [7 empty] | 60
[22 empty] | 65 | [7 empty] | 65 | [6 empty] | 65 | [7 empty] | 65
Лабораторный номер: | [6 empty] | We, д.е. = |  |  |  |  | Лабораторный номер: |  | 1076 |  |  |  | We, д.е. = | 0.473392464 |  |  | 70 | [7 empty] | 70 | [6 empty] | 70 | [7 empty] | 70
Номер скважины: | [6 empty] | ρ, г/см3 = |  |  |  |  | Номер скважины: |  | BH-007 |  |  |  | ρ, г/см3 = |  |  |  | 75 | [7 empty] | 75 | [6 empty] | 75 | [7 empty] | 75
Глубина отбора, м: | [6 empty] | ρs, г/см3 = |  |  |  |  | Глубина отбора, м: |  | 2.9 |  |  |  | ρs, г/см3 = | 2.71 |  |  | 80 | [7 empty] | 80 | [6 empty] | 80 | [7 empty] | 80
Наименование грунта: | [6 empty] | e, д.е. = |  |  |  |  | Наименование грунта: |  | Суглинок, после оттаивания текучий, легкий песчанистый |  |  |  | e, д.е. = |  |  |  | 85 | [7 empty] | 85 | [6 empty] | 85 | [7 empty] | 85
Схема проведения опыта: | [6 empty] | IL, д.е. = |  |  |  |  | Схема проведения опыта: |  | КД |  |  |  | IL, д.е. = | 2.488 |  |  | 90 | [7 empty] | 90 | [6 empty] | 90 | [7 empty] | 90
[22 empty] | 95 | [7 empty] | 95 | [6 empty] | 95 | [7 empty] | 95
[22 empty] | 100 | [7 empty] | 100 | [6 empty] | 100 | [7 empty] | 100
Результаты испытаний | [11 empty] | Результаты испытаний | [9 empty] | 105 | [7 empty] | 105 | [6 empty] | 105 | [7 empty] | 105
[22 empty] | 110 | [7 empty] | 110 | [6 empty] | 110 | [7 empty] | 110
[22 empty] | 115 | [7 empty] | 115 | [6 empty] | 115 | [7 empty] | 115
[22 empty] | 120 | [7 empty] | 120 | [6 empty] | 120 | [7 empty] | 120
[22 empty] | 125 | [7 empty] | 125 | [6 empty] | 125 | [7 empty] | 125
[22 empty] | 130 | [7 empty] | 130 | [6 empty] | 130 | [7 empty] | 130
[22 empty] | 135 | [7 empty] | 135 | [6 empty] | 135 | [7 empty] | 135
[22 empty] | 140 | [7 empty] | 140 | [6 empty] | 140 | [7 empty] | 140
[22 empty] | 145 | [7 empty] | 145 | [6 empty] | 145 | [7 empty] | 145
[22 empty] | 150 | [7 empty] | 150 | [6 empty] | 150 | [7 empty] | 150
[22 empty] | 155 | [7 empty] | 155 | [6 empty] | 155 | [7 empty] | 155
[22 empty] | 160 | [7 empty] | 160 | [6 empty] | 160 | [7 empty] | 160
[22 empty] | 165 | [7 empty] | 165 | [6 empty] | 165 | [7 empty] | 165
[22 empty] | 170 | [7 empty] | 170 | [6 empty] | 170 | [7 empty] | 170
[22 empty] | 175 | [7 empty] | 175 | [6 empty] | 175 | [7 empty] | 175
[22 empty] | 180 | [7 empty] | 180 | [6 empty] | 180 | [7 empty] | 180
[13 empty] | Давление в камере, Мпа σ3 | Вертикальная нагрузка, Мпа σ1 | Поровое давление, Мпа u
| K0, д.е. | 0.8435655 |  |  |  |  | Коэфф. Точки | [5 empty] | 0.05 | 0.08493633 | [5 empty] | 1 | [6 empty] | σ3,кПа | σ1,кПа | u, кПа |  |  |  | 4
| q_zg, МПа | 0.04217828 | [10 empty] | 0.15 | 0.2220252 | [27 empty] | δ3, Мпа | δ1-δ3, МПа | δ1, МПа | δ1, КПа
|  |  | Модуль деформации, МПа: | [9 empty] | 0.25 | 0.3591141 | [21 empty] | С, МПа:
|  |  | Е0= |  | Точки модуля (полное напр.), МПа |  |  |  | 0.04217828 | 0.06748524 | [25 empty] | φ, град:
|  |  | E50 = |  | qf (полное напр.), МПа |  |  |  | 0.06746816 | [26 empty] | E, Мпа
|  |  | Коэф. Поперечной деформации, ϑ = | [9 empty] | Эффективные значения угла внутреннего трения и удельного сцепления ϕ', С' | [13 empty] | x | 0
[13 empty] | ϕ', град. = | 9 | [12 empty] | y |  |  |  | С, кПа | φ,°
[13 empty] | С', МПа = | 0.007
| Исполнитель: | [6 empty] | Морозов Д.С. |  |  |  |  | Исполнитель: |  |  |  |  | Морозов Д.С.
| Начальник исп. лаборатории: | [6 empty] | Семиколенова Л.Г. |  |  |  |  | Начальник исп. лаборатории: |  |  |  |  | Семиколенова Л.Г.
Лист 1 , всего листов 2 | [11 empty] | Лист 2 , всего листов 2
Частичное воспроизведение протокола испытаний без письменного разрешения ООО «ИнжГео» ЗАПРЕЩАЕТСЯ | [11 empty] | Частичное воспроизведение протокола испытаний без письменного разрешения ООО «ИнжГео» ЗАПРЕЩАЕТСЯ
[5 empty] | второй график |  | первый график | [9 empty] | К Пуассона
dev50 | epsE50 | ind | devE0 | epsE0 | dev | eps | sigma |  | dev1 | eps1 | dev2 | eps2 | dev3 | eps3 |  | Глины
0.01746816 | 0.001745506 |  |  |  | -4.5e-05 | 0 |  |  | -4.5e-05 | 0 | 0.001965 | 0 | 0.00725 | 0 |  | < 0 | 0,20-0,30
ind |  |  |  |  | 0.008035356 | 0.0005352886 |  |  | 0.008035356 | 0.0005352886 | 0.01440504 | 0.0003402893 | 0.03164308 | 0.0004301952 |  | 0-0,25 | 0,30-0,38
2 |  |  |  |  | 0.01650144 | 0.001359824 |  |  | 0.01650144 | 0.001359824 | 0.0360126 | 0.001276085 | 0.05455704 | 0.001112574 |  | 0,25< | 0,38-0,45
E0 |  |  |  |  | 0.01746816 | 0.001745506 |  |  | 0.01746816 | 0.001745506 | 0.0415213 | 0.002032659 | 0.06415233 | 0.002030194 |  | Суглинки | 0,35-0,37
epsE0 | devE0 |  |  |  | 0.01934555 | 0.002719648 |  |  | 0.01934555 | 0.002719648 | 0.0433529 | 0.002710212 | 0.07112549 | 0.002706925 |  | Пески и супеси | 0,30-0,35
0.0005352886 | 0.008035356 |  |  |  | 0.02012779 | 0.00339956 |  |  | 0.02012779 | 0.00339956 | 0.04662204 | 0.003387765 | 0.06499995 | 0.003383657
[5 empty] | 0.02049134 | 0.004079471 |  |  | 0.02049134 | 0.004079471 | 0.04575109 | 0.004065318 | 0.0675451 | 0.004060388
График E50 |  | График E |  |  | 0.0220759 | 0.004759383 |  |  | 0.0220759 | 0.004759383 | 0.04818217 | 0.004742871 | 0.07951023 | 0.004737119
eps | q | sigma |  |  | 0.02257859 | 0.005439295 |  |  | 0.02257859 | 0.005439295 | 0.04570337 | 0.005420424 | 0.07487393 | 0.005413851
Горизонтальная линия E50 |  | Касательная |  |  | 0.02289841 | 0.006119207 |  |  | 0.02289841 | 0.006119207 | 0.05496661 | 0.006097977 | 0.07246868 | 0.006090582
0 |  | a | b |  | 0.0247484 | 0.006799119 |  |  | 0.0247484 | 0.006799119 | 0.0566444 | 0.00677553 | 0.07583992 | 0.006767313
|  |  | 0 |  | 0.02466536 | 0.007479031 |  |  | 0.02466536 | 0.007479031 | 0.05833703 | 0.007453083 | 0.08127571 | 0.007444045
Вертикальная линия E50 |  | p1 и p2 |  |  | 0.0271301 | 0.008158943 |  |  | 0.0271301 | 0.008158943 | 0.05115806 | 0.008130636 | 0.08841999 | 0.008120776
| 0 | 0 |  |  | 0.02757577 | 0.008838855 |  |  | 0.02757577 | 0.008838855 | 0.05379493 | 0.008808189 | 0.08073307 | 0.008797507
[5 empty] | 0.02820473 | 0.009518767 |  |  | 0.02820473 | 0.009518767 | 0.05574676 | 0.009485742 | 0.08229902 | 0.009474239
Касательная линия E50 |  |  |  |  | 0.02760469 | 0.01019868 |  |  | 0.02760469 | 0.01019868 | 0.0570369 | 0.0101633 | 0.09471226 | 0.01015097
0 | 0 | Горизонтальная 1 |  |  | 0.02684328 | 0.01087859 |  |  | 0.02684328 | 0.01087859 | 0.05583031 | 0.01084085 | 0.09367438 | 0.0108277
[5 empty] | 0.0271006 | 0.0115585 |  |  | 0.0271006 | 0.0115585 | 0.05663554 | 0.0115184 | 0.09184966 | 0.01150443
Горизонтальная линия qкр |  |  |  |  | 0.02840567 | 0.01223841 |  |  | 0.02840567 | 0.01223841 | 0.05686826 | 0.01219595 | 0.08688087 | 0.01218116
Горизонтальная линия q |  | Горизонтальная 2 |  |  | 0.02822717 | 0.01291833 |  |  | 0.02822717 | 0.01291833 | 0.05884612 | 0.01287351 | 0.08999034 | 0.0128579
0 |  | 0 |  |  | 0.03063795 | 0.01359824 |  |  | 0.03063795 | 0.01359824 | 0.06551512 | 0.01355106 | 0.08837395 | 0.01353463
[5 empty] | 0.03078975 | 0.01427815 |  |  | 0.03078975 | 0.01427815 | 0.06347396 | 0.01422861 | 0.08883239 | 0.01421136
Вертикальная линия q |  |  |  |  | 0.03022898 | 0.01495806 |  |  | 0.03022898 | 0.01495806 | 0.06074813 | 0.01490617 | 0.09417074 | 0.01488809
| 0 |  |  |  | 0.03177599 | 0.01563797 |  |  | 0.03177599 | 0.01563797 | 0.06374485 | 0.01558372 | 0.09892526 | 0.01556482
[5 empty] | 0.03119204 | 0.01631789 |  |  | 0.03119204 | 0.01631789 | 0.06602666 | 0.01626127 | 0.09887602 | 0.01624155
[5 empty] | 0.03168247 | 0.0169978 |  |  | 0.03168247 | 0.0169978 | 0.06100457 | 0.01693883 | 0.0990108 | 0.01691828
[5 empty] | 0.02954691 | 0.01767771 |  |  | 0.02954691 | 0.01767771 | 0.0673285 | 0.01761638 | 0.09553294 | 0.01759501
[5 empty] | 0.03182638 | 0.01835762 |  |  | 0.03182638 | 0.01835762 | 0.0621108 | 0.01829393 | 0.1057007 | 0.01827175
[5 empty] | 0.03099301 | 0.01903753 |  |  | 0.03099301 | 0.01903753 | 0.06436891 | 0.01897148 | 0.09785489 | 0.01894848
[5 empty] | 0.03240489 | 0.01971745 |  |  | 0.03240489 | 0.01971745 | 0.06962524 | 0.01964904 | 0.0930109 | 0.01962521
[5 empty] | 0.03029244 | 0.02039736 |  |  | 0.03029244 | 0.02039736 | 0.0693461 | 0.02032659 | 0.09920112 | 0.02030194
[5 empty] | 0.03056161 | 0.02107727 |  |  | 0.03056161 | 0.02107727 | 0.06741392 | 0.02100414 | 0.1030595 | 0.02097867
[5 empty] | 0.03364052 | 0.02175718 |  |  | 0.03364052 | 0.02175718 | 0.064615 | 0.0216817 | 0.1042658 | 0.0216554
[5 empty] | 0.03219639 | 0.02243709 |  |  | 0.03219639 | 0.02243709 | 0.06752228 | 0.02235925 | 0.1001821 | 0.02233213
[5 empty] | 0.03157828 | 0.023117 |  |  | 0.03157828 | 0.023117 | 0.0681301 | 0.0230368 | 0.09833368 | 0.02300887
[5 empty] | 0.03193967 | 0.02379692 |  |  | 0.03193967 | 0.02379692 | 0.06593799 | 0.02371436 | 0.1016723 | 0.0236856
[5 empty] | 0.03370591 | 0.02447683 |  |  | 0.03370591 | 0.02447683 | 0.06400512 | 0.02439191 | 0.09885869 | 0.02436233
[5 empty] | 0.03318443 | 0.02515674 |  |  | 0.03318443 | 0.02515674 | 0.06531842 | 0.02506946 | 0.0989395 | 0.02503906
[5 empty] | 0.03209017 | 0.02583665 |  |  | 0.03209017 | 0.02583665 | 0.07104606 | 0.02574701 | 0.1001983 | 0.02571579
[5 empty] | 0.03387123 | 0.02651656 |  |  | 0.03387123 | 0.02651656 | 0.06974375 | 0.02642457 | 0.1090945 | 0.02639252
[5 empty] | 0.03345743 | 0.02719648 |  |  | 0.03345743 | 0.02719648 | 0.06608591 | 0.02710212 | 0.1024046 | 0.02706925
[5 empty] | 0.03172824 | 0.02787639 |  |  | 0.03172824 | 0.02787639 | 0.07095231 | 0.02777967 | 0.1022755 | 0.02774599
[5 empty] | 0.03237497 | 0.0285563 |  |  | 0.03237497 | 0.0285563 | 0.06870573 | 0.02845723 | 0.1032293 | 0.02842272
[5 empty] | 0.03412049 | 0.02923621 |  |  | 0.03412049 | 0.02923621 | 0.06983402 | 0.02913478 | 0.1078989 | 0.02909945
[5 empty] | 0.03464222 | 0.02991612 |  |  | 0.03464222 | 0.02991612 | 0.0670241 | 0.02981233 | 0.1078275 | 0.02977618
[5 empty] | 0.03471972 | 0.03059604 |  |  | 0.03471972 | 0.03059604 | 0.06607143 | 0.03048989 | 0.1036603 | 0.03045291
[5 empty] | 0.03356608 | 0.03127595 |  |  | 0.03356608 | 0.03127595 | 0.06872808 | 0.03116744 | 0.1108626 | 0.03112964
[5 empty] | 0.03331447 | 0.03195586 |  |  | 0.03331447 | 0.03195586 | 0.06755753 | 0.03184499 | 0.1068309 | 0.03180637
[5 empty] | 0.03253786 | 0.03263577 |  |  | 0.03253786 | 0.03263577 | 0.06677493 | 0.03252254 | 0.1036592 | 0.0324831
[5 empty] | 0.03424326 | 0.03331568 |  |  | 0.03424326 | 0.03331568 | 0.06981112 | 0.0332001 | 0.09986898 | 0.03315984
[5 empty] | 0.03517035 | 0.0339956 |  |  | 0.03517035 | 0.0339956 | 0.06910892 | 0.03387765 | 0.104678 | 0.03383657
[5 empty] | 0.03207731 | 0.03467551 |  |  | 0.03207731 | 0.03467551 | 0.07177829 | 0.0345552 | 0.1108193 | 0.0345133
[5 empty] | 0.03247344 | 0.03535542 |  |  | 0.03247344 | 0.03535542 | 0.0691104 | 0.03523276 | 0.1063943 | 0.03519003
[5 empty] | 0.03367408 | 0.03603533 |  |  | 0.03367408 | 0.03603533 | 0.06620001 | 0.03591031 | 0.1108468 | 0.03586676
[5 empty] | 0.03504787 | 0.03671524 |  |  | 0.03504787 | 0.03671524 | 0.07414525 | 0.03658786 | 0.09993129 | 0.03654349
[5 empty] | 0.03246966 | 0.03739516 |  |  | 0.03246966 | 0.03739516 | 0.07459584 | 0.03726542 | 0.1142502 | 0.03722022
[5 empty] | 0.03519594 | 0.03807507 |  |  | 0.03519594 | 0.03807507 | 0.06977138 | 0.03794297 | 0.1003517 | 0.03789696
[5 empty] | 0.03418399 | 0.03875498 |  |  | 0.03418399 | 0.03875498 | 0.07256632 | 0.03862052 | 0.1017125 | 0.03857369
[5 empty] | 0.03361857 | 0.03943489 |  |  | 0.03361857 | 0.03943489 | 0.07415574 | 0.03929807 | 0.1081595 | 0.03925042
[5 empty] | 0.03244196 | 0.0401148 |  |  | 0.03244196 | 0.0401148 | 0.07328826 | 0.03997563 | 0.10128 | 0.03992715
[5 empty] | 0.03551545 | 0.04079471 |  |  | 0.03551545 | 0.04079471 | 0.07430792 | 0.04065318 | 0.1046773 | 0.04060388
[5 empty] | 0.03520223 | 0.04147463 |  |  | 0.03520223 | 0.04147463 | 0.06806725 | 0.04133073 | 0.1080216 | 0.04128061
[5 empty] | 0.03504554 | 0.04215454 |  |  | 0.03504554 | 0.04215454 | 0.07369692 | 0.04200829 | 0.1056029 | 0.04195734
[5 empty] | 0.03508795 | 0.04283445 |  |  | 0.03508795 | 0.04283445 | 0.07477799 | 0.04268584 | 0.1138414 | 0.04263407
[5 empty] | 0.0344182 | 0.04351436 |  |  | 0.0344182 | 0.04351436 | 0.07398994 | 0.04336339 | 0.1063239 | 0.04331081
[5 empty] | 0.0352523 | 0.04419427 |  |  | 0.0352523 | 0.04419427 | 0.0746479 | 0.04404095 | 0.1090869 | 0.04398754
[5 empty] | 0.03449815 | 0.04487419 |  |  | 0.03449815 | 0.04487419 | 0.07175318 | 0.0447185 | 0.1008623 | 0.04466427
[5 empty] | 0.03379427 | 0.0455541 |  |  | 0.03379427 | 0.0455541 | 0.07035994 | 0.04539605 | 0.1105313 | 0.045341
[5 empty] | 0.03502932 | 0.04623401 |  |  | 0.03502932 | 0.04623401 | 0.07307273 | 0.0460736 | 0.1052315 | 0.04601773
[5 empty] | 0.03551155 | 0.04691392 |  |  | 0.03551155 | 0.04691392 | 0.07146271 | 0.04675116 | 0.1097917 | 0.04669446
[5 empty] | 0.03564328 | 0.04759383 |  |  | 0.03564328 | 0.04759383 | 0.07049932 | 0.04742871 | 0.1045382 | 0.04737119
[5 empty] | 0.03541255 | 0.04827375 |  |  | 0.03541255 | 0.04827375 | 0.06865083 | 0.04810626 | 0.103448 | 0.04804793
[5 empty] | 0.03555103 | 0.04895366 |  |  | 0.03555103 | 0.04895366 | 0.07518834 | 0.04878382 | 0.1039261 | 0.04872466
[5 empty] | 0.03589731 | 0.04963357 |  |  | 0.03589731 | 0.04963357 | 0.07505375 | 0.04946137 | 0.106998 | 0.04940139
[5 empty] | 0.03301786 | 0.05031348 |  |  | 0.03301786 | 0.05031348 | 0.07334632 | 0.05013892 | 0.1085923 | 0.05007812
[5 empty] | 0.03314444 | 0.05099339 |  |  | 0.03314444 | 0.05099339 | 0.06889936 | 0.05081648 | 0.1142852 | 0.05075485
[5 empty] | 0.03373018 | 0.05167331 |  |  | 0.03373018 | 0.05167331 | 0.06852671 | 0.05149403 | 0.112042 | 0.05143158
[5 empty] | 0.03368858 | 0.05235322 |  |  | 0.03368858 | 0.05235322 | 0.07173206 | 0.05217158 | 0.1100472 | 0.05210831
[5 empty] | 0.03311439 | 0.05303313 |  |  | 0.03311439 | 0.05303313 | 0.07154695 | 0.05284913 | 0.1104366 | 0.05278504
[5 empty] | 0.03510057 | 0.05371304 |  |  | 0.03510057 | 0.05371304 | 0.07630155 | 0.05352669 | 0.110434 | 0.05346178
[5 empty] | 0.03389639 | 0.05439295 |  |  | 0.03389639 | 0.05439295 | 0.07365374 | 0.05420424 | 0.1115284 | 0.05413851
[5 empty] | 0.03383107 | 0.05507286 |  |  | 0.03383107 | 0.05507286 | 0.07334688 | 0.05488179 | 0.1153425 | 0.05481524
[5 empty] | 0.03506724 | 0.05575278 |  |  | 0.03506724 | 0.05575278 | 0.07266133 | 0.05555935 | 0.1031935 | 0.05549197
[5 empty] | 0.03384811 | 0.05643269 |  |  | 0.03384811 | 0.05643269 | 0.07277273 | 0.0562369 | 0.1104176 | 0.0561687
[5 empty] | 0.03384894 | 0.0571126 |  |  | 0.03384894 | 0.0571126 | 0.07021666 | 0.05691445 | 0.1056945 | 0.05684543
[5 empty] | 0.03536446 | 0.05779251 |  |  | 0.03536446 | 0.05779251 | 0.07658901 | 0.05759201 | 0.1067812 | 0.05752216
[5 empty] | 0.0337399 | 0.05847242 |  |  | 0.0337399 | 0.05847242 | 0.0691449 | 0.05826956 | 0.1032811 | 0.0581989
[5 empty] | 0.03459744 | 0.05915234 |  |  | 0.03459744 | 0.05915234 | 0.07133118 | 0.05894711 | 0.1033947 | 0.05887563
[5 empty] | 0.03655572 | 0.05983225 |  |  | 0.03655572 | 0.05983225 | 0.07302637 | 0.05962466 | 0.1065257 | 0.05955236
[5 empty] | 0.03561311 | 0.06051216 |  |  | 0.03561311 | 0.06051216 | 0.07078799 | 0.06030222 | 0.1055882 | 0.06022909
[5 empty] | 0.03476 | 0.06119207 |  |  | 0.03476 | 0.06119207 | 0.07447301 | 0.06097977 | 0.1020969 | 0.06090582
[5 empty] | 0.03462711 | 0.06187198 |  |  | 0.03462711 | 0.06187198 | 0.07292453 | 0.06165732 | 0.107036 | 0.06158255
[5 empty] | 0.03639341 | 0.0625519 |  |  | 0.03639341 | 0.0625519 | 0.07495137 | 0.06233488 | 0.1111349 | 0.06225928
[5 empty] | 0.03391465 | 0.06323181 |  |  | 0.03391465 | 0.06323181 | 0.07601145 | 0.06301243 | 0.107061 | 0.06293602
[5 empty] | 0.03380259 | 0.06391172 |  |  | 0.03380259 | 0.06391172 | 0.0729695 | 0.06368998 | 0.1133944 | 0.06361275
[5 empty] | 0.03398265 | 0.06459163 |  |  | 0.03398265 | 0.06459163 | 0.06765508 | 0.06436754 | 0.1149565 | 0.06428948
[5 empty] | 0.03612187 | 0.06527154 |  |  | 0.03612187 | 0.06527154 | 0.0757124 | 0.06504509 | 0.1142339 | 0.06496621
[5 empty] | 0.03315935 | 0.06595146 |  |  | 0.03315935 | 0.06595146 | 0.07305316 | 0.06572264 | 0.1088585 | 0.06564294
[5 empty] | 0.03603549 | 0.06663137 |  |  | 0.03603549 | 0.06663137 | 0.07318174 | 0.06640019 | 0.113847 | 0.06631967
[5 empty] | 0.03592335 | 0.06731128 |  |  | 0.03592335 | 0.06731128 | 0.0675245 | 0.06707775 | 0.1082859 | 0.0669964
[5 empty] | 0.03375696 | 0.06799119 |  |  | 0.03375696 | 0.06799119 | 0.07341079 | 0.0677553 | 0.105912 | 0.06767313
[5 empty] | 0.03548519 | 0.0686711 |  |  | 0.03548519 | 0.0686711 | 0.06905608 | 0.06843285 | 0.1071452 | 0.06834987
[5 empty] | 0.03531643 | 0.06935101 |  |  | 0.03531643 | 0.06935101 | 0.07313831 | 0.06911041 | 0.1073984 | 0.0690266
[5 empty] | 0.0336718 | 0.07003093 |  |  | 0.0336718 | 0.07003093 | 0.06715669 | 0.06978796 | 0.1152302 | 0.06970333
[5 empty] | 0.03375416 | 0.07071084 |  |  | 0.03375416 | 0.07071084 | 0.07044941 | 0.07046551 | 0.1150807 | 0.07038006
[5 empty] | 0.03385949 | 0.07139075 |  |  | 0.03385949 | 0.07139075 | 0.06745546 | 0.07114307 | 0.1050289 | 0.07105679
[5 empty] | 0.03267836 | 0.07207066 |  |  | 0.03267836 | 0.07207066 | 0.07206374 | 0.07182062 | 0.1103979 | 0.07173352
[5 empty] | 0.03551705 | 0.07275057 |  |  | 0.03551705 | 0.07275057 | 0.07366372 | 0.07249817 | 0.113355 | 0.07241025
[5 empty] | 0.03330478 | 0.07343049 |  |  | 0.03330478 | 0.07343049 | 0.07458383 | 0.07317572 | 0.1008046 | 0.07308699
[5 empty] | 0.03379986 | 0.0741104 |  |  | 0.03379986 | 0.0741104 | 0.06662052 | 0.07385328 | 0.1057619 | 0.07376372
[5 empty] | 0.03431446 | 0.07479031 |  |  | 0.03431446 | 0.07479031 | 0.07088704 | 0.07453083 | 0.1091141 | 0.07444045
[5 empty] | 0.03304056 | 0.07547022 |  |  | 0.03304056 | 0.07547022 | 0.06717627 | 0.07520838 | 0.1098651 | 0.07511718
[5 empty] | 0.03404642 | 0.07615013 |  |  | 0.03404642 | 0.07615013 | 0.07167319 | 0.07588594 | 0.1036111 | 0.07579391
[5 empty] | 0.03538135 | 0.07683005 |  |  | 0.03538135 | 0.07683005 | 0.06887492 | 0.07656349 | 0.1040134 | 0.07647064
[5 empty] | 0.03548124 | 0.07750996 |  |  | 0.03548124 | 0.07750996 | 0.0661717 | 0.07724104 | 0.1077247 | 0.07714737
[5 empty] | 0.0324751 | 0.07818987 |  |  | 0.0324751 | 0.07818987 | 0.0738612 | 0.0779186 | 0.1096656 | 0.0778241
[5 empty] | 0.03413694 | 0.07886978 |  |  | 0.03413694 | 0.07886978 | 0.06662453 | 0.07859615 | 0.1021946 | 0.07850084
[5 empty] | 0.03488294 | 0.07954969 |  |  | 0.03488294 | 0.07954969 | 0.07295624 | 0.0792737 | 0.1034695 | 0.07917757
[5 empty] | 0.0322823 | 0.08022961 |  |  | 0.0322823 | 0.08022961 | 0.07325818 | 0.07995126 | 0.1038647 | 0.0798543
[5 empty] | 0.03493633 | 0.08090952 |  |  | 0.03493633 | 0.08090952 | 0.06863755 | 0.08062881 | 0.09990596 | 0.08053103
[5 empty] | 0.0337225 | 0.08158943 |  |  | 0.0337225 | 0.08158943 | 0.06896593 | 0.08130636 | 0.1020229 | 0.08120776
[5 empty] | 0.03321917 | 0.08226934 |  |  | 0.03321917 | 0.08226934 | 0.07495435 | 0.08198391 | 0.1113423 | 0.08188449
[5 empty] | 0.03482721 | 0.08294925 |  |  | 0.03482721 | 0.08294925 | 0.06740553 | 0.08266147 | 0.1019546 | 0.08256122
[5 empty] | 0.03235019 | 0.08362917 |  |  | 0.03235019 | 0.08362917 | 0.0720252 | 0.08333902 | 0.1131989 | 0.08323796
[5 empty] | 0.03460985 | 0.08430908 |  |  | 0.03460985 | 0.08430908 | 0.07073688 | 0.08401657 | 0.1136323 | 0.08391469
[5 empty] | 0.03300626 | 0.08498899 |  |  | 0.03300626 | 0.08498899 | 0.0706248 | 0.08469413 | 0.1049654 | 0.08459142
[5 empty] | 0.03548444 | 0.0856689 |  |  | 0.03548444 | 0.0856689 | 0.0728784 | 0.08537168 | 0.1055405 | 0.08526815
[5 empty] | 0.0332933 | 0.08634881 |  |  | 0.0332933 | 0.08634881 | 0.07005793 | 0.08604923 | 0.1117717 | 0.08594488
[5 empty] | 0.03562188 | 0.08702872 |  |  | 0.03562188 | 0.08702872 | 0.07181479 | 0.08672679 | 0.1020881 | 0.08662161
[5 empty] | 0.03295811 | 0.08770864 |  |  | 0.03295811 | 0.08770864 | 0.06973081 | 0.08740434 | 0.1005827 | 0.08729834
[5 empty] | 0.03574525 | 0.08838855 |  |  | 0.03574525 | 0.08838855 | 0.07411187 | 0.08808189 | 0.1123494 | 0.08797507
[5 empty] | 0.0343628 | 0.08906846 |  |  | 0.0343628 | 0.08906846 | 0.07215818 | 0.08875944 | 0.1077365 | 0.08865181
[5 empty] | 0.03573379 | 0.08974837 |  |  | 0.03573379 | 0.08974837 | 0.07228889 | 0.089437 | 0.1148753 | 0.08932854
[5 empty] | 0.03426797 | 0.09042828 |  |  | 0.03426797 | 0.09042828 | 0.07004464 | 0.09011455 | 0.1096116 | 0.09000527
[5 empty] | 0.0352928 | 0.0911082 |  |  | 0.0352928 | 0.0911082 | 0.07413746 | 0.0907921 | 0.1091372 | 0.090682
[5 empty] | 0.0342129 | 0.09178811 |  |  | 0.0342129 | 0.09178811 | 0.07531398 | 0.09146966 | 0.1066122 | 0.09135873
[5 empty] | 0.036171 | 0.09246802 |  |  | 0.036171 | 0.09246802 | 0.07080658 | 0.09214721 | 0.1101453 | 0.09203546
[5 empty] | 0.03594681 | 0.09314793 |  |  | 0.03594681 | 0.09314793 | 0.06792532 | 0.09282476 | 0.1137267 | 0.09271219
[5 empty] | 0.0340334 | 0.09382784 |  |  | 0.0340334 | 0.09382784 | 0.07659845 | 0.09350232 | 0.1162732 | 0.09338893
[5 empty] | 0.03501365 | 0.09450776 |  |  | 0.03501365 | 0.09450776 | 0.06983078 | 0.09417987 | 0.1045706 | 0.09406566
[5 empty] | 0.03595502 | 0.09518767 |  |  | 0.03595502 | 0.09518767 | 0.07292798 | 0.09485742 | 0.1139725 | 0.09474239
[5 empty] | 0.03667352 | 0.09586758 |  |  | 0.03667352 | 0.09586758 | 0.07403584 | 0.09553497 | 0.1161986 | 0.09541912
[5 empty] | 0.03666411 | 0.09654749 |  |  | 0.03666411 | 0.09654749 | 0.07594653 | 0.09621253 | 0.1177486 | 0.09609585
[5 empty] | 0.03601695 | 0.0972274 |  |  | 0.03601695 | 0.0972274 | 0.07239189 | 0.09689008 | 0.1157383 | 0.09677258
[5 empty] | 0.03406115 | 0.09790732 |  |  | 0.03406115 | 0.09790732 | 0.07780965 | 0.09756763 | 0.1078957 | 0.09744931
[5 empty] | 0.03634257 | 0.09858723 |  |  | 0.03634257 | 0.09858723 | 0.07403383 | 0.09824519 | 0.1089108 | 0.09812605
[5 empty] | 0.034376 | 0.09926714 |  |  | 0.034376 | 0.09926714 | 0.07656984 | 0.09892274 | 0.1067998 | 0.09880278
[5 empty] | 0.03602522 | 0.09994705 |  |  | 0.03602522 | 0.09994705 | 0.07386633 | 0.09960029 | 0.1168293 | 0.09947951
[5 empty] | 0.03528869 | 0.100627 |  |  | 0.03528869 | 0.100627 | 0.07344552 | 0.1002778 | 0.1106757 | 0.1001562
[5 empty] | 0.03524439 | 0.1013069 |  |  | 0.03524439 | 0.1013069 | 0.07572243 | 0.1009554 | 0.1133535 | 0.100833
[5 empty] | 0.03416324 | 0.1019868 |  |  | 0.03416324 | 0.1019868 | 0.06946911 | 0.101633 | 0.116608 | 0.1015097
[5 empty] | 0.03496444 | 0.1026667 |  |  | 0.03496444 | 0.1026667 | 0.07704277 | 0.1023105 | 0.1095927 | 0.1021864
[5 empty] | 0.03438521 | 0.1033466 |  |  | 0.03438521 | 0.1033466 | 0.076237 | 0.1029881 | 0.1138408 | 0.1028632
[5 empty] | 0.03594741 | 0.1040265 |  |  | 0.03594741 | 0.1040265 | 0.07597153 | 0.1036656 | 0.1127208 | 0.1035399
[5 empty] | 0.035752 | 0.1047064 |  |  | 0.035752 | 0.1047064 | 0.06922626 | 0.1043432 | 0.1128234 | 0.1042166
[5 empty] | 0.03437048 | 0.1053863 |  |  | 0.03437048 | 0.1053863 | 0.07234371 | 0.1050207 | 0.1121569 | 0.1048934
[5 empty] | 0.03472471 | 0.1060663 |  |  | 0.03472471 | 0.1060663 | 0.07167641 | 0.1056983 | 0.1100529 | 0.1055701
[5 empty] | 0.03583071 | 0.1067462 |  |  | 0.03583071 | 0.1067462 | 0.07118152 | 0.1063758 | 0.1150951 | 0.1062468
[5 empty] | 0.03352369 | 0.1074261 |  |  | 0.03352369 | 0.1074261 | 0.07503558 | 0.1070534 | 0.1034915 | 0.1069236
[5 empty] | 0.03612532 | 0.108106 |  |  | 0.03612532 | 0.108106 | 0.06989642 | 0.1077309 | 0.1076755 | 0.1076003
[5 empty] | 0.03630884 | 0.1087859 |  |  | 0.03630884 | 0.1087859 | 0.07277598 | 0.1084085 | 0.1056651 | 0.108277
[5 empty] | 0.03595196 | 0.1094658 |  |  | 0.03595196 | 0.1094658 | 0.07030646 | 0.109086 | 0.1125612 | 0.1089537
[5 empty] | 0.03615339 | 0.1101457 |  |  | 0.03615339 | 0.1101457 | 0.06791271 | 0.1097636 | 0.1145642 | 0.1096305
[5 empty] | 0.03574229 | 0.1108256 |  |  | 0.03574229 | 0.1108256 | 0.06763991 | 0.1104411 | 0.1085783 | 0.1103072
[5 empty] | 0.03439706 | 0.1115056 |  |  | 0.03439706 | 0.1115056 | 0.07508851 | 0.1111187 | 0.1042642 | 0.1109839
[5 empty] | 0.03600042 | 0.1121855 |  |  | 0.03600042 | 0.1121855 | 0.07008996 | 0.1117962 | 0.1030992 | 0.1116607
[5 empty] | 0.03379421 | 0.1128654 |  |  | 0.03379421 | 0.1128654 | 0.07250711 | 0.1124738 | 0.1028589 | 0.1123374
[5 empty] | 0.03422426 | 0.1135453 |  |  | 0.03422426 | 0.1135453 | 0.07452628 | 0.1131514 | 0.1138812 | 0.1130141
[5 empty] | 0.03420772 | 0.1142252 |  |  | 0.03420772 | 0.1142252 | 0.07339674 | 0.1138289 | 0.1058504 | 0.1136909
[5 empty] | 0.03543753 | 0.1149051 |  |  | 0.03543753 | 0.1149051 | 0.06802814 | 0.1145065 | 0.1119085 | 0.1143676
[5 empty] | 0.03438813 | 0.115585 |  |  | 0.03438813 | 0.115585 | 0.06993017 | 0.115184 | 0.1103519 | 0.1150443
[5 empty] | 0.03569179 | 0.1162649 |  |  | 0.03569179 | 0.1162649 | 0.07224528 | 0.1158616 | 0.1065926 | 0.1157211
[5 empty] | 0.03486928 | 0.1169448 |  |  | 0.03486928 | 0.1169448 | 0.07551575 | 0.1165391 | 0.1100407 | 0.1163978
[5 empty] | 0.03371324 | 0.1176248 |  |  | 0.03371324 | 0.1176248 | 0.07243404 | 0.1172167 | 0.1113013 | 0.1170745
[5 empty] | 0.03372923 | 0.1183047 |  |  | 0.03372923 | 0.1183047 | 0.07129675 | 0.1178942 | 0.1049365 | 0.1177513
[5 empty] | 0.03418932 | 0.1189846 |  |  | 0.03418932 | 0.1189846 | 0.06900524 | 0.1185718 | 0.1081437 | 0.118428
[5 empty] | 0.03333076 | 0.1196645 |  |  | 0.03333076 | 0.1196645 | 0.06825717 | 0.1192493 | 0.1149768 | 0.1191047
[5 empty] | 0.03272534 | 0.1203444 |  |  | 0.03272534 | 0.1203444 | 0.06786658 | 0.1199269 | 0.1133075 | 0.1197814
[5 empty] | 0.03512987 | 0.1210243 |  |  | 0.03512987 | 0.1210243 | 0.07416916 | 0.1206044 | 0.1016147 | 0.1204582
[5 empty] | 0.0358395 | 0.1217042 |  |  | 0.0358395 | 0.1217042 | 0.07048486 | 0.121282 | 0.1125016 | 0.1211349
[5 empty] | 0.03258716 | 0.1223841 |  |  | 0.03258716 | 0.1223841 | 0.07247498 | 0.1219595 | 0.1015884 | 0.1218116
[5 empty] | 0.03305332 | 0.1230641 |  |  | 0.03305332 | 0.1230641 | 0.07343806 | 0.1226371 | 0.1098793 | 0.1224884
[5 empty] | 0.03267937 | 0.123744 |  |  | 0.03267937 | 0.123744 | 0.07209096 | 0.1233146 | 0.1112096 | 0.1231651
[5 empty] | 0.03457924 | 0.1244239 |  |  | 0.03457924 | 0.1244239 | 0.0676711 | 0.1239922 | 0.1002824 | 0.1238418
[5 empty] | 0.0326871 | 0.1251038 |  |  | 0.0326871 | 0.1251038 | 0.0720769 | 0.1246698 | 0.1058786 | 0.1245186
[5 empty] | 0.03353576 | 0.1257837 |  |  | 0.03353576 | 0.1257837 | 0.0732234 | 0.1253473 | 0.1081407 | 0.1251953
[5 empty] | 0.03561439 | 0.1264636 |  |  | 0.03561439 | 0.1264636 | 0.06819449 | 0.1260249 | 0.1118506 | 0.125872
[5 empty] | 0.03510064 | 0.1271435 |  |  | 0.03510064 | 0.1271435 | 0.07040492 | 0.1267024 | 0.1107049 | 0.1265488
[5 empty] | 0.03438607 | 0.1278234 |  |  | 0.03438607 | 0.1278234 | 0.07392014 | 0.12738 | 0.1139018 | 0.1272255
[5 empty] | 0.03320148 | 0.1285034 |  |  | 0.03320148 | 0.1285034 | 0.0667263 | 0.1280575 | 0.110806 | 0.1279022
[5 empty] | 0.03338548 | 0.1291833 |  |  | 0.03338548 | 0.1291833 | 0.07081781 | 0.1287351 | 0.1024765 | 0.128579
[5 empty] | 0.03410843 | 0.1298632 |  |  | 0.03410843 | 0.1298632 | 0.07029003 | 0.1294126 | 0.115602 | 0.1292557
[5 empty] | 0.03464419 | 0.1305431 |  |  | 0.03464419 | 0.1305431 | 0.06752437 | 0.1300902 | 0.1023698 | 0.1299324
[5 empty] | 0.03597373 | 0.131223 |  |  | 0.03597373 | 0.131223 | 0.06757468 | 0.1307677 | 0.1156237 | 0.1306091
[5 empty] | 0.03554962 | 0.1319029 |  |  | 0.03554962 | 0.1319029 | 0.06931832 | 0.1314453 | 0.1131963 | 0.1312859
[5 empty] | 0.0357351 | 0.1325828 |  |  | 0.0357351 | 0.1325828 | 0.06810966 | 0.1321228 | 0.1060006 | 0.1319626
[5 empty] | 0.03362217 | 0.1332627 |  |  | 0.03362217 | 0.1332627 | 0.06942829 | 0.1328004 | 0.1158953 | 0.1326393
[5 empty] | 0.03642787 | 0.1339426 |  |  | 0.03642787 | 0.1339426 | 0.0772421 | 0.1334779 | 0.104444 | 0.1333161
[5 empty] | 0.03568463 | 0.1346226 |  |  | 0.03568463 | 0.1346226 | 0.07467859 | 0.1341555 | 0.1111506 | 0.1339928
[5 empty] | 0.03509684 | 0.1353025 |  |  | 0.03509684 | 0.1353025 | 0.06941832 | 0.134833 | 0.1054813 | 0.1346695