## 1
Общество с ограниченной ответственностью "Инженерная геология" (ООО "ИнжГео") | [11 empty] | Общество с ограниченной ответственностью "Инженерная геология" (ООО "ИнжГео")
Юр. адрес: 117279, г. Москва, ул. Миклухо-Маклая, 36 а, этаж 5, пом. XXIII к. 76-84 | [11 empty] | Юр. адрес: 117279, г. Москва, ул. Миклухо-Маклая, 36 а, этаж 5, пом. XXIII к. 76-84 | [8 empty] | нагр |  |  | X0 | Y0 | R |  | нагр |  |  |  | X0 | Y0 | R | нагр |  |  |  | X0 | Y0 | R |  | нагр |  |  |  | X0 | Y0 | R
Телефон/факс +7 (495) 132-30-00, Адрес электронной почты inbox@inj-geo.ru | [11 empty] | Телефон/факс +7 (495) 132-30-00, Адрес электронной почты inbox@inj-geo.ru | [12 empty] | 0 | [7 empty] | 0 | [6 empty] | 0 | [7 empty] | 0
[21 empty] | девиатор | [6 empty] | девиатор | [6 empty] | девиатор | [7 empty] | девиатор
Испытательная лаборатория ООО «ИнжГео» | [11 empty] | Испытательная лаборатория ООО «ИнжГео» | [8 empty] | x0 | Угол | X | Y |  |  |  | x0 |  | Угол | X | Y |  |  | x0 |  | Угол | X | Y |  |  |  | x0 |  | Угол | X | Y
Адрес места осуществления деятельности лаборатории: г. Москва, просп. Вернадского, д. 51, стр. 1 | [11 empty] | Адрес места осуществления деятельности лаборатории: г. Москва, просп. Вернадского, д. 51, стр. 1 | [9 empty] | 0 | [7 empty] | 0 | [6 empty] | 0 | [7 empty] | 0
Телефон +7(910)4557682, E-mail: slg85@mail.ru | [11 empty] | Телефон +7(910)4557682, E-mail: slg85@mail.ru | [9 empty] | 5 | [7 empty] | 5 | [6 empty] | 5 | [7 empty] | 5
[22 empty] | 10 | [7 empty] | 10 | [6 empty] | 10 | [7 empty] | 10
[12 empty] | Протокол испытаний № 13-63/22 от 20-11-2022 | [9 empty] | 15 | [7 empty] | 15 | [6 empty] | 15 | [7 empty] | 15
[22 empty] | 20 | [7 empty] | 20 | [6 empty] | 20 | [7 empty] | 20
[12 empty] | Наименование и адрес заказчика: Переход трубопровода через р. Енисей | [9 empty] | 25 | [7 empty] | 25 | [6 empty] | 25 | [7 empty] | 25
[12 empty] | Наименование объекта: ООО Регионстрой | [9 empty] | 30 | [7 empty] | 30 | [6 empty] | 30 | [7 empty] | 30
Наименование используемого метода/методики: ГОСТ 12248.4-2020 | [11 empty] | Наименование используемого метода/методики: ГОСТ 12248.3-2020 | [9 empty] | 35 | [7 empty] | 35 | [6 empty] | 35 | [7 empty] | 35
Условия проведения испытания: температура окружающей среды (18 - 25)0С, влажность воздуха (40 - 75)% | [11 empty] | Условия проведения испытания: температура окружающей среды (18 - 25)0С, влажность воздуха (40 - 75)% | [9 empty] | 40 | [7 empty] | 40 | [6 empty] | 40 | [7 empty] | 40
[12 empty] | Дата получение объекта подлежащего испытаниям: 24.10.2022 | [9 empty] | 45 | [7 empty] | 45 | [6 empty] | 45 | [7 empty] | 45
[12 empty] | Дата испытания: 25.10.2022-19.11.2022 | [9 empty] | 50 | [7 empty] | 50 | [6 empty] | 50 | [7 empty] | 50
[22 empty] | 55 | [7 empty] | 55 | [6 empty] | 55 | [7 empty] | 55
Испытание грунтов методом трехосного сжатия | [11 empty] | Испытание грунтов методом трехосного сжатия | [9 empty] | 60 | [7 empty] | 60 | [6 empty] | 60 | [7 empty] | 60
[22 empty] | 65 | [7 empty] | 65 | [6 empty] | 65 | [7 empty] | 65
Лабораторный номер: | [6 empty] | We, д.е. = |  |  |  |  | Лабораторный номер: |  | 1057 |  |  |  | We, д.е. = | 0.406669122 |  |  | 70 | [7 empty] | 70 | [6 empty] | 70 | [7 empty] | 70
Номер скважины: | [6 empty] | ρ, г/см3 = |  |  |  |  | Номер скважины: |  | BH-001 |  |  |  | ρ, г/см3 = | 1.75 |  |  | 75 | [7 empty] | 75 | [6 empty] | 75 | [7 empty] | 75
Глубина отбора, м: | [6 empty] | ρs, г/см3 = |  |  |  |  | Глубина отбора, м: |  | 1.7 |  |  |  | ρs, г/см3 = | 2.7 |  |  | 80 | [7 empty] | 80 | [6 empty] | 80 | [7 empty] | 80
Наименование грунта: | [6 empty] | e, д.е. = |  |  |  |  | Наименование грунта: |  | Суглинок, после оттаивания текучий, легкий песчанистый |  |  |  | e, д.е. = | 1.17029 |  |  | 85 | [7 empty] | 85 | [6 empty] | 85 | [7 empty] | 85
Схема проведения опыта: | [6 empty] | IL, д.е. = |  |  |  |  | Схема проведения опыта: |  | КД |  |  |  | IL, д.е. = | 1.082 |  |  | 90 | [7 empty] | 90 | [6 empty] | 90 | [7 empty] | 90
[22 empty] | 95 | [7 empty] | 95 | [6 empty] | 95 | [7 empty] | 95
[22 empty] | 100 | [7 empty] | 100 | [6 empty] | 100 | [7 empty] | 100
Результаты испытаний | [11 empty] | Результаты испытаний | [9 empty] | 105 | [7 empty] | 105 | [6 empty] | 105 | [7 empty] | 105
[22 empty] | 110 | [7 empty] | 110 | [6 empty] | 110 | [7 empty] | 110
[22 empty] | 115 | [7 empty] | 115 | [6 empty] | 115 | [7 empty] | 115
[22 empty] | 120 | [7 empty] | 120 | [6 empty] | 120 | [7 empty] | 120
[22 empty] | 125 | [7 empty] | 125 | [6 empty] | 125 | [7 empty] | 125
[22 empty] | 130 | [7 empty] | 130 | [6 empty] | 130 | [7 empty] | 130
[22 empty] | 135 | [7 empty] | 135 | [6 empty] | 135 | [7 empty] | 135
[22 empty] | 140 | [7 empty] | 140 | [6 empty] | 140 | [7 empty] | 140
[22 empty] | 145 | [7 empty] | 145 | [6 empty] | 145 | [7 empty] | 145
[22 empty] | 150 | [7 empty] | 150 | [6 empty] | 150 | [7 empty] | 150
[22 empty] | 155 | [7 empty] | 155 | [6 empty] | 155 | [7 empty] | 155
[22 empty] | 160 | [7 empty] | 160 | [6 empty] | 160 | [7 empty] | 160
[22 empty] | 165 | [7 empty] | 165 | [6 empty] | 165 | [7 empty] | 165
[22 empty] | 170 | [7 empty] | 170 | [6 empty] | 170 | [7 empty] | 170
[22 empty] | 175 | [7 empty] | 175 | [6 empty] | 175 | [7 empty] | 175
[22 empty] | 180 | [7 empty] | 180 | [6 empty] | 180 | [7 empty] | 180
[13 empty] | Давление в камере, Мпа σ3 | Вертикальная нагрузка, Мпа σ1 | Поровое давление, Мпа u
| K0, д.е. | 0.8435655 |  |  |  |  | Коэфф. Точки | [5 empty] | 0.05 | 0.08493633 | [5 empty] | 1 | [6 empty] | σ3,кПа | σ1,кПа | u, кПа |  |  |  | 4
| q_zg, МПа | 0.04217828 | [10 empty] | 0.15 | 0.2220252 | [27 empty] | δ3, Мпа | δ1-δ3, МПа | δ1, МПа | δ1, КПа
|  |  | Модуль деформации, МПа: | [9 empty] | 0.25 | 0.3591141 | [21 empty] | С, МПа:
|  |  | Е0= |  | Точки модуля (полное напр.), МПа |  |  |  | 0.04217828 | 0.06748524 | [25 empty] | φ, град:
|  |  | E50 = |  | qf (полное напр.), МПа |  |  |  | 0.1006139 | [26 empty] | E, Мпа
|  |  | Коэф. Поперечной деформации, ϑ = | [9 empty] | Эффективные значения угла внутреннего трения и удельного сцепления ϕ', С' | [13 empty] | x | 0
[13 empty] | ϕ', град. = | 9 | [12 empty] | y |  |  |  | С, кПа | φ,°
[13 empty] | С', МПа = | 0.007
| Исполнитель: | [6 empty] | Морозов Д.С. |  |  |  |  | Исполнитель: |  |  |  |  | Морозов Д.С.
| Начальник исп. лаборатории: | [6 empty] | Семиколенова Л.Г. |  |  |  |  | Начальник исп. лаборатории: |  |  |  |  | Семиколенова Л.Г.
Лист 1 , всего листов 2 | [11 empty] | Лист 2 , всего листов 2
Частичное воспроизведение протокола испытаний без письменного разрешения ООО «ИнжГео» ЗАПРЕЩАЕТСЯ | [11 empty] | Частичное воспроизведение протокола испытаний без письменного разрешения ООО «ИнжГео» ЗАПРЕЩАЕТСЯ
[5 empty] | второй график |  | первый график | [9 empty] | К Пуассона
dev50 | epsE50 | ind | devE0 | epsE0 | dev | eps | sigma |  | dev1 | eps1 | dev2 | eps2 | dev3 | eps3 |  | Глины
0.05061393 | 0.005061355 |  |  |  | 0 | 0 |  |  | -0.00036 | 0 | 0.00057 | 0 | 0.02891523 | 0.0003637108 |  | < 0 | 0,20-0,30
ind |  |  |  |  | 0.009534698 | 0.0005561715 |  |  | 0.008035356 | 0.0005356864 | 0.02160756 | 0.0004899637 | 0.05455704 | 0.00102937 |  | 0-0,25 | 0,30-0,38
2 |  |  |  |  | 0.01816121 | 0.001112343 |  |  | 0.01746816 | 0.001746803 | 0.0360126 | 0.001224909 | 0.05577223 | 0.001589994 |  | 0,25< | 0,38-0,45
E0 |  |  |  |  | 0.02530697 | 0.001687118 |  |  | 0.01845931 | 0.002395806 | 0.04124561 | 0.002387939 | 0.06065534 | 0.002384991 |  | Суглинки | 0,35-0,37
epsE0 | devE0 |  |  |  | 0.03088313 | 0.002224686 |  |  | 0.01973399 | 0.003194409 | 0.0427455 | 0.003183918 | 0.06305873 | 0.003179988 |  | Пески и супеси | 0,30-0,35
0.001687118 | 0.02530697 |  |  |  | 0.03644359 | 0.002780858 |  |  | 0.02022739 | 0.003993011 | 0.04313055 | 0.003979898 | 0.06898563 | 0.003974985
[5 empty] | 0.04149207 | 0.003337029 |  |  | 0.02149422 | 0.004791613 | 0.04717192 | 0.004775877 | 0.06868867 | 0.004769982
График E50 |  | График E |  |  | 0.04572541 | 0.003893201 |  |  | 0.02277677 | 0.005590215 | 0.04933676 | 0.005571857 | 0.06961718 | 0.005564979
eps | q | sigma |  |  | 0.04884049 | 0.004449372 |  |  | 0.02361492 | 0.006388817 | 0.04900195 | 0.006367836 | 0.07199566 | 0.006359976
Горизонтальная линия E50 |  | Касательная |  |  | 0.05061393 | 0.005061355 |  |  | 0.02475857 | 0.007187419 | 0.05032666 | 0.007163816 | 0.07959766 | 0.007154973
0 |  | a | b |  | 0.05124517 | 0.005561715 |  |  | 0.02479924 | 0.007986021 | 0.05050844 | 0.007959796 | 0.08198721 | 0.007949969
|  |  | 0 |  | 0.05193486 | 0.006117887 |  |  | 0.02587496 | 0.008784624 | 0.05461816 | 0.008755775 | 0.07757791 | 0.008744966
Вертикальная линия E50 |  | p1 и p2 |  |  | 0.05261207 | 0.006674058 |  |  | 0.02570902 | 0.009583226 | 0.05240938 | 0.009551755 | 0.08529615 | 0.009539963
| 0 | 0 |  |  | 0.05327691 | 0.00723023 |  |  | 0.02561311 | 0.01038183 | 0.05555506 | 0.01034773 | 0.08509439 | 0.01033496
[5 empty] | 0.05392949 | 0.007786401 |  |  | 0.02673941 | 0.01118043 | 0.05541699 | 0.01114371 | 0.08358371 | 0.01112996
Касательная линия E50 |  |  |  |  | 0.0545699 | 0.008342573 |  |  | 0.02681466 | 0.01197903 | 0.0577709 | 0.01193969 | 0.08460188 | 0.01192495
0 | 0 | Горизонтальная 1 |  |  | 0.05519826 | 0.008898744 |  |  | 0.02675359 | 0.01277763 | 0.05524567 | 0.01273567 | 0.08994366 | 0.01271995
[5 empty] | 0.05581467 | 0.009454916 |  |  | 0.02763341 | 0.01357624 | 0.05698463 | 0.01353165 | 0.08895893 | 0.01351495
Горизонтальная линия qкр |  |  |  |  | 0.05641925 | 0.01001109 |  |  | 0.02833609 | 0.01437484 | 0.06039695 | 0.01432763 | 0.08753803 | 0.01430995
Горизонтальная линия q |  | Горизонтальная 2 |  |  | 0.05701209 | 0.01056726 |  |  | 0.02889162 | 0.01517344 | 0.05887035 | 0.01512361 | 0.08802772 | 0.01510494
0 |  | 0 |  |  | 0.05759332 | 0.01112343 |  |  | 0.02889797 | 0.01597204 | 0.06094208 | 0.01591959 | 0.09376118 | 0.01589994
[5 empty] | 0.05816302 | 0.0116796 |  |  | 0.02815571 | 0.01677064 | 0.06073352 | 0.01671557 | 0.08963759 | 0.01669494
Вертикальная линия q |  |  |  |  | 0.05872132 | 0.01223577 |  |  | 0.02863038 | 0.01756925 | 0.05993681 | 0.01751155 | 0.09468329 | 0.01748993
| 0 |  |  |  | 0.05926831 | 0.01279194 |  |  | 0.02978696 | 0.01836785 | 0.06055454 | 0.01830753 | 0.09243749 | 0.01828493
[5 empty] | 0.05980411 | 0.01334812 |  |  | 0.02953597 | 0.01916645 | 0.05989559 | 0.01910351 | 0.09224884 | 0.01907993
[5 empty] | 0.06032882 | 0.01390429 |  |  | 0.030243 | 0.01996505 | 0.06206354 | 0.01989949 | 0.09674807 | 0.01987492
[5 empty] | 0.06084255 | 0.01446046 |  |  | 0.02921903 | 0.02076366 | 0.0597944 | 0.02069547 | 0.09730931 | 0.02066992
[5 empty] | 0.0613454 | 0.01501663 |  |  | 0.03101239 | 0.02156226 | 0.0634745 | 0.02149145 | 0.09233377 | 0.02146492
[5 empty] | 0.06183749 | 0.0155728 |  |  | 0.02964808 | 0.02236086 | 0.06295461 | 0.02228743 | 0.09148414 | 0.02225991
[5 empty] | 0.06231892 | 0.01612897 |  |  | 0.03053651 | 0.02315946 | 0.06323042 | 0.02308341 | 0.09697239 | 0.02305491
[5 empty] | 0.0627898 | 0.01668515 |  |  | 0.03027331 | 0.02395806 | 0.06543764 | 0.02387939 | 0.09662679 | 0.02384991
[5 empty] | 0.06325023 | 0.01724132 |  |  | 0.03117377 | 0.02475667 | 0.06438888 | 0.02467537 | 0.09880353 | 0.02464491
[5 empty] | 0.06370033 | 0.01779749 |  |  | 0.03127872 | 0.02555527 | 0.06448745 | 0.02547135 | 0.0936545 | 0.0254399
[5 empty] | 0.06414019 | 0.01835366 |  |  | 0.03156944 | 0.02635387 | 0.06324233 | 0.02626733 | 0.09628361 | 0.0262349
[5 empty] | 0.06456993 | 0.01890983 |  |  | 0.03141551 | 0.02715247 | 0.06241193 | 0.0270633 | 0.1012151 | 0.0270299
[5 empty] | 0.06498965 | 0.019466 |  |  | 0.03157951 | 0.02795107 | 0.06687672 | 0.02785928 | 0.09855388 | 0.02782489
[5 empty] | 0.06539947 | 0.02002217 |  |  | 0.03056221 | 0.02874968 | 0.06615262 | 0.02865526 | 0.0990574 | 0.02861989
[5 empty] | 0.06579948 | 0.02057835 |  |  | 0.03133613 | 0.02954828 | 0.0667966 | 0.02945124 | 0.0975858 | 0.02941489
[5 empty] | 0.0661898 | 0.02113452 |  |  | 0.03147053 | 0.03034688 | 0.06354491 | 0.03024722 | 0.1017315 | 0.03020988
[5 empty] | 0.06657052 | 0.02169069 |  |  | 0.0319983 | 0.03114548 | 0.06384938 | 0.0310432 | 0.1012123 | 0.03100488
[5 empty] | 0.06694177 | 0.02224686 |  |  | 0.03269344 | 0.03194409 | 0.06703093 | 0.03183918 | 0.1017334 | 0.03179988
[5 empty] | 0.06730365 | 0.02280303 |  |  | 0.03186013 | 0.03274269 | 0.06499584 | 0.03263516 | 0.1024085 | 0.03259487
[5 empty] | 0.06765625 | 0.0233592 |  |  | 0.0315925 | 0.03354129 | 0.06468406 | 0.03343114 | 0.09999503 | 0.03338987
[5 empty] | 0.0679997 | 0.02391538 |  |  | 0.03275935 | 0.03433989 | 0.06549603 | 0.03422712 | 0.1033065 | 0.03418487
[5 empty] | 0.0683341 | 0.02447155 |  |  | 0.03178057 | 0.03513849 | 0.06687434 | 0.0350231 | 0.1027976 | 0.03497987
[5 empty] | 0.06865955 | 0.02502772 |  |  | 0.03249076 | 0.0359371 | 0.06619492 | 0.03581908 | 0.1006699 | 0.03577486
[5 empty] | 0.06897617 | 0.02558389 |  |  | 0.03307529 | 0.0367357 | 0.0669983 | 0.03661506 | 0.1005031 | 0.03656986
[5 empty] | 0.06928405 | 0.02614006 |  |  | 0.03225323 | 0.0375343 | 0.06607251 | 0.03741104 | 0.1032445 | 0.03736486
[5 empty] | 0.06958331 | 0.02669623 |  |  | 0.03301428 | 0.0383329 | 0.06896409 | 0.03820702 | 0.1010293 | 0.03815985
[5 empty] | 0.06987405 | 0.0272524 |  |  | 0.03232453 | 0.0391315 | 0.0681736 | 0.039003 | 0.1027038 | 0.03895485
[5 empty] | 0.07015638 | 0.02780858 |  |  | 0.03218004 | 0.03993011 | 0.06790827 | 0.03979898 | 0.1046035 | 0.03974985
[5 empty] | 0.07043042 | 0.02836475 |  |  | 0.03236591 | 0.04072871 | 0.06821177 | 0.04059496 | 0.1028484 | 0.04054484
[5 empty] | 0.07069625 | 0.02892092 |  |  | 0.03314814 | 0.04152731 | 0.06864428 | 0.04139094 | 0.1059496 | 0.04133984
[5 empty] | 0.070954 | 0.02947709 |  |  | 0.03377198 | 0.04232591 | 0.06971761 | 0.04218692 | 0.1013126 | 0.04213484
[5 empty] | 0.07120377 | 0.03003326 |  |  | 0.03308336 | 0.04312452 | 0.06994669 | 0.0429829 | 0.10489 | 0.04292984
[5 empty] | 0.07144567 | 0.03058943 |  |  | 0.03339894 | 0.04392312 | 0.06936337 | 0.04377888 | 0.1037055 | 0.04372483
[5 empty] | 0.0716798 | 0.0311456 |  |  | 0.03256672 | 0.04472172 | 0.06596525 | 0.04457486 | 0.1066452 | 0.04451983
[5 empty] | 0.07190626 | 0.03170178 |  |  | 0.03343326 | 0.04552032 | 0.06967124 | 0.04537083 | 0.106319 | 0.04531483
[5 empty] | 0.07212518 | 0.03225795 |  |  | 0.03277554 | 0.04631892 | 0.06832939 | 0.04616681 | 0.1069658 | 0.04610982
[5 empty] | 0.07233666 | 0.03281412 |  |  | 0.03346904 | 0.04711753 | 0.0683221 | 0.04696279 | 0.1026253 | 0.04690482
[5 empty] | 0.07254079 | 0.03337029 |  |  | 0.03277737 | 0.04791613 | 0.06866944 | 0.04775877 | 0.1054535 | 0.04769982
[5 empty] | 0.0727377 | 0.03392646 |  |  | 0.03354757 | 0.04871473 | 0.0687813 | 0.04855475 | 0.1029494 | 0.04849481
[5 empty] | 0.07292748 | 0.03448263 |  |  | 0.03417708 | 0.04951333 | 0.06957277 | 0.04935073 | 0.1016508 | 0.04928981
[5 empty] | 0.07311024 | 0.03503881 |  |  | 0.03334216 | 0.05031193 | 0.06855435 | 0.05014671 | 0.1054386 | 0.05008481
[5 empty] | 0.0732861 | 0.03559498 |  |  | 0.03384589 | 0.05111054 | 0.06992397 | 0.05094269 | 0.1050942 | 0.0508798
[5 empty] | 0.07345515 | 0.03615115 |  |  | 0.03391243 | 0.05190914 | 0.07005269 | 0.05173867 | 0.1067578 | 0.0516748
[5 empty] | 0.07361751 | 0.03670732 |  |  | 0.03409697 | 0.05270774 | 0.06764556 | 0.05253465 | 0.1064311 | 0.0524698
[5 empty] | 0.07377328 | 0.03726349 |  |  | 0.03298884 | 0.05350634 | 0.07072146 | 0.05333063 | 0.1089724 | 0.0532648
[5 empty] | 0.07392257 | 0.03781966 |  |  | 0.03452552 | 0.05430495 | 0.0702381 | 0.05412661 | 0.1095751 | 0.05405979
[5 empty] | 0.07406549 | 0.03837583 |  |  | 0.03347772 | 0.05510355 | 0.0719456 | 0.05492259 | 0.1055787 | 0.05485479
[5 empty] | 0.07420214 | 0.03893201 |  |  | 0.03414634 | 0.05590215 | 0.0720252 | 0.05571857 | 0.1049714 | 0.05564979
[5 empty] | 0.07433263 | 0.03948818 |  |  | 0.03403813 | 0.05670075 | 0.0714131 | 0.05651455 | 0.109494 | 0.05644478
[5 empty] | 0.07445707 | 0.04004435 |  |  | 0.03354361 | 0.05749935 | 0.07075322 | 0.05731053 | 0.1091141 | 0.05723978
[5 empty] | 0.07457557 | 0.04060052 |  |  | 0.03370373 | 0.05829796 | 0.0688722 | 0.05810651 | 0.1039731 | 0.05803478
[5 empty] | 0.07468823 | 0.04115669 |  |  | 0.03376406 | 0.05909656 | 0.07028558 | 0.05890249 | 0.1107368 | 0.05882977
[5 empty] | 0.07479516 | 0.04171286 |  |  | 0.03380919 | 0.05989516 | 0.06889289 | 0.05969847 | 0.104341 | 0.05962477
[5 empty] | 0.07489646 | 0.04226904 |  |  | 0.03405497 | 0.06069376 | 0.072846 | 0.06049445 | 0.1069529 | 0.06041977
[5 empty] | 0.07499225 | 0.04282521 |  |  | 0.03505592 | 0.06149236 | 0.07018929 | 0.06129043 | 0.104952 | 0.06121476
[5 empty] | 0.07508263 | 0.04338138 |  |  | 0.0349577 | 0.06229097 | 0.07223306 | 0.06208641 | 0.1095908 | 0.06200976
[5 empty] | 0.07516771 | 0.04393755 |  |  | 0.03468551 | 0.06308957 | 0.07081596 | 0.06288238 | 0.1106063 | 0.06280476
[5 empty] | 0.07524759 | 0.04449372 |  |  | 0.03518069 | 0.06388817 | 0.07218212 | 0.06367836 | 0.1048075 | 0.06359976
[5 empty] | 0.07532239 | 0.04504989 |  |  | 0.03458009 | 0.06468677 | 0.07044147 | 0.06447434 | 0.1118748 | 0.06439475
[5 empty] | 0.0753922 | 0.04560606 |  |  | 0.03494917 | 0.06548538 | 0.07132987 | 0.06527032 | 0.1071025 | 0.06518975
[5 empty] | 0.07545714 | 0.04616224 |  |  | 0.03486037 | 0.06628398 | 0.0718909 | 0.0660663 | 0.1097116 | 0.06598475
[5 empty] | 0.07551732 | 0.04671841 |  |  | 0.03511093 | 0.06708258 | 0.07178023 | 0.06686228 | 0.1075423 | 0.06677974
[5 empty] | 0.07557284 | 0.04727458 |  |  | 0.03493633 | 0.06788118 | 0.06935227 | 0.06765826 | 0.1081732 | 0.06757474
[5 empty] | 0.0756238 | 0.04783075 |  |  | 0.03508255 | 0.06867978 | 0.07134472 | 0.06845424 | 0.1075537 | 0.06836974
[5 empty] | 0.07567032 | 0.04838692 |  |  | 0.03500758 | 0.06947839 | 0.07217437 | 0.06925022 | 0.1109863 | 0.06916473
[5 empty] | 0.07571251 | 0.04894309 |  |  | 0.03564839 | 0.07027699 | 0.07063112 | 0.0700462 | 0.107725 | 0.06995973
[5 empty] | 0.07575046 | 0.04949927 |  |  | 0.03486853 | 0.07107559 | 0.06976734 | 0.07084218 | 0.1058679 | 0.07075473
[5 empty] | 0.07578429 | 0.05005544 |  |  | 0.03441149 | 0.07187419 | 0.07128093 | 0.07163816 | 0.1112556 | 0.07154973
[5 empty] | 0.0758141 | 0.05061161 |  |  | 0.03396204 | 0.07267279 | 0.0693874 | 0.07243414 | 0.1057421 | 0.07234472
[5 empty] | 0.07584001 | 0.05116778 |  |  | 0.03457585 | 0.0734714 | 0.07362283 | 0.07323012 | 0.1082086 | 0.07313972
[5 empty] | 0.07586211 | 0.05172395 |  |  | 0.03520825 | 0.07427 | 0.06997817 | 0.0740261 | 0.1115702 | 0.07393472
[5 empty] | 0.07588052 | 0.05228012 |  |  | 0.03520087 | 0.0750686 | 0.07187332 | 0.07482208 | 0.1063215 | 0.07472971
[5 empty] | 0.07589534 | 0.05283629 |  |  | 0.03523985 | 0.0758672 | 0.06944274 | 0.07561806 | 0.1086953 | 0.07552471
[5 empty] | 0.07590668 | 0.05339247 |  |  | 0.03442398 | 0.07666581 | 0.07379376 | 0.07641404 | 0.1068615 | 0.07631971
[5 empty] | 0.07591465 | 0.05394864 |  |  | 0.03442908 | 0.07746441 | 0.07090247 | 0.07721002 | 0.1057462 | 0.0771147
[5 empty] | 0.07591935 | 0.05450481 |  |  | 0.03520525 | 0.07826301 | 0.07091026 | 0.078006 | 0.1074524 | 0.0779097
[5 empty] | 0.0759209 | 0.05506098 |  |  | 0.03529344 | 0.07906161 | 0.07267039 | 0.07880198 | 0.1097948 | 0.0787047
[5 empty] | 0.0754209 | 0.05506098 |  |  | 0.0349338 | 0.07986021 | 0.07195373 | 0.07959796 | 0.1105281 | 0.07949969
[5 empty] | 0.07479457 | 0.05509264 |  |  | 0.03439649 | 0.08065882 | 0.06947915 | 0.08039393 | 0.1057065 | 0.08029469
[5 empty] | 0.0741665 | 0.05512343 |  |  | 0.03491729 | 0.08145742 | 0.07068633 | 0.08118991 | 0.1075864 | 0.08108969
[5 empty] | 0.0735367 | 0.05515337 |  |  | 0.03436242 | 0.08225602 | 0.07059027 | 0.08198589 | 0.1065298 | 0.08188469
[5 empty] | 0.07290517 | 0.05518244 |  |  | 0.03471548 | 0.08305462 | 0.06973596 | 0.08278187 | 0.1085259 | 0.08267968
[5 empty] | 0.0722719 | 0.05521065 |  |  | 0.03341077 | 0.08385322 | 0.07245565 | 0.08357785 | 0.1035232 | 0.08347468
[5 empty] | 0.0716369 | 0.055238 |  |  | 0.03458103 | 0.08465183 | 0.06934642 | 0.08437383 | 0.1074519 | 0.08426968
[5 empty] | 0.07100016 | 0.05526449 |  |  | 0.0343989 | 0.08545043 | 0.07219038 | 0.08516981 | 0.1055104 | 0.08506467
[5 empty] | 0.07036168 | 0.05529012 |  |  | 0.0334848 | 0.08624903 | 0.07115705 | 0.08596579 | 0.1065974 | 0.08585967
[5 empty] | 0.06972148 | 0.05531489 |  |  | 0.03333253 | 0.08704763 | 0.07013444 | 0.08676177 | 0.1090536 | 0.08665467
[5 empty] | 0.06907954 | 0.0553388 |  |  | 0.03382723 | 0.08784624 | 0.07157804 | 0.08755775 | 0.1045831 | 0.08744966
[5 empty] | 0.06843586 | 0.05536184 |  |  | 0.03458972 | 0.08864484 | 0.06848995 | 0.08835373 | 0.1037371 | 0.08824466
[5 empty] | 0.06779045 | 0.05538403 |  |  | 0.03481544 | 0.08944344 | 0.0676547 | 0.08914971 | 0.1069407 | 0.08903966
[5 empty] | 0.0671433 | 0.05540535 |  |  | 0.03307158 | 0.09024204 | 0.06815018 | 0.08994569 | 0.103503 | 0.08983465
[5 empty] | 0.06649442 | 0.05542581 |  |  | 0.03334738 | 0.09104064 | 0.07137395 | 0.09074167 | 0.1078999 | 0.09062965
[5 empty] | 0.06584381 | 0.05544541 |  |  | 0.03363737 | 0.09183925 | 0.07099132 | 0.09153765 | 0.1050435 | 0.09142465
[5 empty] | 0.06519146 | 0.05546415 |  |  | 0.0336411 | 0.09263785 | 0.06896364 | 0.09233363 | 0.1028287 | 0.09221965
[5 empty] | 0.06453738 | 0.05548203 |  |  | 0.03364378 | 0.09343645 | 0.06995691 | 0.09312961 | 0.1048366 | 0.09301464
[5 empty] | 0.06388156 | 0.05549905 |  |  | 0.03271938 | 0.09423505 | 0.06638981 | 0.09392559 | 0.1066906 | 0.09380964
[5 empty] | 0.06322401 | 0.0555152 |  |  | 0.03301299 | 0.09503365 | 0.06751646 | 0.09472157 | 0.1011325 | 0.09460464
[5 empty] | 0.06256472 | 0.0555305 |  |  | 0.03330545 | 0.09583226 | 0.06729669 | 0.09551755 | 0.1023738 | 0.09539963
[5 empty] | 0.0619037 | 0.05554493 |  |  | 0.03348032 | 0.09663086 | 0.06817802 | 0.09631353 | 0.1030108 | 0.09619463
[5 empty] | 0.06124095 | 0.05555851 |  |  | 0.03260571 | 0.09742946 | 0.07008169 | 0.09710951 | 0.1002956 | 0.09698963
[5 empty] | 0.06057646 | 0.05557122 |  |  | 0.03309625 | 0.09822806 | 0.06659344 | 0.09790549 | 0.1012263 | 0.09778462
[5 empty] | 0.05991023 | 0.05558307 |  |  | 0.03358493 | 0.09902667 | 0.06629157 | 0.09870146 | 0.1017497 | 0.09857962
[5 empty] | 0.05924227 | 0.05559406 |  |  | 0.03338406 | 0.09982527 | 0.06558034 | 0.09949744 | 0.1035373 | 0.09937462
[5 empty] | 0.05857258 | 0.05560419 |  |  | 0.03186733 | 0.1006239 | 0.06869357 | 0.1002934 | 0.1015446 | 0.1001696
[5 empty] | 0.05790115 | 0.05561346 |  |  | 0.03292768 | 0.1014225 | 0.06533467 | 0.1010894 | 0.1035792 | 0.1009646
[5 empty] | 0.05722799 | 0.05562186 |  |  | 0.03293703 | 0.1022211 | 0.06606753 | 0.1018854 | 0.1052192 | 0.1017596
[5 empty] | 0.05655309 | 0.05562941 |  |  | 0.03272982 | 0.1030197 | 0.06679246 | 0.1026814 | 0.1027341 | 0.1025546
[5 empty] | 0.05587646 | 0.05563609 |  |  | 0.0326079 | 0.1038183 | 0.06609032 | 0.1034773 | 0.1029327 | 0.1033496
[5 empty] | 0.05519809 | 0.05564192 |  |  | 0.03136588 | 0.1046169 | 0.06580249 | 0.1042733 | 0.09801205 | 0.1041446
[5 empty] | 0.05451799 | 0.05564688 |  |  | 0.03157707 | 0.1054155 | 0.06780578 | 0.1050693 | 0.1039895 | 0.1049396
[5 empty] | 0.05383615 | 0.05565098 |  |  | 0.03201386 | 0.1062141 | 0.06419187 | 0.1058653 | 0.0971124 | 0.1057346
[5 empty] | 0.05315258 | 0.05565422 |  |  | 0.03167745 | 0.1070127 | 0.06399393 | 0.1066613 | 0.1018614 | 0.1065296
[5 empty] | 0.05246728 | 0.0556566 |  |  | 0.03134739 | 0.1078113 | 0.06670589 | 0.1074572 | 0.09992312 | 0.1073246
[5 empty] | 0.05178024 | 0.05565812 |  |  | 0.03217811 | 0.1086099 | 0.06561744 | 0.1082532 | 0.09943327 | 0.1081196
[5 empty] | 0.05109147 | 0.05565877 |  |  | 0.03239072 | 0.1094085 | 0.06557334 | 0.1090492 | 0.09889566 | 0.1089146
[5 empty] | 0.05040096 | 0.05565857 |  |  | 0.03190561 | 0.1102071 | 0.06440882 | 0.1098452 | 0.101598 | 0.1097096
[5 empty] | 0.04970872 | 0.0556575 |  |  | 0.03228325 | 0.1110057 | 0.06486413 | 0.1106412 | 0.0957163 | 0.1105046
[5 empty] | 0.04901474 | 0.05565557 |  |  | 0.03118012 | 0.1118043 | 0.06446593 | 0.1114371 | 0.1020045 | 0.1112996
[5 empty] | 0.04831903 | 0.05565279 |  |  | 0.03119845 | 0.1126029 | 0.06398653 | 0.1122331 | 0.09786476 | 0.1120946
[5 empty] | 0.04762158 | 0.05564914 |  |  | 0.03124049 | 0.1134015 | 0.06539684 | 0.1130291 | 0.0983109 | 0.1128896
[5 empty] | 0.0469224 | 0.05564463 |  |  | 0.03127185 | 0.1142001 | 0.06378996 | 0.1138251 | 0.09583884 | 0.1136846
[5 empty] | 0.04622149 | 0.05563926 |  |  | 0.03123793 | 0.1149987 | 0.06525454 | 0.1146211 | 0.09629072 | 0.1144796
[5 empty] | 0.04551884 | 0.05563302 |  |  | 0.030978 | 0.1157973 | 0.06382225 | 0.115417 | 0.1003275 | 0.1152746
[5 empty] | 0.04481445 | 0.05562593 |  |  | 0.03200572 | 0.1165959 | 0.06309511 | 0.116213 | 0.09802897 | 0.1160696
[5 empty] | 0.04410833 | 0.05561798 |  |  | 0.03077263 | 0.1173945 | 0.06503121 | 0.117009 | 0.0993189 | 0.1168646
[5 empty] | 0.04340048 | 0.05560916 |  |  | 0.03146572 | 0.1181931 | 0.06586968 | 0.117805 | 0.09515043 | 0.1176595
[5 empty] | 0.04269089 | 0.05559948 |  |  | 0.03102565 | 0.1189917 | 0.0634554 | 0.118601 | 0.09434605 | 0.1184545
[5 empty] | 0.04197957 | 0.05558894 |  |  | 0.03099546 | 0.1197903 | 0.06226524 | 0.1193969 | 0.094676 | 0.1192495
[5 empty] | 0.04126651 | 0.05557755 |  |  | 0.03177645 | 0.1205889 | 0.06509745 | 0.1201929 | 0.09897848 | 0.1200445
[5 empty] | 0.04055172 | 0.05556529 |  |  | 0.03124511 | 0.1213875 | 0.06574253 | 0.1209889 | 0.09732816 | 0.1208395
[5 empty] | 0.0398352 | 0.05555216 |  |  | 0.03089036 | 0.1221861 | 0.06309797 | 0.1217849 | 0.09537396 | 0.1216345
[5 empty] | 0.03911694 | 0.05553818 |  |  | 0.03080066 | 0.1229847 | 0.063102 | 0.1225809 | 0.09692213 | 0.1224295
[5 empty] | 0.03839694 | 0.05552334 |  |  | 0.0306597 | 0.1237833 | 0.06366966 | 0.1233768 | 0.09477117 | 0.1232245
[5 empty] | 0.03767521 | 0.05550763 |  |  | 0.03155784 | 0.1245819 | 0.06484731 | 0.1241728 | 0.09871812 | 0.1240195
[5 empty] | 0.03695175 | 0.05549107 |  |  | 0.03008802 | 0.1253805 | 0.06197479 | 0.1249688 | 0.0953156 | 0.1248145
[5 empty] | 0.03622655 | 0.05547364 |  |  | 0.03123206 | 0.1261791 | 0.06407956 | 0.1257648 | 0.0978887 | 0.1256095
[5 empty] | 0.03549962 | 0.05545535 |  |  | 0.02991076 | 0.1269777 | 0.06395468 | 0.1265607 | 0.09473301 | 0.1264045
[5 empty] | 0.03477095 | 0.0554362 |  |  | 0.03037729 | 0.1277763 | 0.06144362 | 0.1273567 | 0.09474182 | 0.1271995
[5 empty] | 0.03404055 | 0.05541619 |  |  | 0.03092384 | 0.1285749 | 0.06164983 | 0.1281527 | 0.09404476 | 0.1279945
[5 empty] | 0.03330841 | 0.05539532 |  |  | 0.03013749 | 0.1293735 | 0.06062203 | 0.1289487 | 0.09195638 | 0.1287895
[5 empty] | 0.03257454 | 0.05537359 |  |  | 0.03036197 | 0.1301721 | 0.06344245 | 0.1297447 | 0.09256795 | 0.1295845
[5 empty] | 0.03183894 | 0.055351 |  |  | 0.03081038 | 0.1309708 | 0.06129537 | 0.1305406 | 0.09715967 | 0.1303795
[5 empty] | 0.0311016 | 0.05532754 |  |  | 0.02943935 | 0.1317694 | 0.06257169 | 0.1313366 | 0.09286343 | 0.1311745
[5 empty] | 0.03036252 | 0.05530322 |  |  | 0.030954 | 0.132568 | 0.06257824 | 0.1321326 | 0.09595137 | 0.1319695
[5 empty] | 0.02962171 | 0.05527805 |  |  | 0.02994335 | 0.1333666 | 0.06215406 | 0.1329286 | 0.09057195 | 0.1327645
[5 empty] | 0.02887917 | 0.05525201 |  |  | 0.02966273 | 0.1341652 | 0.06295626 | 0.1337246 | 0.09336888 | 0.1335595
[5 empty] | 0.02813489 | 0.05522511 |  |  | 0.03022487 | 0.1349638 | 0.06240544 | 0.1345205 | 0.09607472 | 0.1343545
[5 empty] | 0.02738888 | 0.05519735 |  |  | 0.03020957 | 0.1357624 | 0.06302472 | 0.1353165 | 0.09009792 | 0.1351495
[5 empty] | 0.02664113 | 0.05516873 |  |  | 0.03026244 | 0.136561 | 0.06092786 | 0.1361125 | 0.09272856 | 0.1359445
[5 empty] | 0.02589165 | 0.05513925 |  |  | 0.02984323 | 0.1373596 | 0.06032816 | 0.1369085 | 0.09522926 | 0.1367395
[5 empty] | 0.02514043 | 0.0551089 |  |  | 0.03010001 | 0.1381582 | 0.06280712 | 0.1377045 | 0.09584803 | 0.1375345
[5 empty] | 0.02438748 | 0.0550777 |  |  | 0.0305086 | 0.1389568 | 0.06102594 | 0.1385004 | 0.09110642 | 0.1383295
[5 empty] | 0.0236328 | 0.05504563 |  |  | 0.0295078 | 0.1397554 | 0.06060063 | 0.1392964 | 0.09573252 | 0.1391245
[5 empty] | 0.02287638 | 0.0550127 |  |  | 0.02952482 | 0.140554 | 0.05982989 | 0.1400924 | 0.09314936 | 0.1399195
[5 empty] | 0.02211822 | 0.05497892 |  |  | 0.02882847 | 0.1413526 | 0.06157664 | 0.1408884 | 0.09348605 | 0.1407145
[5 empty] | 0.02135834 | 0.05494427 |  |  | 0.02975983 | 0.1421512 | 0.06132856 | 0.1416844 | 0.0913357 | 0.1415095
[5 empty] | 0.02059671 | 0.05490876 |  |  | 0.02915994 | 0.1429498 | 0.06008883 | 0.1424803 | 0.09514641 | 0.1423045
[5 empty] | 0.01983335 | 0.05487239 |  |  | 0.03011325 | 0.1437484 | 0.06166115 | 0.1432763 | 0.09182831 | 0.1430995
[5 empty] | 0.01906826 | 0.05483515 |  |  | 0.02996709 | 0.144547 | 0.05859857 | 0.1440723 | 0.09535104 | 0.1438944
[5 empty] | 0.01830144 | 0.05479706 |  |  | 0.02983695 | 0.1453456 | 0.05926318 | 0.1448683 | 0.09219164 | 0.1446894
[5 empty] | 0.01753287 | 0.0547581 |  |  | 0.02850011 | 0.1461442 | 0.05990157 | 0.1456643 | 0.08936147 | 0.1454844
[5 empty] | 0.01676258 | 0.05471829 |  |  | 0.02984842 | 0.1469428 | 0.06008702 | 0.1464602 | 0.09241707 | 0.1462794
[5 empty] | 0.01599055 | 0.05467761 |  |  | 0.02861516 | 0.1477414 | 0.06141903 | 0.1472562 | 0.08779776 | 0.1470744
[5 empty] | 0.01521678 | 0.05463607 |  |  | 0.02849429 | 0.14854 | 0.05839749 | 0.1480522 | 0.09113062 | 0.1478694
[5 empty] | 0.01444128 | 0.05459367 |  |  | 0.02889817 | 0.1493386 | 0.0593718 | 0.1488482 | 0.09216735 | 0.1486644
[5 empty] | 0.01366405 | 0.05455041 |  |  | 0.02981103 | 0.1501372 | 0.05807744 | 0.1496442 | 0.08716329 | 0.1494594
[5 empty] | 0.01288508 | 0.05450629 |  |  | 0.02907003 | 0.1509358 | 0.06045163 | 0.1504401 | 0.09002572 | 0.1502544
[5 empty] | 0.01210438 | 0.05446131 |  |  | 0.02946561 | 0.1517344 | 0.05865356 | 0.1512361 | 0.09327835 | 0.1510494
[5 empty] | 0.01132194 | 0.05441547 |  |  | 0.02830196 | 0.152533 | 0.05967406 | 0.1520321 | 0.08978622 | 0.1518444
[5 empty] | 0.01053777 | 0.05436876 |  |  | 0.02941041 | 0.1533316 | 0.05795431 | 0.1528281 | 0.08801621 | 0.1526394
[5 empty] | 0.009751863 | 0.05432119 |  |  | 0.02808043 | 0.1541302 | 0.05850919 | 0.1536241 | 0.0911809 | 0.1534344
[5 empty] | 0.008964222 | 0.05427277 |  |  | 0.02810498 | 0.1549288 | 0.05899213 | 0.15442 | 0.09120329 | 0.1542294
[5 empty] | 0.008174847 | 0.05422348 |  |  | 0.02940362 | 0.1557274 | 0.05856032 | 0.155216 | 0.08791717 | 0.1550244
[5 empty] | 0.007383737 | 0.05417333 |  |  | 0.02860301 | 0.156526 | 0.05808045 | 0.156012 | 0.08611563 | 0.1558194
[5 empty] | 0.006590893 | 0.05412232 |  |  | 0.02829527 | 0.1573246 | 0.06055167 | 0.156808 | 0.08751558 | 0.1566144
[5 empty] | 0.005796314 | 0.05407045 |  |  | 0.02757256 | 0.1581232 | 0.05621657 | 0.157604 | 0.09157981 | 0.1574094
[5 empty] | 0.005 | 0.05401772 |  |  | 0.02803622 | 0.1589218 | 0.05927879 | 0.1583999 | 0.08714395 | 0.1582044
[5 empty] | 0.005 | 0.05401772
[5 empty] | 0.005636381 | 0.05398606
[5 empty] | 0.006274394 | 0.05395526
[5 empty] | 0.00691404 | 0.05392533
[5 empty] | 0.007555318 | 0.05389626
[5 empty] | 0.008198229 | 0.05386804
[5 empty] | 0.008842773 | 0.05384069
[5 empty] | 0.009488948 | 0.0538142
[5 empty] | 0.01013676 | 0.05378857
[5 empty] | 0.0107862 | 0.05376381
[5 empty] | 0.01143727 | 0.0537399
[5 empty] | 0.01208998 | 0.05371685
[5 empty] | 0.01274431 | 0.05369467
[5 empty] | 0.01340029 | 0.05367335
[5 empty] | 0.01405789 | 0.05365288
[5 empty] | 0.01471712 | 0.05363328
[5 empty] | 0.01537799 | 0.05361454
[5 empty] | 0.01604049 | 0.05359666
[5 empty] | 0.01670463 | 0.05357965
[5 empty] | 0.01737039 | 0.05356349
[5 empty] | 0.01803779 | 0.0535482
[5 empty] | 0.01870682 | 0.05353376
[5 empty] | 0.01937748 | 0.05352019
[5 empty] | 0.02004978 | 0.05350748
[5 empty] | 0.02072371 | 0.05349562
[5 empty] | 0.02139927 | 0.05348463
[5 empty] | 0.02207646 | 0.05347451
[5 empty] | 0.02275529 | 0.05346524
[5 empty] | 0.02343574 | 0.05345683
[5 empty] | 0.02411783 | 0.05344929
[5 empty] | 0.02480156 | 0.0534426
[5 empty] | 0.02548691 | 0.05343678
[5 empty] | 0.0261739 | 0.05343182
[5 empty] | 0.02686252 | 0.05342772
[5 empty] | 0.02755277 | 0.05342448
[5 empty] | 0.02824466 | 0.0534221
[5 empty] | 0.02893818 | 0.05342058
[5 empty] | 0.02963333 | 0.05341992
[5 empty] | 0.03033011 | 0.05342013
[5 empty] | 0.03102853 | 0.05342119
[5 empty] | 0.03172857 | 0.05342312
[5 empty] | 0.03243025 | 0.05342591
[5 empty] | 0.03313357 | 0.05342956
[5 empty] | 0.03383851 | 0.05343407
[5 empty] | 0.03454509 | 0.05343944
[5 empty] | 0.0352533 | 0.05344567
[5 empty] | 0.03596314 | 0.05345277
[5 empty] | 0.03667462 | 0.05346072
[5 empty] | 0.03738773 | 0.05346954
[5 empty] | 0.03810247 | 0.05347921
[5 empty] | 0.03881884 | 0.05348975
[5 empty] | 0.03953684 | 0.05350115
[5 empty] | 0.04025648 | 0.05351341
[5 empty] | 0.04097775 | 0.05352653
[5 empty] | 0.04170066 | 0.05354051
[5 empty] | 0.04242519 | 0.05355536
[5 empty] | 0.04315136 | 0.05357106
[5 empty] | 0.04387916 | 0.05358763
[5 empty] | 0.04460859 | 0.05360506
[5 empty] | 0.04533966 | 0.05362334
[5 empty] | 0.04607235 | 0.05364249
[5 empty] | 0.04680668 | 0.0536625
[5 empty] | 0.04754265 | 0.05368337
[5 empty] | 0.04828024 | 0.05370511
[5 empty] | 0.04901947 | 0.0537277
[5 empty] | 0.04976033 | 0.05375116
[5 empty] | 0.05050282 | 0.05377547
[5 empty] | 0.05124695 | 0.05380065
[5 empty] | 0.0519927 | 0.05382669
[5 empty] | 0.05274009 | 0.05385359
[5 empty] | 0.05348912 | 0.05388135
[5 empty] | 0.05423977 | 0.05390997
[5 empty] | 0.05499206 | 0.05393945
[5 empty] | 0.05574598 | 0.05396979
[5 empty] | 0.05650153 | 0.054001
[5 empty] | 0.05725872 | 0.05403306
[5 empty] | 0.05801753 | 0.05406599
[5 empty] | 0.05877798 | 0.05409978
[5 empty] | 0.05954006 | 0.05413443
[5 empty] | 0.06030378 | 0.05416994
[5 empty] | 0.06106913 | 0.05420631
[5 empty] | 0.06183611 | 0.05424354
[5 empty] | 0.06260472 | 0.05428164
[5 empty] | 0.06337496 | 0.05432059
[5 empty] | 0.06414684 | 0.05436041
[5 empty] | 0.06492035 | 0.05440108
[5 empty] | 0.06569549 | 0.05444262
[5 empty] | 0.06647227 | 0.05448502
[5 empty] | 0.06725067 | 0.05452828
[5 empty] | 0.06803071 | 0.0545724
[5 empty] | 0.06881239 | 0.05461739
[5 empty] | 0.06959569 | 0.05466323
[5 empty] | 0.07038063 | 0.05470994
[5 empty] | 0.0711672 | 0.0547575
[5 empty] | 0.0719554 | 0.05480593
[5 empty] | 0.07274523 | 0.05485522
[5 empty] | 0.0735367 | 0.05490537
[5 empty] | 0.0743298 | 0.05495638
[5 empty] | 0.07512453 | 0.05500825
[5 empty] | 0.0759209 | 0.05506098
[5 empty] | 0.0754209 | 0.05506098
[5 empty] | 0.07648733 | 0.05664861
[5 empty] | 0.07753645 | 0.05823623
[5 empty] | 0.07856763 | 0.05982386
[5 empty] | 0.07958027 | 0.06141149
[5 empty] | 0.08057375 | 0.06299911
[5 empty] | 0.08154746 | 0.06458674
[5 empty] | 0.08250078 | 0.06617437
[5 empty] | 0.08343309 | 0.06776199
[5 empty] | 0.08434379 | 0.06934962
[5 empty] | 0.08523225 | 0.07093725
[5 empty] | 0.08609787 | 0.07252487
[5 empty] | 0.08694002 | 0.0741125
[5 empty] | 0.0877581 | 0.07570012
[5 empty] | 0.08855148 | 0.07728775
[5 empty] | 0.08931956 | 0.07887538
[5 empty] | 0.09006172 | 0.080463
[5 empty] | 0.09077734 | 0.08205063
[5 empty] | 0.09146581 | 0.08363826
[5 empty] | 0.09212652 | 0.08522588
[5 empty] | 0.09275884 | 0.08681351
[5 empty] | 0.09336218 | 0.08840114
[5 empty] | 0.0939359 | 0.08998876
[5 empty] | 0.0944794 | 0.09157639
[5 empty] | 0.09499206 | 0.09316402
[5 empty] | 0.09547326 | 0.09475164
[5 empty] | 0.0959224 | 0.09633927
[5 empty] | 0.09633887 | 0.0979269
[5 empty] | 0.09674188 | 0.09951452
[5 empty] | 0.0971469 | 0.1011021
[5 empty] | 0.09755063 | 0.1026898
[5 empty] | 0.09794978 | 0.1042774
[5 empty] | 0.09834106 | 0.105865
[5 empty] | 0.09872119 | 0.1074527
[5 empty] | 0.09908688 | 0.1090403
[5 empty] | 0.09943482 | 0.1106279
[5 empty] | 0.09976175 | 0.1122155
[5 empty] | 0.1000644 | 0.1138032
[5 empty] | 0.1003394 | 0.1153908
[5 empty] | 0.1005835 | 0.1169784
[5 empty] | 0.1007934 | 0.118566
[5 empty] | 0.1009659 | 0.1201537
[5 empty] | 0.1010976 | 0.1217413
[5 empty] | 0.1012279 | 0.1233289
[5 empty] | 0.1012255 | 0.1249165
[5 empty] | 0.1012138 | 0.1265042
[5 empty] | 0.1011461 | 0.1280918
[5 empty] | 0.1010257 | 0.1296794
[5 empty] | 0.1008561 | 0.1312671
[5 empty] | 0.100641 | 0.1328547
[5 empty] | 0.1003838 | 0.1344423
[5 empty] | 0.1000883 | 0.1360299
[5 empty] | 0.09975792 | 0.1376176
[5 empty] | 0.09939635 | 0.1392052
[5 empty] | 0.09900714 | 0.1407928
[5 empty] | 0.0985939 | 0.1423804
[5 empty] | 0.0981602 | 0.1439681
[5 empty] | 0.09770964 | 0.1455557
[5 empty] | 0.09724581 | 0.1471433
[5 empty] | 0.0967723 | 0.1487309
[5 empty] | 0.09629268 | 0.15
[5 empty] | 0.09581056 | 0.1519062
[5 empty] | 0.09532953 | 0.1534938
[5 empty] | 0.09485316 | 0.1550814
[5 empty] | 0.09438506 | 0.1566691
[5 empty] | 0.09392881 | 0.1582567
[5 empty] | 0.09348799 | 0.1598443
[5 empty] | 0.09306621 | 0.161432
[5 empty] | 0.09266704 | 0.1630196
[5 empty] | 0.09229408 | 0.1646072
[5 empty] | 0.09194902 | 0.1661948
[5 empty] | 0.09161162 | 0.1677825
[5 empty] | 0.09127553 | 0.1693701
[5 empty] | 0.09094074 | 0.1709577
[5 empty] | 0.09060729 | 0.1725453
[5 empty] | 0.09027518 | 0.174133
[5 empty] | 0.08994443 | 0.1757206
[5 empty] | 0.08961506 | 0.1773082
[5 empty] | 0.0892871 | 0.1788958
[5 empty] | 0.08896054 | 0.1804835
[5 empty] | 0.08863543 | 0.1820711
[5 empty] | 0.08831176 | 0.1836587
[5 empty] | 0.08798956 | 0.1852464
[5 empty] | 0.08766885 | 0.186834
[5 empty] | 0.08734964 | 0.1884216
[5 empty] | 0.08703195 | 0.1900092
[5 empty] | 0.0867158 | 0.1915969
[5 empty] | 0.08640121 | 0.1931845
[5 empty] | 0.08608818 | 0.1947721
[5 empty] | 0.08577675 | 0.1963597
[5 empty] | 0.08546693 | 0.1979474
[5 empty] | 0.08515873 | 0.199535
[5 empty] | 0.08485218 | 0.2011226
[5 empty] | 0.08454729 | 0.2027102
[5 empty] | 0.08424407 | 0.2042979
[5 empty] | 0.08394255 | 0.2058855
[5 empty] | 0.08364275 | 0.2074731
[5 empty] | 0.08334467 | 0.2090607
[5 empty] | 0.08304834 | 0.2106484
[5 empty] | 0.08275378 | 0.212236