## 1
Общество с ограниченной ответственностью "Инженерная геология" (ООО "ИнжГео") | [11 empty] | Общество с ограниченной ответственностью "Инженерная геология" (ООО "ИнжГео")
Юр. адрес: 117279, г. Москва, ул. Миклухо-Маклая, 36 а, этаж 5, пом. XXIII к. 76-84 | [11 empty] | Юр. адрес: 117279, г. Москва, ул. Миклухо-Маклая, 36 а, этаж 5, пом. XXIII к. 76-84 | [8 empty] | нагр |  |  | X0 | Y0 | R |  | нагр |  |  |  | X0 | Y0 | R | нагр |  |  |  | X0 | Y0 | R |  | нагр |  |  |  | X0 | Y0 | R
Телефон/факс +7 (495) 132-30-00, Адрес электронной почты inbox@inj-geo.ru | [11 empty] | Телефон/факс +7 (495) 132-30-00, Адрес электронной почты inbox@inj-geo.ru | [12 empty] | 0 | [7 empty] | 0 | [6 empty] | 0 | [7 empty] | 0
[21 empty] | девиатор | [6 empty] | девиатор | [6 empty] | девиатор | [7 empty] | девиатор
Испытательная лаборатория ООО «ИнжГео» | [11 empty] | Испытательная лаборатория ООО «ИнжГео» | [8 empty] | x0 | Угол | X | Y |  |  |  | x0 |  | Угол | X | Y |  |  | x0 |  | Угол | X | Y |  |  |  | x0 |  | Угол | X | Y
Адрес места осуществления деятельности лаборатории: г. Москва, просп. Вернадского, д. 51, стр. 1 | [11 empty] | Адрес места осуществления деятельности лаборатории: г. Москва, просп. Вернадского, д. 51, стр. 1 | [9 empty] | 0 | [7 empty] | 0 | [6 empty] | 0 | [7 empty] | 0
Телефон +7(910)4557682, E-mail: slg85@mail.ru | [11 empty] | Телефон +7(910)4557682, E-mail: slg85@mail.ru | [9 empty] | 5 | [7 empty] | 5 | [6 empty] | 5 | [7 empty] | 5
[22 empty] | 10 | [7 empty] | 10 | [6 empty] | 10 | [7 empty] | 10
[12 empty] | Протокол испытаний № 13-63/23 от 21-11-2022 | [9 empty] | 15 | [7 empty] | 15 | [6 empty] | 15 | [7 empty] | 15
[22 empty] | 20 | [7 empty] | 20 | [6 empty] | 20 | [7 empty] | 20
[12 empty] | Наименование и адрес заказчика: Переход трубопровода через р. Енисей | [9 empty] | 25 | [7 empty] | 25 | [6 empty] | 25 | [7 empty] | 25
[12 empty] | Наименование объекта: ООО Регионстрой | [9 empty] | 30 | [7 empty] | 30 | [6 empty] | 30 | [7 empty] | 30
Наименование используемого метода/методики: ГОСТ 12248.4-2020 | [11 empty] | Наименование используемого метода/методики: ГОСТ 12248.3-2020 | [9 empty] | 35 | [7 empty] | 35 | [6 empty] | 35 | [7 empty] | 35
Условия проведения испытания: температура окружающей среды (18 - 25)0С, влажность воздуха (40 - 75)% | [11 empty] | Условия проведения испытания: температура окружающей среды (18 - 25)0С, влажность воздуха (40 - 75)% | [9 empty] | 40 | [7 empty] | 40 | [6 empty] | 40 | [7 empty] | 40
[12 empty] | Дата получение объекта подлежащего испытаниям: 25.10.2022 | [9 empty] | 45 | [7 empty] | 45 | [6 empty] | 45 | [7 empty] | 45
[12 empty] | Дата испытания: 25.10.2022-19.11.2023 | [9 empty] | 50 | [7 empty] | 50 | [6 empty] | 50 | [7 empty] | 50
[22 empty] | 55 | [7 empty] | 55 | [6 empty] | 55 | [7 empty] | 55
Испытание грунтов методом трехосного сжатия | [11 empty] | Испытание грунтов методом трехосного сжатия | [9 empty] | 60 | [7 empty] | 60 | [6 empty] | 60 | [7 empty] | 60
[22 empty] | 65 | [7 empty] | 65 | [6 empty] | 65 | [7 empty] | 65
Лабораторный номер: | [6 empty] | We, д.е. = |  |  |  |  | Лабораторный номер: |  | 1058 |  |  |  | We, д.е. = | 0.322890956 |  |  | 70 | [7 empty] | 70 | [6 empty] | 70 | [7 empty] | 70
Номер скважины: | [6 empty] | ρ, г/см3 = |  |  |  |  | Номер скважины: |  | BH-032 |  |  |  | ρ, г/см3 = |  |  |  | 75 | [7 empty] | 75 | [6 empty] | 75 | [7 empty] | 75
Глубина отбора, м: | [6 empty] | ρs, г/см3 = |  |  |  |  | Глубина отбора, м: |  | 0.9 |  |  |  | ρs, г/см3 = | 2.72 |  |  | 80 | [7 empty] | 80 | [6 empty] | 80 | [7 empty] | 80
Наименование грунта: | [6 empty] | e, д.е. = |  |  |  |  | Наименование грунта: |  | Суглинок, после оттаивания текучепластичный, легкий песчанистый |  |  |  | e, д.е. = |  |  |  | 85 | [7 empty] | 85 | [6 empty] | 85 | [7 empty] | 85
Схема проведения опыта: | [6 empty] | IL, д.е. = |  |  |  |  | Схема проведения опыта: |  | КД |  |  |  | IL, д.е. = | 0.892 |  |  | 90 | [7 empty] | 90 | [6 empty] | 90 | [7 empty] | 90
[22 empty] | 95 | [7 empty] | 95 | [6 empty] | 95 | [7 empty] | 95
[22 empty] | 100 | [7 empty] | 100 | [6 empty] | 100 | [7 empty] | 100
Результаты испытаний | [11 empty] | Результаты испытаний | [9 empty] | 105 | [7 empty] | 105 | [6 empty] | 105 | [7 empty] | 105
[22 empty] | 110 | [7 empty] | 110 | [6 empty] | 110 | [7 empty] | 110
[22 empty] | 115 | [7 empty] | 115 | [6 empty] | 115 | [7 empty] | 115
[22 empty] | 120 | [7 empty] | 120 | [6 empty] | 120 | [7 empty] | 120
[22 empty] | 125 | [7 empty] | 125 | [6 empty] | 125 | [7 empty] | 125
[22 empty] | 130 | [7 empty] | 130 | [6 empty] | 130 | [7 empty] | 130
[22 empty] | 135 | [7 empty] | 135 | [6 empty] | 135 | [7 empty] | 135
[22 empty] | 140 | [7 empty] | 140 | [6 empty] | 140 | [7 empty] | 140
[22 empty] | 145 | [7 empty] | 145 | [6 empty] | 145 | [7 empty] | 145
[22 empty] | 150 | [7 empty] | 150 | [6 empty] | 150 | [7 empty] | 150
[22 empty] | 155 | [7 empty] | 155 | [6 empty] | 155 | [7 empty] | 155
[22 empty] | 160 | [7 empty] | 160 | [6 empty] | 160 | [7 empty] | 160
[22 empty] | 165 | [7 empty] | 165 | [6 empty] | 165 | [7 empty] | 165
[22 empty] | 170 | [7 empty] | 170 | [6 empty] | 170 | [7 empty] | 170
[22 empty] | 175 | [7 empty] | 175 | [6 empty] | 175 | [7 empty] | 175
[22 empty] | 180 | [7 empty] | 180 | [6 empty] | 180 | [7 empty] | 180
[13 empty] | Давление в камере, Мпа σ3 | Вертикальная нагрузка, Мпа σ1 | Поровое давление, Мпа u
| K0, д.е. | 0.8435655 |  |  |  |  | Коэфф. Точки | [5 empty] | 0.05 | 0.08493633 | [5 empty] | 1 | [6 empty] | σ3,кПа | σ1,кПа | u, кПа |  |  |  | 4
| q_zg, МПа | 0.04217828 | [10 empty] | 0.15 | 0.2220252 | [27 empty] | δ3, Мпа | δ1-δ3, МПа | δ1, МПа | δ1, КПа
|  |  | Модуль деформации, МПа: | [9 empty] | 0.25 | 0.3591141 | [21 empty] | С, МПа:
|  |  | Е0= |  | Точки модуля (полное напр.), МПа |  |  |  | 0.04217828 | 0.06748524 | [25 empty] | φ, град:
|  |  | E50 = |  | qf (полное напр.), МПа |  |  |  | 0.1006139 | [26 empty] | E, Мпа
|  |  | Коэф. Поперечной деформации, ϑ = | [9 empty] | Эффективные значения угла внутреннего трения и удельного сцепления ϕ', С' | [13 empty] | x | 0
[13 empty] | ϕ', град. = | 9 | [12 empty] | y |  |  |  | С, кПа | φ,°
[13 empty] | С', МПа = | 0.007
| Исполнитель: | [6 empty] | Морозов Д.С. |  |  |  |  | Исполнитель: |  |  |  |  | Морозов Д.С.
| Начальник исп. лаборатории: | [6 empty] | Семиколенова Л.Г. |  |  |  |  | Начальник исп. лаборатории: |  |  |  |  | Семиколенова Л.Г.
Лист 1 , всего листов 2 | [11 empty] | Лист 2 , всего листов 2
Частичное воспроизведение протокола испытаний без письменного разрешения ООО «ИнжГео» ЗАПРЕЩАЕТСЯ | [11 empty] | Частичное воспроизведение протокола испытаний без письменного разрешения ООО «ИнжГео» ЗАПРЕЩАЕТСЯ
[5 empty] | второй график |  | первый график | [9 empty] | К Пуассона
dev50 | epsE50 | ind | devE0 | epsE0 | dev | eps | sigma |  | dev1 | eps1 | dev2 | eps2 | dev3 | eps3 |  | Глины
0.05061393 | 0.005061355 |  |  |  | 0 | 0 |  |  | -8e-05 | 0 | 0.001395 | 0 | -0.000175 | 0 |  | < 0 | 0,20-0,30
ind |  |  |  |  | 0.007848087 | 0.0004551622 |  |  | 0.009956854 | 0.0006637853 | 0.02124743 | 0.0005246241 | 0.05455704 | 0.001124879 |  | 0-0,25 | 0,30-0,38
2 |  |  |  |  | 0.01518123 | 0.0009103243 |  |  | 0.01746816 | 0.001746803 | 0.0360126 | 0.00133379 | 0.05567362 | 0.001590954 |  | 0,25< | 0,38-0,45
E0 |  |  |  |  | 0.02157894 | 0.001365487 |  |  | 0.0179926 | 0.002395806 | 0.03970768 | 0.00238958 | 0.05835348 | 0.002386431 |  | Суглинки | 0,35-0,37
epsE0 | devE0 |  |  |  | 0.02530697 | 0.001687118 |  |  | 0.01879361 | 0.003194409 | 0.04177116 | 0.003186107 | 0.06507319 | 0.003181908 |  | Пески и супеси | 0,30-0,35
0.001687118 | 0.02530697 |  |  |  | 0.03138563 | 0.002275811 |  |  | 0.02033323 | 0.003993011 | 0.04496939 | 0.003982633 | 0.06744596 | 0.003977384
[5 empty] | 0.03590351 | 0.002730973 |  |  | 0.02137608 | 0.004791613 | 0.04485692 | 0.00477916 | 0.07068949 | 0.004772861
График E50 |  | График E |  |  | 0.04009442 | 0.003186135 |  |  | 0.02259915 | 0.005590215 | 0.04722949 | 0.005575687 | 0.07330931 | 0.005568338
eps | q | sigma |  |  | 0.04380505 | 0.003641297 |  |  | 0.02321079 | 0.006388817 | 0.049449 | 0.006372214 | 0.07693229 | 0.006363815
Горизонтальная линия E50 |  | Касательная |  |  | 0.04688212 | 0.00409646 |  |  | 0.02394263 | 0.007187419 | 0.05021467 | 0.00716874 | 0.07808927 | 0.007159292
0 |  | a | b |  | 0.04917235 | 0.004551622 |  |  | 0.02468566 | 0.007986021 | 0.05051411 | 0.007965267 | 0.07815114 | 0.007954769
|  |  | 0 |  | 0.05061393 | 0.005061355 |  |  | 0.0250208 | 0.008784624 | 0.05130955 | 0.008761794 | 0.0795208 | 0.008750246
Вертикальная линия E50 |  | p1 и p2 |  |  | 0.05122248 | 0.005461946 |  |  | 0.0251722 | 0.009583226 | 0.05323094 | 0.00955832 | 0.07917694 | 0.009545723
| 0 | 0 |  |  | 0.05190267 | 0.005917108 |  |  | 0.02583534 | 0.01038183 | 0.05578231 | 0.01035485 | 0.08363176 | 0.0103412
[5 empty] | 0.05257099 | 0.00637227 |  |  | 0.0261424 | 0.01118043 | 0.05479836 | 0.01115137 | 0.08812609 | 0.01113668
Касательная линия E50 |  |  |  |  | 0.05322753 | 0.006827433 |  |  | 0.02733964 | 0.01197903 | 0.05804934 | 0.0119479 | 0.08704204 | 0.01193215
0 | 0 | Горизонтальная 1 |  |  | 0.05387239 | 0.007282595 |  |  | 0.02771785 | 0.01277763 | 0.05672272 | 0.01274443 | 0.08720437 | 0.01272763
[5 empty] | 0.05450565 | 0.007737757 |  |  | 0.02838953 | 0.01357624 | 0.05870803 | 0.01354095 | 0.09073599 | 0.01352311
Горизонтальная линия qкр |  |  |  |  | 0.0551274 | 0.008192919 |  |  | 0.02826677 | 0.01437484 | 0.05738218 | 0.01433748 | 0.09130852 | 0.01431858
Горизонтальная линия q |  | Горизонтальная 2 |  |  | 0.05573776 | 0.008648081 |  |  | 0.0285691 | 0.01517344 | 0.0587081 | 0.01513401 | 0.09041514 | 0.01511406
0 |  | 0 |  |  | 0.0563368 | 0.009103243 |  |  | 0.02925562 | 0.01597204 | 0.05825923 | 0.01593053 | 0.0895488 | 0.01590954
[5 empty] | 0.05692462 | 0.009558406 |  |  | 0.02939516 | 0.01677064 | 0.06189714 | 0.01672706 | 0.09245463 | 0.01670501
Вертикальная линия q |  |  |  |  | 0.05750131 | 0.01001357 |  |  | 0.03005513 | 0.01756925 | 0.06131144 | 0.01752359 | 0.09066232 | 0.01750049
| 0 |  |  |  | 0.05806698 | 0.01046873 |  |  | 0.02889022 | 0.01836785 | 0.06107806 | 0.01832011 | 0.09169859 | 0.01829597
[5 empty] | 0.05862171 | 0.01092389 |  |  | 0.03015715 | 0.01916645 | 0.05904875 | 0.01911664 | 0.09684075 | 0.01909145
[5 empty] | 0.05916559 | 0.01137905 |  |  | 0.02982931 | 0.01996505 | 0.06160709 | 0.01991317 | 0.09198968 | 0.01988692
[5 empty] | 0.05969873 | 0.01183422 |  |  | 0.03055797 | 0.02076366 | 0.06398007 | 0.02070969 | 0.09651754 | 0.0206824
[5 empty] | 0.06022121 | 0.01228938 |  |  | 0.03092285 | 0.02156226 | 0.06171649 | 0.02150622 | 0.09548934 | 0.02147788
[5 empty] | 0.06073313 | 0.01274454 |  |  | 0.03019505 | 0.02236086 | 0.06253132 | 0.02230275 | 0.09201193 | 0.02227335
[5 empty] | 0.06123458 | 0.0131997 |  |  | 0.03083963 | 0.02315946 | 0.06334818 | 0.02309927 | 0.09465382 | 0.02306883
[5 empty] | 0.06172566 | 0.01365487 |  |  | 0.02981481 | 0.02395806 | 0.06485841 | 0.0238958 | 0.09746017 | 0.02386431
[5 empty] | 0.06220646 | 0.01411003 |  |  | 0.03133797 | 0.02475667 | 0.06153777 | 0.02469233 | 0.09891506 | 0.02465978
[5 empty] | 0.06267707 | 0.01456519 |  |  | 0.03035712 | 0.02555527 | 0.06354785 | 0.02548885 | 0.09815273 | 0.02545526
[5 empty] | 0.06313759 | 0.01502035 |  |  | 0.03189939 | 0.02635387 | 0.06395545 | 0.02628538 | 0.09558218 | 0.02625074
[5 empty] | 0.06358811 | 0.01547551 |  |  | 0.03123555 | 0.02715247 | 0.06495834 | 0.02708191 | 0.09521858 | 0.02704621
[5 empty] | 0.06402873 | 0.01593068 |  |  | 0.03175061 | 0.02795107 | 0.06633995 | 0.02787843 | 0.1002112 | 0.02784169
[5 empty] | 0.06445953 | 0.01638584 |  |  | 0.03185561 | 0.02874968 | 0.0642748 | 0.02867496 | 0.1011251 | 0.02863717
[5 empty] | 0.06488062 | 0.016841 |  |  | 0.03202251 | 0.02954828 | 0.0638329 | 0.02947149 | 0.09766224 | 0.02943264
[5 empty] | 0.06529209 | 0.01729616 |  |  | 0.03082051 | 0.03034688 | 0.06506823 | 0.03026801 | 0.09736535 | 0.03022812
[5 empty] | 0.06569402 | 0.01775132 |  |  | 0.03155927 | 0.03114548 | 0.06721649 | 0.03106454 | 0.09816767 | 0.0310236
[5 empty] | 0.06608653 | 0.01820649 |  |  | 0.03148761 | 0.03194409 | 0.06808158 | 0.03186107 | 0.09651158 | 0.03181908
[5 empty] | 0.06646969 | 0.01866165 |  |  | 0.03219974 | 0.03274269 | 0.06813578 | 0.03265759 | 0.1019098 | 0.03261455
[5 empty] | 0.0668436 | 0.01911681 |  |  | 0.03269289 | 0.03354129 | 0.06425302 | 0.03345412 | 0.0976222 | 0.03341003
[5 empty] | 0.06720835 | 0.01957197 |  |  | 0.03233958 | 0.03433989 | 0.0662322 | 0.03425065 | 0.09883024 | 0.03420551
[5 empty] | 0.06756405 | 0.02002714 |  |  | 0.03133565 | 0.03513849 | 0.06674418 | 0.03504717 | 0.09851168 | 0.03500098
[5 empty] | 0.06791078 | 0.0204823 |  |  | 0.03145156 | 0.0359371 | 0.06719289 | 0.0358437 | 0.1024752 | 0.03579646
[5 empty] | 0.06824864 | 0.02093746 |  |  | 0.0320516 | 0.0367357 | 0.06666485 | 0.03664023 | 0.1041752 | 0.03659194
[5 empty] | 0.06857772 | 0.02139262 |  |  | 0.03186317 | 0.0375343 | 0.0682169 | 0.03743675 | 0.103116 | 0.03738741
[5 empty] | 0.06889812 | 0.02184778 |  |  | 0.03289774 | 0.0383329 | 0.06576453 | 0.03823328 | 0.1051612 | 0.03818289
[5 empty] | 0.06920993 | 0.02230295 |  |  | 0.03318546 | 0.0391315 | 0.06710436 | 0.03902981 | 0.09937664 | 0.03897837
[5 empty] | 0.06951323 | 0.02275811 |  |  | 0.0331577 | 0.03993011 | 0.06573443 | 0.03982633 | 0.09851107 | 0.03977384
[5 empty] | 0.06980814 | 0.02321327 |  |  | 0.03348535 | 0.04072871 | 0.06830761 | 0.04062286 | 0.1031353 | 0.04056932
[5 empty] | 0.07009473 | 0.02366843 |  |  | 0.03254231 | 0.04152731 | 0.06795948 | 0.04141939 | 0.1009453 | 0.0413648
[5 empty] | 0.07037312 | 0.0241236 |  |  | 0.03319822 | 0.04232591 | 0.06604333 | 0.04221591 | 0.1035447 | 0.04216028
[5 empty] | 0.07064337 | 0.02457876 |  |  | 0.03367355 | 0.04312452 | 0.06609231 | 0.04301244 | 0.1059215 | 0.04295575
[5 empty] | 0.07090561 | 0.02503392 |  |  | 0.03358196 | 0.04392312 | 0.06616586 | 0.04380897 | 0.09958513 | 0.04375123
[5 empty] | 0.0711599 | 0.02548908 |  |  | 0.03305803 | 0.04472172 | 0.06819106 | 0.04460549 | 0.1032225 | 0.04454671
[5 empty] | 0.07140636 | 0.02594424 |  |  | 0.03230001 | 0.04552032 | 0.06695131 | 0.04540202 | 0.1052861 | 0.04534218
[5 empty] | 0.07164507 | 0.02639941 |  |  | 0.0342265 | 0.04631892 | 0.0668179 | 0.04619855 | 0.1065641 | 0.04613766
[5 empty] | 0.07187613 | 0.02685457 |  |  | 0.03402838 | 0.04711753 | 0.06699439 | 0.04699507 | 0.1043316 | 0.04693314
[5 empty] | 0.07209963 | 0.02730973 |  |  | 0.03347113 | 0.04791613 | 0.06680259 | 0.0477916 | 0.1014033 | 0.04772861
[5 empty] | 0.07231567 | 0.02776489 |  |  | 0.03344725 | 0.04871473 | 0.068775 | 0.04858813 | 0.1047556 | 0.04852409
[5 empty] | 0.07252433 | 0.02822005 |  |  | 0.03341612 | 0.04951333 | 0.06945948 | 0.04938466 | 0.1030372 | 0.04931957
[5 empty] | 0.07272572 | 0.02867522 |  |  | 0.03284861 | 0.05031193 | 0.06947105 | 0.05018118 | 0.102984 | 0.05011504
[5 empty] | 0.07291992 | 0.02913038 |  |  | 0.0329235 | 0.05111054 | 0.06738945 | 0.05097771 | 0.1055972 | 0.05091052
[5 empty] | 0.07310704 | 0.02958554 |  |  | 0.03302405 | 0.05190914 | 0.06953426 | 0.05177424 | 0.1092474 | 0.051706
[5 empty] | 0.07328716 | 0.0300407 |  |  | 0.03312402 | 0.05270774 | 0.07137146 | 0.05257076 | 0.1094278 | 0.05250147
[5 empty] | 0.07346038 | 0.03049587 |  |  | 0.03370126 | 0.05350634 | 0.0712917 | 0.05336729 | 0.10637 | 0.05329695
[5 empty] | 0.07362679 | 0.03095103 |  |  | 0.03464897 | 0.05430495 | 0.06988565 | 0.05416382 | 0.1028855 | 0.05409243
[5 empty] | 0.07378648 | 0.03140619 |  |  | 0.03325248 | 0.05510355 | 0.07094905 | 0.05496034 | 0.1067124 | 0.05488791
[5 empty] | 0.07393956 | 0.03186135 |  |  | 0.03415682 | 0.05590215 | 0.07126759 | 0.05575687 | 0.1074835 | 0.05568338
[5 empty] | 0.07408611 | 0.03231651 |  |  | 0.03498292 | 0.05670075 | 0.07079466 | 0.0565534 | 0.107787 | 0.05647886
[5 empty] | 0.07422623 | 0.03277168 |  |  | 0.03455542 | 0.05749935 | 0.06852319 | 0.05734992 | 0.1060272 | 0.05727434
[5 empty] | 0.07436001 | 0.03322684 |  |  | 0.03359998 | 0.05829796 | 0.06923424 | 0.05814645 | 0.1036237 | 0.05806981
[5 empty] | 0.07448754 | 0.033682 |  |  | 0.03472658 | 0.05909656 | 0.07051185 | 0.05894298 | 0.1071121 | 0.05886529
[5 empty] | 0.07460893 | 0.03413716 |  |  | 0.03506802 | 0.05989516 | 0.07157008 | 0.0597395 | 0.1075629 | 0.05966077
[5 empty] | 0.07472426 | 0.03459233 |  |  | 0.03428611 | 0.06069376 | 0.07060193 | 0.06053603 | 0.1109272 | 0.06045624
[5 empty] | 0.07483362 | 0.03504749 |  |  | 0.03465536 | 0.06149236 | 0.06991797 | 0.06133256 | 0.106338 | 0.06125172
[5 empty] | 0.07493711 | 0.03550265 |  |  | 0.03493633 | 0.06229097 | 0.071604 | 0.06212908 | 0.1065582 | 0.0620472
[5 empty] | 0.07503483 | 0.03595781 |  |  | 0.03418592 | 0.06308957 | 0.07242411 | 0.06292561 | 0.1092426 | 0.06284267
[5 empty] | 0.07512687 | 0.03641297 |  |  | 0.03387105 | 0.06388817 | 0.07135568 | 0.06372214 | 0.1046575 | 0.06363815
[5 empty] | 0.07521332 | 0.03686814 |  |  | 0.03406984 | 0.06468677 | 0.0725967 | 0.06451866 | 0.1076299 | 0.06443363
[5 empty] | 0.07529428 | 0.0373233 |  |  | 0.03554594 | 0.06548538 | 0.06952799 | 0.06531519 | 0.1112001 | 0.0652291
[5 empty] | 0.07536983 | 0.03777846 |  |  | 0.03479742 | 0.06628398 | 0.07247418 | 0.06611172 | 0.1076909 | 0.06602458
[5 empty] | 0.07544008 | 0.03823362 |  |  | 0.03495455 | 0.06708258 | 0.07207457 | 0.06690824 | 0.1076499 | 0.06682006
[5 empty] | 0.07550512 | 0.03868878 |  |  | 0.03569007 | 0.06788118 | 0.07042587 | 0.06770477 | 0.1077022 | 0.06761554
[5 empty] | 0.07556504 | 0.03914395 |  |  | 0.03425906 | 0.06867978 | 0.0720252 | 0.0685013 | 0.1055012 | 0.06841101
[5 empty] | 0.07561993 | 0.03959911 |  |  | 0.03470569 | 0.06947839 | 0.07176195 | 0.06929782 | 0.1084884 | 0.06920649
[5 empty] | 0.0756699 | 0.04005427 |  |  | 0.0352898 | 0.07027699 | 0.07351622 | 0.07009435 | 0.1051146 | 0.07000197
[5 empty] | 0.07571502 | 0.04050943 |  |  | 0.03401263 | 0.07107559 | 0.0721755 | 0.07089088 | 0.1070621 | 0.07079744
[5 empty] | 0.07575541 | 0.0409646 |  |  | 0.03547319 | 0.07187419 | 0.07303497 | 0.0716874 | 0.1080393 | 0.07159292
[5 empty] | 0.07579114 | 0.04141976 |  |  | 0.03479632 | 0.07267279 | 0.07208638 | 0.07248393 | 0.1068747 | 0.0723884
[5 empty] | 0.07582232 | 0.04187492 |  |  | 0.03481556 | 0.0734714 | 0.07082713 | 0.07328046 | 0.1091141 | 0.07318387
[5 empty] | 0.07584904 | 0.04233008 |  |  | 0.03524412 | 0.07427 | 0.07042434 | 0.07407698 | 0.1109015 | 0.07397935
[5 empty] | 0.07587138 | 0.04278524 |  |  | 0.03430752 | 0.0750686 | 0.07370788 | 0.07487351 | 0.1057383 | 0.07477483
[5 empty] | 0.07588946 | 0.04324041 |  |  | 0.03442498 | 0.0758672 | 0.07157675 | 0.07567004 | 0.1072644 | 0.0755703
[5 empty] | 0.07590335 | 0.04369557 |  |  | 0.03443795 | 0.07666581 | 0.07328798 | 0.07646656 | 0.1112524 | 0.07636578
[5 empty] | 0.07591316 | 0.04415073 |  |  | 0.03429695 | 0.07746441 | 0.06967601 | 0.07726309 | 0.1098779 | 0.07716126
[5 empty] | 0.07591898 | 0.04460589 |  |  | 0.03511197 | 0.07826301 | 0.07285426 | 0.07805962 | 0.1075897 | 0.07795674
[5 empty] | 0.0759209 | 0.04506106 |  |  | 0.03505441 | 0.07906161 | 0.07071486 | 0.07885614 | 0.1096061 | 0.07875221
[5 empty] | 0.0754209 | 0.04506106 |  |  | 0.0350745 | 0.07986021 | 0.07127122 | 0.07965267 | 0.1048456 | 0.07954769
[5 empty] | 0.07479457 | 0.04509518 |  |  | 0.03474526 | 0.08065882 | 0.07085727 | 0.0804492 | 0.1090393 | 0.08034317
[5 empty] | 0.0741665 | 0.04512842 |  |  | 0.03501729 | 0.08145742 | 0.06951846 | 0.08124572 | 0.1077537 | 0.08113864
[5 empty] | 0.0735367 | 0.04516077 |  |  | 0.0340863 | 0.08225602 | 0.0688045 | 0.08204225 | 0.1098102 | 0.08193412
[5 empty] | 0.07290517 | 0.04519223 |  |  | 0.03496201 | 0.08305462 | 0.07236252 | 0.08283878 | 0.1103102 | 0.0827296
[5 empty] | 0.0722719 | 0.04522281 |  |  | 0.03487197 | 0.08385322 | 0.07160055 | 0.0836353 | 0.1088608 | 0.08352507
[5 empty] | 0.0716369 | 0.0452525 |  |  | 0.03362141 | 0.08465183 | 0.06889425 | 0.08443183 | 0.1062759 | 0.08432055
[5 empty] | 0.07100016 | 0.04528131 |  |  | 0.03467843 | 0.08545043 | 0.07176637 | 0.08522836 | 0.1061431 | 0.08511603
[5 empty] | 0.07036168 | 0.04530923 |  |  | 0.03380617 | 0.08624903 | 0.07103619 | 0.08602488 | 0.108951 | 0.0859115
[5 empty] | 0.06972148 | 0.04533627 |  |  | 0.03370409 | 0.08704763 | 0.0712929 | 0.08682141 | 0.1051978 | 0.08670698
[5 empty] | 0.06907954 | 0.04536241 |  |  | 0.03455081 | 0.08784624 | 0.06977175 | 0.08761794 | 0.1097649 | 0.08750246
[5 empty] | 0.06843586 | 0.04538768 |  |  | 0.03327654 | 0.08864484 | 0.0701468 | 0.08841446 | 0.1046779 | 0.08829793
[5 empty] | 0.06779045 | 0.04541205 |  |  | 0.03447265 | 0.08944344 | 0.06968016 | 0.08921099 | 0.1026171 | 0.08909341
[5 empty] | 0.0671433 | 0.04543554 |  |  | 0.03395131 | 0.09024204 | 0.06760968 | 0.09000752 | 0.1023171 | 0.08988889
[5 empty] | 0.06649442 | 0.04545815 |  |  | 0.03398395 | 0.09104064 | 0.06951031 | 0.09080404 | 0.1058299 | 0.09068437
[5 empty] | 0.06584381 | 0.04547986 |  |  | 0.03316727 | 0.09183925 | 0.0678877 | 0.09160057 | 0.1055891 | 0.09147984
[5 empty] | 0.06519146 | 0.04550069 |  |  | 0.03431056 | 0.09263785 | 0.07086709 | 0.0923971 | 0.1013693 | 0.09227532
[5 empty] | 0.06453738 | 0.04552064 |  |  | 0.03341034 | 0.09343645 | 0.06810284 | 0.09319362 | 0.1067009 | 0.0930708
[5 empty] | 0.06388156 | 0.0455397 |  |  | 0.0325774 | 0.09423505 | 0.06981559 | 0.09399015 | 0.103979 | 0.09386627
[5 empty] | 0.06322401 | 0.04555787 |  |  | 0.03303815 | 0.09503365 | 0.06984612 | 0.09478668 | 0.1059578 | 0.09466175
[5 empty] | 0.06256472 | 0.04557516 |  |  | 0.03390558 | 0.09583226 | 0.06834646 | 0.0955832 | 0.1066874 | 0.09545723
[5 empty] | 0.0619037 | 0.04559156 |  |  | 0.03323861 | 0.09663086 | 0.0672136 | 0.09637973 | 0.1051999 | 0.0962527
[5 empty] | 0.06124095 | 0.04560707 |  |  | 0.03253969 | 0.09742946 | 0.06780699 | 0.09717626 | 0.100648 | 0.09704818
[5 empty] | 0.06057646 | 0.0456217 |  |  | 0.03339488 | 0.09822806 | 0.06866081 | 0.09797278 | 0.1021742 | 0.09784366
[5 empty] | 0.05991023 | 0.04563544 |  |  | 0.03286303 | 0.09902667 | 0.06646579 | 0.09876931 | 0.1010259 | 0.09863913
[5 empty] | 0.05924227 | 0.0456483 |  |  | 0.03212341 | 0.09982527 | 0.06711798 | 0.09956584 | 0.1051128 | 0.09943461
[5 empty] | 0.05857258 | 0.04566027 |  |  | 0.03237389 | 0.1006239 | 0.06771843 | 0.1003624 | 0.1002342 | 0.1002301
[5 empty] | 0.05790115 | 0.04567135 |  |  | 0.03224895 | 0.1014225 | 0.06643939 | 0.1011589 | 0.1038188 | 0.1010256
[5 empty] | 0.05722799 | 0.04568155 |  |  | 0.03232358 | 0.1022211 | 0.06692783 | 0.1019554 | 0.1041485 | 0.101821
[5 empty] | 0.05655309 | 0.04569086 |  |  | 0.03301982 | 0.1030197 | 0.06697417 | 0.1027519 | 0.1010044 | 0.1026165
[5 empty] | 0.05587646 | 0.04569928 |  |  | 0.0322705 | 0.1038183 | 0.06588485 | 0.1035485 | 0.1038031 | 0.103412
[5 empty] | 0.05519809 | 0.04570682 |  |  | 0.03176269 | 0.1046169 | 0.06494612 | 0.104345 | 0.09905425 | 0.1042075
[5 empty] | 0.05451799 | 0.04571348 |  |  | 0.03223835 | 0.1054155 | 0.06711468 | 0.1051415 | 0.1004048 | 0.1050029
[5 empty] | 0.05383615 | 0.04571924 |  |  | 0.03123779 | 0.1062141 | 0.06533318 | 0.1059381 | 0.1016119 | 0.1057984
[5 empty] | 0.05315258 | 0.04572412 |  |  | 0.03203655 | 0.1070127 | 0.06603478 | 0.1067346 | 0.1003175 | 0.1065939
[5 empty] | 0.05246728 | 0.04572812 |  |  | 0.03281246 | 0.1078113 | 0.06643402 | 0.1075311 | 0.1007018 | 0.1073894
[5 empty] | 0.05178024 | 0.04573122 |  |  | 0.03195282 | 0.1086099 | 0.06413251 | 0.1083276 | 0.09944652 | 0.1081849
[5 empty] | 0.05109147 | 0.04573345 |  |  | 0.03234972 | 0.1094085 | 0.0647586 | 0.1091242 | 0.1019879 | 0.1089803
[5 empty] | 0.05040096 | 0.04573478 |  |  | 0.03117802 | 0.1102071 | 0.06443385 | 0.1099207 | 0.1006914 | 0.1097758
[5 empty] | 0.04970872 | 0.04573523 |  |  | 0.0311288 | 0.1110057 | 0.0643106 | 0.1107172 | 0.1026241 | 0.1105713
[5 empty] | 0.04901474 | 0.04573479 |  |  | 0.03172009 | 0.1118043 | 0.06475295 | 0.1115137 | 0.1011427 | 0.1113668
[5 empty] | 0.04831903 | 0.04573347 |  |  | 0.03083683 | 0.1126029 | 0.06326042 | 0.1123103 | 0.1019116 | 0.1121622
[5 empty] | 0.04762158 | 0.04573126 |  |  | 0.03205124 | 0.1134015 | 0.06444502 | 0.1131068 | 0.09960829 | 0.1129577
[5 empty] | 0.0469224 | 0.04572817 |  |  | 0.03061059 | 0.1142001 | 0.06492626 | 0.1139033 | 0.09555883 | 0.1137532
[5 empty] | 0.04622149 | 0.04572419 |  |  | 0.03227213 | 0.1149987 | 0.06610546 | 0.1146998 | 0.1005192 | 0.1145487
[5 empty] | 0.04551884 | 0.04571932 |  |  | 0.0309579 | 0.1157973 | 0.06631375 | 0.1154964 | 0.09852176 | 0.1153441
[5 empty] | 0.04481445 | 0.04571357 |  |  | 0.03127256 | 0.1165959 | 0.0642596 | 0.1162929 | 0.09868837 | 0.1161396
[5 empty] | 0.04410833 | 0.04570693 |  |  | 0.03207973 | 0.1173945 | 0.06497168 | 0.1170894 | 0.09389951 | 0.1169351
[5 empty] | 0.04340048 | 0.0456994 |  |  | 0.03172842 | 0.1181931 | 0.06623231 | 0.117886 | 0.09497756 | 0.1177306
[5 empty] | 0.04269089 | 0.04569099 |  |  | 0.03149144 | 0.1189917 | 0.06458234 | 0.1186825 | 0.1000144 | 0.1185261
[5 empty] | 0.04197957 | 0.04568169 |  |  | 0.03025626 | 0.1197903 | 0.06489181 | 0.119479 | 0.09988109 | 0.1193215
[5 empty] | 0.04126651 | 0.0456715 |  |  | 0.03024229 | 0.1205889 | 0.06374446 | 0.1202755 | 0.09330014 | 0.120117
[5 empty] | 0.04055172 | 0.04566043 |  |  | 0.03161837 | 0.1213875 | 0.0629984 | 0.1210721 | 0.0944602 | 0.1209125
[5 empty] | 0.0398352 | 0.04564848 |  |  | 0.03054454 | 0.1221861 | 0.06513446 | 0.1218686 | 0.09739738 | 0.121708
[5 empty] | 0.03911694 | 0.04563563 |  |  | 0.03085457 | 0.1229847 | 0.06218641 | 0.1226651 | 0.09415907 | 0.1225034
[5 empty] | 0.03839694 | 0.04562191 |  |  | 0.03121012 | 0.1237833 | 0.06331526 | 0.1234616 | 0.09619418 | 0.1232989
[5 empty] | 0.03767521 | 0.04560729 |  |  | 0.03037103 | 0.1245819 | 0.06520123 | 0.1242582 | 0.09946133 | 0.1240944
[5 empty] | 0.03695175 | 0.04559179 |  |  | 0.03150554 | 0.1253805 | 0.0615599 | 0.1250547 | 0.09583171 | 0.1248899
[5 empty] | 0.03622655 | 0.0455754 |  |  | 0.03080203 | 0.1261791 | 0.06475912 | 0.1258512 | 0.09246342 | 0.1256853
[5 empty] | 0.03549962 | 0.04555813 |  |  | 0.0301852 | 0.1269777 | 0.06464851 | 0.1266477 | 0.09816171 | 0.1264808
[5 empty] | 0.03477095 | 0.04553997 |  |  | 0.03011112 | 0.1277763 | 0.06148275 | 0.1274443 | 0.09861068 | 0.1272763
[5 empty] | 0.03404055 | 0.04552092 |  |  | 0.03036289 | 0.1285749 | 0.0636885 | 0.1282408 | 0.09726975 | 0.1280718
[5 empty] | 0.03330841 | 0.04550099 |  |  | 0.03054357 | 0.1293735 | 0.06294348 | 0.1290373 | 0.09699716 | 0.1288673
[5 empty] | 0.03257454 | 0.04548017 |  |  | 0.03073223 | 0.1301721 | 0.06381799 | 0.1298339 | 0.09392158 | 0.1296627
[5 empty] | 0.03183894 | 0.04545847 |  |  | 0.03074951 | 0.1309708 | 0.06144703 | 0.1306304 | 0.09723882 | 0.1304582
[5 empty] | 0.0311016 | 0.04543588 |  |  | 0.03083794 | 0.1317694 | 0.06118371 | 0.1314269 | 0.09548443 | 0.1312537
[5 empty] | 0.03036252 | 0.0454124 |  |  | 0.0299098 | 0.132568 | 0.06169833 | 0.1322234 | 0.0971374 | 0.1320492
[5 empty] | 0.02962171 | 0.04538804 |  |  | 0.03062495 | 0.1333666 | 0.06322207 | 0.13302 | 0.09188775 | 0.1328446
[5 empty] | 0.02887917 | 0.04536279 |  |  | 0.0303809 | 0.1341652 | 0.06343184 | 0.1338165 | 0.09468059 | 0.1336401
[5 empty] | 0.02813489 | 0.04533665 |  |  | 0.03091002 | 0.1349638 | 0.06122576 | 0.134613 | 0.09498952 | 0.1344356
[5 empty] | 0.02738888 | 0.04530963 |  |  | 0.02902432 | 0.1357624 | 0.06179422 | 0.1354095 | 0.09335604 | 0.1352311
[5 empty] | 0.02664113 | 0.04528172 |  |  | 0.03032241 | 0.136561 | 0.06096912 | 0.1362061 | 0.09436315 | 0.1360265
[5 empty] | 0.02589165 | 0.04525293 |  |  | 0.02975922 | 0.1373596 | 0.06124699 | 0.1370026 | 0.09082991 | 0.136822
[5 empty] | 0.02514043 | 0.04522325 |  |  | 0.02944877 | 0.1381582 | 0.06340329 | 0.1377991 | 0.09147547 | 0.1376175
[5 empty] | 0.02438748 | 0.04519268 |  |  | 0.02890268 | 0.1389568 | 0.06166643 | 0.1385956 | 0.09110897 | 0.138413
[5 empty] | 0.0236328 | 0.04516123 |  |  | 0.02942377 | 0.1397554 | 0.06359981 | 0.1393922 | 0.0903614 | 0.1392085
[5 empty] | 0.02287638 | 0.04512889 |  |  | 0.03028693 | 0.140554 | 0.06117874 | 0.1401887 | 0.09298601 | 0.1400039
[5 empty] | 0.02211822 | 0.04509567 |  |  | 0.02939084 | 0.1413526 | 0.06201351 | 0.1409852 | 0.09525363 | 0.1407994
[5 empty] | 0.02135834 | 0.04506156 |  |  | 0.02952797 | 0.1421512 | 0.06113017 | 0.1417818 | 0.09446975 | 0.1415949
[5 empty] | 0.02059671 | 0.04502656 |  |  | 0.02923857 | 0.1429498 | 0.05915171 | 0.1425783 | 0.09222927 | 0.1423904
[5 empty] | 0.01983335 | 0.04499068 |  |  | 0.02996209 | 0.1437484 | 0.05975332 | 0.1433748 | 0.09157252 | 0.1431858
[5 empty] | 0.01906826 | 0.04495391 |  |  | 0.02887666 | 0.144547 | 0.06143515 | 0.1441713 | 0.09454759 | 0.1439813
[5 empty] | 0.01830144 | 0.04491625 |  |  | 0.02879289 | 0.1453456 | 0.05837448 | 0.1449679 | 0.09273014 | 0.1447768
[5 empty] | 0.01753287 | 0.04487771 |  |  | 0.03011808 | 0.1461442 | 0.06092954 | 0.1457644 | 0.09279492 | 0.1455723
[5 empty] | 0.01676258 | 0.04483828 |  |  | 0.0295803 | 0.1469428 | 0.06162471 | 0.1465609 | 0.09385592 | 0.1463677
[5 empty] | 0.01599055 | 0.04479797 |  |  | 0.02922391 | 0.1477414 | 0.06087282 | 0.1473574 | 0.09086991 | 0.1471632
[5 empty] | 0.01521678 | 0.04475677 |  |  | 0.02966398 | 0.14854 | 0.05912364 | 0.148154 | 0.08799671 | 0.1479587
[5 empty] | 0.01444128 | 0.04471468 |  |  | 0.02918323 | 0.1493386 | 0.05919879 | 0.1489505 | 0.09193911 | 0.1487542
[5 empty] | 0.01366405 | 0.04467171 |  |  | 0.02929669 | 0.1501372 | 0.06206925 | 0.149747 | 0.09111279 | 0.1495497
[5 empty] | 0.01288508 | 0.04462785 |  |  | 0.02928914 | 0.1509358 | 0.05997945 | 0.1505435 | 0.08954956 | 0.1503451
[5 empty] | 0.01210438 | 0.04458311 |  |  | 0.02846989 | 0.1517344 | 0.05729028 | 0.1513401 | 0.08882115 | 0.1511406
[5 empty] | 0.01132194 | 0.04453748 |  |  | 0.02867846 | 0.152533 | 0.05786763 | 0.1521366 | 0.0927704 | 0.1519361
[5 empty] | 0.01053777 | 0.04449096 |  |  | 0.02838963 | 0.1533316 | 0.05915276 | 0.1529331 | 0.08873786 | 0.1527316
[5 empty] | 0.009751863 | 0.04444356 |  |  | 0.02901615 | 0.1541302 | 0.05793533 | 0.1537297 | 0.09285442 | 0.153527
[5 empty] | 0.008964222 | 0.04439527 |  |  | 0.02878577 | 0.1549288 | 0.05798475 | 0.1545262 | 0.08745778 | 0.1543225
[5 empty] | 0.008174847 | 0.04434609 |  |  | 0.02934061 | 0.1557274 | 0.05741875 | 0.1553227 | 0.08564453 | 0.155118
[5 empty] | 0.007383737 | 0.04429603 |  |  | 0.02913594 | 0.156526 | 0.05973079 | 0.1561192 | 0.08933906 | 0.1559135
[5 empty] | 0.006590893 | 0.04424508 |  |  | 0.0290875 | 0.1573246 | 0.05745727 | 0.1569158 | 0.09013192 | 0.1567089
[5 empty] | 0.005796314 | 0.04419325 |  |  | 0.02773326 | 0.1581232 | 0.05815571 | 0.1577123 | 0.0913315 | 0.1575044
[5 empty] | 0.005 | 0.04414053 |  |  | 0.02905538 | 0.1589218 | 0.05807041 | 0.1585088 | 0.09002364 | 0.1582999
[5 empty] | 0.005 | 0.04414053
[5 empty] | 0.005636381 | 0.0441064
[5 empty] | 0.006274394 | 0.04407317
[5 empty] | 0.00691404 | 0.04404082
[5 empty] | 0.007555318 | 0.04400935
[5 empty] | 0.008198229 | 0.04397877
[5 empty] | 0.008842773 | 0.04394908
[5 empty] | 0.009488948 | 0.04392027
[5 empty] | 0.01013676 | 0.04389235
[5 empty] | 0.0107862 | 0.04386532
[5 empty] | 0.01143727 | 0.04383917
[5 empty] | 0.01208998 | 0.04381391
[5 empty] | 0.01274431 | 0.04378953
[5 empty] | 0.01340029 | 0.04376604
[5 empty] | 0.01405789 | 0.04374344
[5 empty] | 0.01471712 | 0.04372172
[5 empty] | 0.01537799 | 0.04370089
[5 empty] | 0.01604049 | 0.04368094
[5 empty] | 0.01670463 | 0.04366189
[5 empty] | 0.01737039 | 0.04364371
[5 empty] | 0.01803779 | 0.04362643
[5 empty] | 0.01870682 | 0.04361003
[5 empty] | 0.01937748 | 0.04359451
[5 empty] | 0.02004978 | 0.04357988
[5 empty] | 0.02072371 | 0.04356614
[5 empty] | 0.02139927 | 0.04355329
[5 empty] | 0.02207646 | 0.04354132
[5 empty] | 0.02275529 | 0.04353023
[5 empty] | 0.02343574 | 0.04352004
[5 empty] | 0.02411783 | 0.04351072
[5 empty] | 0.02480156 | 0.0435023
[5 empty] | 0.02548691 | 0.04349476
[5 empty] | 0.0261739 | 0.04348811
[5 empty] | 0.02686252 | 0.04348234
[5 empty] | 0.02755277 | 0.04347746
[5 empty] | 0.02824466 | 0.04347347
[5 empty] | 0.02893818 | 0.04347036
[5 empty] | 0.02963333 | 0.04346814
[5 empty] | 0.03033011 | 0.0434668
[5 empty] | 0.03102853 | 0.04346635
[5 empty] | 0.03172857 | 0.04346679
[5 empty] | 0.03243025 | 0.04346811
[5 empty] | 0.03313357 | 0.04347032
[5 empty] | 0.03383851 | 0.04347342
[5 empty] | 0.03454509 | 0.0434774
[5 empty] | 0.0352533 | 0.04348226
[5 empty] | 0.03596314 | 0.04348802
[5 empty] | 0.03667462 | 0.04349466
[5 empty] | 0.03738773 | 0.04350218
[5 empty] | 0.03810247 | 0.0435106
[5 empty] | 0.03881884 | 0.04351989
[5 empty] | 0.03953684 | 0.04353008
[5 empty] | 0.04025648 | 0.04354115
[5 empty] | 0.04097775 | 0.04355311
[5 empty] | 0.04170066 | 0.04356595
[5 empty] | 0.04242519 | 0.04357968
[5 empty] | 0.04315136 | 0.04359429
[5 empty] | 0.04387916 | 0.04360979
[5 empty] | 0.04460859 | 0.04362618
[5 empty] | 0.04533966 | 0.04364346
[5 empty] | 0.04607235 | 0.04366162
[5 empty] | 0.04680668 | 0.04368066
[5 empty] | 0.04754265 | 0.04370059
[5 empty] | 0.04828024 | 0.04372141
[5 empty] | 0.04901947 | 0.04374312
[5 empty] | 0.04976033 | 0.04376571
[5 empty] | 0.05050282 | 0.04378918
[5 empty] | 0.05124695 | 0.04381355
[5 empty] | 0.0519927 | 0.0438388
[5 empty] | 0.05274009 | 0.04386493
[5 empty] | 0.05348912 | 0.04389195
[5 empty] | 0.05423977 | 0.04391986
[5 empty] | 0.05499206 | 0.04394865
[5 empty] | 0.05574598 | 0.04397833
[5 empty] | 0.05650153 | 0.0440089
[5 empty] | 0.05725872 | 0.04404035
[5 empty] | 0.05801753 | 0.04407269
[5 empty] | 0.05877798 | 0.04410592
[5 empty] | 0.05954006 | 0.04414003
[5 empty] | 0.06030378 | 0.04417502
[5 empty] | 0.06106913 | 0.04421091
[5 empty] | 0.06183611 | 0.04424768
[5 empty] | 0.06260472 | 0.04428533
[5 empty] | 0.06337496 | 0.04432387
[5 empty] | 0.06414684 | 0.0443633
[5 empty] | 0.06492035 | 0.04440361
[5 empty] | 0.06569549 | 0.04444481
[5 empty] | 0.06647227 | 0.0444869
[5 empty] | 0.06725067 | 0.04452987
[5 empty] | 0.06803071 | 0.04457373
[5 empty] | 0.06881239 | 0.04461848
[5 empty] | 0.06959569 | 0.04466411
[5 empty] | 0.07038063 | 0.04471062
[5 empty] | 0.0711672 | 0.04475803
[5 empty] | 0.0719554 | 0.04480632
[5 empty] | 0.07274523 | 0.04485549
[5 empty] | 0.0735367 | 0.04490555
[5 empty] | 0.0743298 | 0.0449565
[5 empty] | 0.07512453 | 0.04500834
[5 empty] | 0.0759209 | 0.04506106
[5 empty] | 0.0754209 | 0.04506106
[5 empty] | 0.07648733 | 0.04664868
[5 empty] | 0.07753645 | 0.04823631
[5 empty] | 0.07856763 | 0.04982393
[5 empty] | 0.07958027 | 0.05141156
[5 empty] | 0.08057375 | 0.05299919
[5 empty] | 0.08154746 | 0.05458681
[5 empty] | 0.08250078 | 0.05617444
[5 empty] | 0.08343309 | 0.05776207
[5 empty] | 0.08434379 | 0.05934969
[5 empty] | 0.08523225 | 0.06093732
[5 empty] | 0.08609787 | 0.06252495
[5 empty] | 0.08694002 | 0.06411257
[5 empty] | 0.0877581 | 0.0657002
[5 empty] | 0.08855148 | 0.06728783
[5 empty] | 0.08931956 | 0.06887545
[5 empty] | 0.09006172 | 0.07046308
[5 empty] | 0.09077734 | 0.07205071
[5 empty] | 0.09146581 | 0.07363833
[5 empty] | 0.09212652 | 0.07522596
[5 empty] | 0.09275884 | 0.07681358
[5 empty] | 0.09336218 | 0.07840121
[5 empty] | 0.0939359 | 0.07998884
[5 empty] | 0.0944794 | 0.08157646
[5 empty] | 0.09499206 | 0.08316409
[5 empty] | 0.09547326 | 0.08475172
[5 empty] | 0.0959224 | 0.08633934
[5 empty] | 0.09633887 | 0.08792697
[5 empty] | 0.09674188 | 0.0895146
[5 empty] | 0.0971469 | 0.09110222
[5 empty] | 0.09755063 | 0.09268985
[5 empty] | 0.09794978 | 0.09427748
[5 empty] | 0.09834106 | 0.0958651
[5 empty] | 0.09872119 | 0.09745273
[5 empty] | 0.09908688 | 0.09904036
[5 empty] | 0.09943482 | 0.100628
[5 empty] | 0.09976175 | 0.1022156
[5 empty] | 0.1000644 | 0.1038032
[5 empty] | 0.1003394 | 0.1053909
[5 empty] | 0.1005835 | 0.1069785
[5 empty] | 0.1007934 | 0.1085661
[5 empty] | 0.1009659 | 0.1101537
[5 empty] | 0.1010976 | 0.1117414
[5 empty] | 0.1012279 | 0.113329
[5 empty] | 0.1012255 | 0.1149166
[5 empty] | 0.1012138 | 0.1165042
[5 empty] | 0.1011461 | 0.1180919
[5 empty] | 0.1010257 | 0.1196795
[5 empty] | 0.1008561 | 0.1212671
[5 empty] | 0.100641 | 0.1228548
[5 empty] | 0.1003838 | 0.1244424
[5 empty] | 0.1000883 | 0.12603
[5 empty] | 0.09975792 | 0.1276176
[5 empty] | 0.09939635 | 0.1292053
[5 empty] | 0.09900714 | 0.1307929
[5 empty] | 0.0985939 | 0.1323805
[5 empty] | 0.0981602 | 0.1339681
[5 empty] | 0.09770964 | 0.1355558
[5 empty] | 0.09724581 | 0.1371434
[5 empty] | 0.0967723 | 0.138731
[5 empty] | 0.09629268 | 0.1403186
[5 empty] | 0.09581056 | 0.1419063
[5 empty] | 0.09532953 | 0.1434939
[5 empty] | 0.09485316 | 0.1450815
[5 empty] | 0.09438506 | 0.1466692
[5 empty] | 0.09392881 | 0.1482568
[5 empty] | 0.09348799 | 0.15
[5 empty] | 0.09306621 | 0.151432
[5 empty] | 0.09266704 | 0.1530197
[5 empty] | 0.09229408 | 0.1546073
[5 empty] | 0.09194902 | 0.1561949
[5 empty] | 0.09161162 | 0.1577825
[5 empty] | 0.09127553 | 0.1593702
[5 empty] | 0.09094074 | 0.1609578
[5 empty] | 0.09060729 | 0.1625454
[5 empty] | 0.09027518 | 0.164133
[5 empty] | 0.08994443 | 0.1657207
[5 empty] | 0.08961506 | 0.1673083
[5 empty] | 0.0892871 | 0.1688959
[5 empty] | 0.08896054 | 0.1704835
[5 empty] | 0.08863543 | 0.1720712
[5 empty] | 0.08831176 | 0.1736588
[5 empty] | 0.08798956 | 0.1752464
[5 empty] | 0.08766885 | 0.1768341
[5 empty] | 0.08734964 | 0.1784217
[5 empty] | 0.08703195 | 0.1800093
[5 empty] | 0.0867158 | 0.1815969
[5 empty] | 0.08640121 | 0.1831846
[5 empty] | 0.08608818 | 0.1847722
[5 empty] | 0.08577675 | 0.1863598
[5 empty] | 0.08546693 | 0.1879474
[5 empty] | 0.08515873 | 0.1895351
[5 empty] | 0.08485218 | 0.1911227
[5 empty] | 0.08454729 | 0.1927103
[5 empty] | 0.08424407 | 0.1942979
[5 empty] | 0.08394255 | 0.1958856
[5 empty] | 0.08364275 | 0.1974732
[5 empty] | 0.08334467 | 0.1990608
[5 empty] | 0.08304834 | 0.2006485
[5 empty] | 0.08275378 | 0.2022361