## 1
Общество с ограниченной ответственностью "Инженерная геология" (ООО "ИнжГео") | [11 empty] | Общество с ограниченной ответственностью "Инженерная геология" (ООО "ИнжГео")
Юр. адрес: 117279, г. Москва, ул. Миклухо-Маклая, 36 а, этаж 5, пом. XXIII к. 76-84 | [11 empty] | Юр. адрес: 117279, г. Москва, ул. Миклухо-Маклая, 36 а, этаж 5, пом. XXIII к. 76-84 | [8 empty] | нагр |  |  | X0 | Y0 | R |  | нагр |  |  |  | X0 | Y0 | R | нагр |  |  |  | X0 | Y0 | R |  | нагр |  |  |  | X0 | Y0 | R
Телефон/факс +7 (495) 132-30-00, Адрес электронной почты inbox@inj-geo.ru | [11 empty] | Телефон/факс +7 (495) 132-30-00, Адрес электронной почты inbox@inj-geo.ru | [12 empty] | 0 | [7 empty] | 0 | [6 empty] | 0 | [7 empty] | 0
[21 empty] | девиатор | [6 empty] | девиатор | [6 empty] | девиатор | [7 empty] | девиатор
Испытательная лаборатория ООО «ИнжГео» | [11 empty] | Испытательная лаборатория ООО «ИнжГео» | [8 empty] | x0 | Угол | X | Y |  |  |  | x0 |  | Угол | X | Y |  |  | x0 |  | Угол | X | Y |  |  |  | x0 |  | Угол | X | Y
Адрес места осуществления деятельности лаборатории: г. Москва, просп. Вернадского, д. 51, стр. 1 | [11 empty] | Адрес места осуществления деятельности лаборатории: г. Москва, просп. Вернадского, д. 51, стр. 1 | [9 empty] | 0 | [7 empty] | 0 | [6 empty] | 0 | [7 empty] | 0
Телефон +7(910)4557682, E-mail: slg85@mail.ru | [11 empty] | Телефон +7(910)4557682, E-mail: slg85@mail.ru | [9 empty] | 5 | [7 empty] | 5 | [6 empty] | 5 | [7 empty] | 5
[22 empty] | 10 | [7 empty] | 10 | [6 empty] | 10 | [7 empty] | 10
[12 empty] | Протокол испытаний № 13-63/24 от 22-11-2022 | [9 empty] | 15 | [7 empty] | 15 | [6 empty] | 15 | [7 empty] | 15
[22 empty] | 20 | [7 empty] | 20 | [6 empty] | 20 | [7 empty] | 20
[12 empty] | Наименование и адрес заказчика: Переход трубопровода через р. Енисей | [9 empty] | 25 | [7 empty] | 25 | [6 empty] | 25 | [7 empty] | 25
[12 empty] | Наименование объекта: ООО Регионстрой | [9 empty] | 30 | [7 empty] | 30 | [6 empty] | 30 | [7 empty] | 30
Наименование используемого метода/методики: ГОСТ 12248.4-2020 | [11 empty] | Наименование используемого метода/методики: ГОСТ 12248.3-2020 | [9 empty] | 35 | [7 empty] | 35 | [6 empty] | 35 | [7 empty] | 35
Условия проведения испытания: температура окружающей среды (18 - 25)0С, влажность воздуха (40 - 75)% | [11 empty] | Условия проведения испытания: температура окружающей среды (18 - 25)0С, влажность воздуха (40 - 75)% | [9 empty] | 40 | [7 empty] | 40 | [6 empty] | 40 | [7 empty] | 40
[12 empty] | Дата получение объекта подлежащего испытаниям: 26.10.2022 | [9 empty] | 45 | [7 empty] | 45 | [6 empty] | 45 | [7 empty] | 45
[12 empty] | Дата испытания: 25.10.2022-19.11.2024 | [9 empty] | 50 | [7 empty] | 50 | [6 empty] | 50 | [7 empty] | 50
[22 empty] | 55 | [7 empty] | 55 | [6 empty] | 55 | [7 empty] | 55
Испытание грунтов методом трехосного сжатия | [11 empty] | Испытание грунтов методом трехосного сжатия | [9 empty] | 60 | [7 empty] | 60 | [6 empty] | 60 | [7 empty] | 60
[22 empty] | 65 | [7 empty] | 65 | [6 empty] | 65 | [7 empty] | 65
Лабораторный номер: | [6 empty] | We, д.е. = |  |  |  |  | Лабораторный номер: |  | 1059 |  |  |  | We, д.е. = | 0.322852279 |  |  | 70 | [7 empty] | 70 | [6 empty] | 70 | [7 empty] | 70
Номер скважины: | [6 empty] | ρ, г/см3 = |  |  |  |  | Номер скважины: |  | BH-050 |  |  |  | ρ, г/см3 = |  |  |  | 75 | [7 empty] | 75 | [6 empty] | 75 | [7 empty] | 75
Глубина отбора, м: | [6 empty] | ρs, г/см3 = |  |  |  |  | Глубина отбора, м: |  | 3 |  |  |  | ρs, г/см3 = | 2.74 |  |  | 80 | [7 empty] | 80 | [6 empty] | 80 | [7 empty] | 80
Наименование грунта: | [6 empty] | e, д.е. = |  |  |  |  | Наименование грунта: |  | Суглинок, после оттаивания текучий, легкий песчанистый |  |  |  | e, д.е. = |  |  |  | 85 | [7 empty] | 85 | [6 empty] | 85 | [7 empty] | 85
Схема проведения опыта: | [6 empty] | IL, д.е. = |  |  |  |  | Схема проведения опыта: |  | КД |  |  |  | IL, д.е. = | 1.061 |  |  | 90 | [7 empty] | 90 | [6 empty] | 90 | [7 empty] | 90
[22 empty] | 95 | [7 empty] | 95 | [6 empty] | 95 | [7 empty] | 95
[22 empty] | 100 | [7 empty] | 100 | [6 empty] | 100 | [7 empty] | 100
Результаты испытаний | [11 empty] | Результаты испытаний | [9 empty] | 105 | [7 empty] | 105 | [6 empty] | 105 | [7 empty] | 105
[22 empty] | 110 | [7 empty] | 110 | [6 empty] | 110 | [7 empty] | 110
[22 empty] | 115 | [7 empty] | 115 | [6 empty] | 115 | [7 empty] | 115
[22 empty] | 120 | [7 empty] | 120 | [6 empty] | 120 | [7 empty] | 120
[22 empty] | 125 | [7 empty] | 125 | [6 empty] | 125 | [7 empty] | 125
[22 empty] | 130 | [7 empty] | 130 | [6 empty] | 130 | [7 empty] | 130
[22 empty] | 135 | [7 empty] | 135 | [6 empty] | 135 | [7 empty] | 135
[22 empty] | 140 | [7 empty] | 140 | [6 empty] | 140 | [7 empty] | 140
[22 empty] | 145 | [7 empty] | 145 | [6 empty] | 145 | [7 empty] | 145
[22 empty] | 150 | [7 empty] | 150 | [6 empty] | 150 | [7 empty] | 150
[22 empty] | 155 | [7 empty] | 155 | [6 empty] | 155 | [7 empty] | 155
[22 empty] | 160 | [7 empty] | 160 | [6 empty] | 160 | [7 empty] | 160
[22 empty] | 165 | [7 empty] | 165 | [6 empty] | 165 | [7 empty] | 165
[22 empty] | 170 | [7 empty] | 170 | [6 empty] | 170 | [7 empty] | 170
[22 empty] | 175 | [7 empty] | 175 | [6 empty] | 175 | [7 empty] | 175
[22 empty] | 180 | [7 empty] | 180 | [6 empty] | 180 | [7 empty] | 180
[13 empty] | Давление в камере, Мпа σ3 | Вертикальная нагрузка, Мпа σ1 | Поровое давление, Мпа u
| K0, д.е. | 0.8435655 |  |  |  |  | Коэфф. Точки | [5 empty] | 0.05 | 0.08493633 | [5 empty] | 1 | [6 empty] | σ3,кПа | σ1,кПа | u, кПа |  |  |  | 4
| q_zg, МПа | 0.04217828 | [10 empty] | 0.15 | 0.2220252 | [27 empty] | δ3, Мпа | δ1-δ3, МПа | δ1, МПа | δ1, КПа
|  |  | Модуль деформации, МПа: | [9 empty] | 0.25 | 0.3591141 | [21 empty] | С, МПа:
|  |  | Е0= |  | Точки модуля (полное напр.), МПа |  |  |  | 0.04217828 | 0.06748524 | [25 empty] | φ, град:
|  |  | E50 = |  | qf (полное напр.), МПа |  |  |  | 0.1006139 | [26 empty] | E, Мпа
|  |  | Коэф. Поперечной деформации, ϑ = | [9 empty] | Эффективные значения угла внутреннего трения и удельного сцепления ϕ', С' | [13 empty] | x | 0
[13 empty] | ϕ', град. = | 9 | [12 empty] | y |  |  |  | С, кПа | φ,°
[13 empty] | С', МПа = | 0.007
| Исполнитель: | [6 empty] | Морозов Д.С. |  |  |  |  | Исполнитель: |  |  |  |  | Морозов Д.С.
| Начальник исп. лаборатории: | [6 empty] | Семиколенова Л.Г. |  |  |  |  | Начальник исп. лаборатории: |  |  |  |  | Семиколенова Л.Г.
Лист 1 , всего листов 2 | [11 empty] | Лист 2 , всего листов 2
Частичное воспроизведение протокола испытаний без письменного разрешения ООО «ИнжГео» ЗАПРЕЩАЕТСЯ | [11 empty] | Частичное воспроизведение протокола испытаний без письменного разрешения ООО «ИнжГео» ЗАПРЕЩАЕТСЯ
[5 empty] | второй график |  | первый график | [9 empty] | К Пуассона
dev50 | epsE50 | ind | devE0 | epsE0 | dev | eps | sigma |  | dev1 | eps1 | dev2 | eps2 | dev3 | eps3 |  | Глины
0.05061393 | 0.005061355 |  |  |  | 0 | 0 |  |  | -0.00031 | 0 | 0.0165658 | 0.000368126 | -2.5e-05 | 0 |  | < 0 | 0,20-0,30
ind |  |  |  |  | 0.009534698 | 0.0005561715 |  |  | 0.007161947 | 0.0004774596 | 0.02945178 | 0.0007958564 | 0.05455704 | 0.001059352 |  | 0-0,25 | 0,30-0,38
2 |  |  |  |  | 0.01816121 | 0.001112343 |  |  | 0.01746816 | 0.001746803 | 0.0360126 | 0.001200411 | 0.05483795 | 0.001590295 |  | 0,25< | 0,38-0,45
E0 |  |  |  |  | 0.02530697 | 0.001687118 |  |  | 0.01891153 | 0.002395806 | 0.03933831 | 0.002387569 | 0.06106169 | 0.002385443 |  | Суглинки | 0,35-0,37
epsE0 | devE0 |  |  |  | 0.03088313 | 0.002224686 |  |  | 0.01970835 | 0.003194409 | 0.04014298 | 0.003183426 | 0.06530225 | 0.00318059 |  | Пески и супеси | 0,30-0,35
0.001687118 | 0.02530697 |  |  |  | 0.03644359 | 0.002780858 |  |  | 0.02107688 | 0.003993011 | 0.0444667 | 0.003979282 | 0.06406461 | 0.003975738
[5 empty] | 0.04149207 | 0.003337029 |  |  | 0.0216849 | 0.004791613 | 0.04527576 | 0.004775139 | 0.07317905 | 0.004770886
График E50 |  | График E |  |  | 0.04572541 | 0.003893201 |  |  | 0.02242924 | 0.005590215 | 0.04535804 | 0.005570995 | 0.07338851 | 0.005566033
eps | q | sigma |  |  | 0.04884049 | 0.004449372 |  |  | 0.02375939 | 0.006388817 | 0.05022769 | 0.006366852 | 0.07520947 | 0.006361181
Горизонтальная линия E50 |  | Касательная |  |  | 0.05061393 | 0.005061355 |  |  | 0.02355239 | 0.007187419 | 0.05142073 | 0.007162708 | 0.07499393 | 0.007156328
0 |  | a | b |  | 0.05124517 | 0.005561715 |  |  | 0.02432304 | 0.007986021 | 0.05211493 | 0.007958564 | 0.08247595 | 0.007951476
|  |  | 0 |  | 0.05193486 | 0.006117887 |  |  | 0.0253616 | 0.008784624 | 0.05247433 | 0.008754421 | 0.08282233 | 0.008746624
Вертикальная линия E50 |  | p1 и p2 |  |  | 0.05261207 | 0.006674058 |  |  | 0.02627561 | 0.009583226 | 0.05483891 | 0.009550277 | 0.08214244 | 0.009541771
| 0 | 0 |  |  | 0.05327691 | 0.00723023 |  |  | 0.02578968 | 0.01038183 | 0.05683977 | 0.01034613 | 0.08709556 | 0.01033692
[5 empty] | 0.05392949 | 0.007786401 |  |  | 0.02650026 | 0.01118043 | 0.05663726 | 0.01114199 | 0.08584243 | 0.01113207
Касательная линия E50 |  |  |  |  | 0.0545699 | 0.008342573 |  |  | 0.02766492 | 0.01197903 | 0.05533198 | 0.01193785 | 0.08641807 | 0.01192721
0 | 0 | Горизонтальная 1 |  |  | 0.05519826 | 0.008898744 |  |  | 0.02797635 | 0.01277763 | 0.05761706 | 0.0127337 | 0.08608533 | 0.01272236
[5 empty] | 0.05581467 | 0.009454916 |  |  | 0.02772793 | 0.01357624 | 0.05912674 | 0.01352956 | 0.08593031 | 0.01351751
Горизонтальная линия qкр |  |  |  |  | 0.05641925 | 0.01001109 |  |  | 0.02760726 | 0.01437484 | 0.0594302 | 0.01432542 | 0.09191756 | 0.01431266
Горизонтальная линия q |  | Горизонтальная 2 |  |  | 0.05701209 | 0.01056726 |  |  | 0.02823394 | 0.01517344 | 0.05901702 | 0.01512127 | 0.09000924 | 0.0151078
0 |  | 0 |  |  | 0.05759332 | 0.01112343 |  |  | 0.02817385 | 0.01597204 | 0.0617541 | 0.01591713 | 0.0941566 | 0.01590295
[5 empty] | 0.05816302 | 0.0116796 |  |  | 0.02899079 | 0.01677064 | 0.06217079 | 0.01671299 | 0.09009779 | 0.0166981
Вертикальная линия q |  |  |  |  | 0.05872132 | 0.01223577 |  |  | 0.02861949 | 0.01756925 | 0.06147483 | 0.01750884 | 0.09257567 | 0.01749325
| 0 |  |  |  | 0.05926831 | 0.01279194 |  |  | 0.0291777 | 0.01836785 | 0.06123413 | 0.0183047 | 0.09152721 | 0.01828839
[5 empty] | 0.05980411 | 0.01334812 |  |  | 0.0288279 | 0.01916645 | 0.06216546 | 0.01910055 | 0.09454398 | 0.01908354
[5 empty] | 0.06032882 | 0.01390429 |  |  | 0.0298568 | 0.01996505 | 0.06073232 | 0.01989641 | 0.09538809 | 0.01987869
[5 empty] | 0.06084255 | 0.01446046 |  |  | 0.03023316 | 0.02076366 | 0.06291974 | 0.02069227 | 0.09357901 | 0.02067384
[5 empty] | 0.0613454 | 0.01501663 |  |  | 0.03066456 | 0.02156226 | 0.06175962 | 0.02148812 | 0.09411761 | 0.02146899
[5 empty] | 0.06183749 | 0.0155728 |  |  | 0.03085387 | 0.02236086 | 0.06292282 | 0.02228398 | 0.09214783 | 0.02226413
[5 empty] | 0.06231892 | 0.01612897 |  |  | 0.03061388 | 0.02315946 | 0.06546026 | 0.02307984 | 0.09775625 | 0.02305928
[5 empty] | 0.0627898 | 0.01668515 |  |  | 0.03014406 | 0.02395806 | 0.06370849 | 0.02387569 | 0.09226187 | 0.02385443
[5 empty] | 0.06325023 | 0.01724132 |  |  | 0.03148131 | 0.02475667 | 0.0630348 | 0.02467155 | 0.09288709 | 0.02464958
[5 empty] | 0.06370033 | 0.01779749 |  |  | 0.03085981 | 0.02555527 | 0.0658731 | 0.02546741 | 0.09754025 | 0.02544472
[5 empty] | 0.06414019 | 0.01835366 |  |  | 0.0306923 | 0.02635387 | 0.06278489 | 0.02626326 | 0.09529269 | 0.02623987
[5 empty] | 0.06456993 | 0.01890983 |  |  | 0.03212226 | 0.02715247 | 0.06572471 | 0.02705912 | 0.0963888 | 0.02703502
[5 empty] | 0.06498965 | 0.019466 |  |  | 0.03188466 | 0.02795107 | 0.0655079 | 0.02785498 | 0.1007383 | 0.02783017
[5 empty] | 0.06539947 | 0.02002217 |  |  | 0.0313129 | 0.02874968 | 0.06504544 | 0.02865083 | 0.09838553 | 0.02862531
[5 empty] | 0.06579948 | 0.02057835 |  |  | 0.03062757 | 0.02954828 | 0.0661127 | 0.02944669 | 0.09935679 | 0.02942046
[5 empty] | 0.0661898 | 0.02113452 |  |  | 0.03141962 | 0.03034688 | 0.06507405 | 0.03024255 | 0.1011369 | 0.03021561
[5 empty] | 0.06657052 | 0.02169069 |  |  | 0.0311824 | 0.03114548 | 0.06711283 | 0.0310384 | 0.09689364 | 0.03101076
[5 empty] | 0.06694177 | 0.02224686 |  |  | 0.03222431 | 0.03194409 | 0.06666293 | 0.03183426 | 0.09919803 | 0.0318059
[5 empty] | 0.06730365 | 0.02280303 |  |  | 0.03165337 | 0.03274269 | 0.06566008 | 0.03263011 | 0.09892438 | 0.03260105
[5 empty] | 0.06765625 | 0.0233592 |  |  | 0.03140474 | 0.03354129 | 0.06585144 | 0.03342597 | 0.09836784 | 0.0333962
[5 empty] | 0.0679997 | 0.02391538 |  |  | 0.03267827 | 0.03433989 | 0.065912 | 0.03422183 | 0.09926861 | 0.03419135
[5 empty] | 0.0683341 | 0.02447155 |  |  | 0.03251501 | 0.03513849 | 0.06848329 | 0.03501768 | 0.1026036 | 0.03498649
[5 empty] | 0.06865955 | 0.02502772 |  |  | 0.03258354 | 0.0359371 | 0.06701039 | 0.03581354 | 0.09947505 | 0.03578164
[5 empty] | 0.06897617 | 0.02558389 |  |  | 0.03143056 | 0.0367357 | 0.06569929 | 0.0366094 | 0.1046257 | 0.03657679
[5 empty] | 0.06928405 | 0.02614006 |  |  | 0.03308614 | 0.0375343 | 0.06832796 | 0.03740525 | 0.1040884 | 0.03737194
[5 empty] | 0.06958331 | 0.02669623 |  |  | 0.0324248 | 0.0383329 | 0.06664476 | 0.03820111 | 0.101341 | 0.03816709
[5 empty] | 0.06987405 | 0.0272524 |  |  | 0.03227619 | 0.0391315 | 0.06492507 | 0.03899697 | 0.1014112 | 0.03896223
[5 empty] | 0.07015638 | 0.02780858 |  |  | 0.03333227 | 0.03993011 | 0.06884812 | 0.03979282 | 0.1006997 | 0.03975738
[5 empty] | 0.07043042 | 0.02836475 |  |  | 0.03342731 | 0.04072871 | 0.06711245 | 0.04058868 | 0.1055132 | 0.04055253
[5 empty] | 0.07069625 | 0.02892092 |  |  | 0.0325506 | 0.04152731 | 0.06985967 | 0.04138454 | 0.105279 | 0.04134768
[5 empty] | 0.070954 | 0.02947709 |  |  | 0.03361384 | 0.04232591 | 0.06566732 | 0.04218039 | 0.1050174 | 0.04214282
[5 empty] | 0.07120377 | 0.03003326 |  |  | 0.03211005 | 0.04312452 | 0.06877287 | 0.04297625 | 0.1046672 | 0.04293797
[5 empty] | 0.07144567 | 0.03058943 |  |  | 0.03243392 | 0.04392312 | 0.06667557 | 0.0437721 | 0.1034107 | 0.04373312
[5 empty] | 0.0716798 | 0.0311456 |  |  | 0.03264165 | 0.04472172 | 0.06740801 | 0.04456796 | 0.1071165 | 0.04452827
[5 empty] | 0.07190626 | 0.03170178 |  |  | 0.0333749 | 0.04552032 | 0.06810543 | 0.04536382 | 0.103715 | 0.04532341
[5 empty] | 0.07212518 | 0.03225795 |  |  | 0.03341766 | 0.04631892 | 0.0680976 | 0.04615967 | 0.1050462 | 0.04611856
[5 empty] | 0.07233666 | 0.03281412 |  |  | 0.03387815 | 0.04711753 | 0.06876991 | 0.04695553 | 0.1044858 | 0.04691371
[5 empty] | 0.07254079 | 0.03337029 |  |  | 0.03255254 | 0.04791613 | 0.06731348 | 0.04775139 | 0.1071899 | 0.04770886
[5 empty] | 0.0727377 | 0.03392646 |  |  | 0.03399963 | 0.04871473 | 0.07051183 | 0.04854724 | 0.1014302 | 0.048504
[5 empty] | 0.07292748 | 0.03448263 |  |  | 0.03372489 | 0.04951333 | 0.06896618 | 0.0493431 | 0.1035532 | 0.04929915
[5 empty] | 0.07311024 | 0.03503881 |  |  | 0.03338355 | 0.05031193 | 0.07001419 | 0.05013896 | 0.1037623 | 0.0500943
[5 empty] | 0.0732861 | 0.03559498 |  |  | 0.03319948 | 0.05111054 | 0.07143107 | 0.05093481 | 0.1022231 | 0.05088945
[5 empty] | 0.07345515 | 0.03615115 |  |  | 0.03350147 | 0.05190914 | 0.06977963 | 0.05173067 | 0.106488 | 0.05168459
[5 empty] | 0.07361751 | 0.03670732 |  |  | 0.03309044 | 0.05270774 | 0.06944058 | 0.05252653 | 0.1074026 | 0.05247974
[5 empty] | 0.07377328 | 0.03726349 |  |  | 0.03350045 | 0.05350634 | 0.07073058 | 0.05332238 | 0.1018972 | 0.05327489
[5 empty] | 0.07392257 | 0.03781966 |  |  | 0.03398483 | 0.05430495 | 0.06882741 | 0.05411824 | 0.1061475 | 0.05407004
[5 empty] | 0.07406549 | 0.03837583 |  |  | 0.033502 | 0.05510355 | 0.06915416 | 0.05491409 | 0.1032271 | 0.05486518
[5 empty] | 0.07420214 | 0.03893201 |  |  | 0.03457573 | 0.05590215 | 0.07257239 | 0.05570995 | 0.1042105 | 0.05566033
[5 empty] | 0.07433263 | 0.03948818 |  |  | 0.03374433 | 0.05670075 | 0.07043561 | 0.05650581 | 0.1038117 | 0.05645548
[5 empty] | 0.07445707 | 0.04004435 |  |  | 0.03391225 | 0.05749935 | 0.0690762 | 0.05730166 | 0.1048793 | 0.05725063
[5 empty] | 0.07457557 | 0.04060052 |  |  | 0.03371685 | 0.05829796 | 0.07229866 | 0.05809752 | 0.1102457 | 0.05804578
[5 empty] | 0.07468823 | 0.04115669 |  |  | 0.03437196 | 0.05909656 | 0.07050876 | 0.05889338 | 0.1052181 | 0.05884092
[5 empty] | 0.07479516 | 0.04171286 |  |  | 0.0344118 | 0.05989516 | 0.07261968 | 0.05968923 | 0.1044584 | 0.05963607
[5 empty] | 0.07489646 | 0.04226904 |  |  | 0.03498075 | 0.06069376 | 0.07022575 | 0.06048509 | 0.1104487 | 0.06043122
[5 empty] | 0.07499225 | 0.04282521 |  |  | 0.03493633 | 0.06149236 | 0.07200771 | 0.06128095 | 0.1048055 | 0.06122637
[5 empty] | 0.07508263 | 0.04338138 |  |  | 0.03432295 | 0.06229097 | 0.07199049 | 0.0620768 | 0.1056978 | 0.06202151
[5 empty] | 0.07516771 | 0.04393755 |  |  | 0.03375568 | 0.06308957 | 0.07307523 | 0.06287266 | 0.1091565 | 0.06281666
[5 empty] | 0.07524759 | 0.04449372 |  |  | 0.03530445 | 0.06388817 | 0.06879242 | 0.06366852 | 0.1062162 | 0.06361181
[5 empty] | 0.07532239 | 0.04504989 |  |  | 0.03509204 | 0.06468677 | 0.0711182 | 0.06446437 | 0.1111592 | 0.06440696
[5 empty] | 0.0753922 | 0.04560606 |  |  | 0.03415711 | 0.06548538 | 0.07277288 | 0.06526023 | 0.1072384 | 0.0652021
[5 empty] | 0.07545714 | 0.04616224 |  |  | 0.03412063 | 0.06628398 | 0.07301194 | 0.06605609 | 0.1091141 | 0.06599725
[5 empty] | 0.07551732 | 0.04671841 |  |  | 0.03421151 | 0.06708258 | 0.07226925 | 0.06685194 | 0.1068434 | 0.0667924
[5 empty] | 0.07557284 | 0.04727458 |  |  | 0.03528267 | 0.06788118 | 0.07140645 | 0.0676478 | 0.112223 | 0.06758755
[5 empty] | 0.0756238 | 0.04783075 |  |  | 0.0352712 | 0.06867978 | 0.0720252 | 0.06844365 | 0.1101426 | 0.06838269
[5 empty] | 0.07567032 | 0.04838692 |  |  | 0.03521797 | 0.06947839 | 0.072652 | 0.06923951 | 0.1064768 | 0.06917784
[5 empty] | 0.07571251 | 0.04894309 |  |  | 0.03491995 | 0.07027699 | 0.07341753 | 0.07003537 | 0.104744 | 0.06997299
[5 empty] | 0.07575046 | 0.04949927 |  |  | 0.03400222 | 0.07107559 | 0.07218787 | 0.07083122 | 0.1071168 | 0.07076814
[5 empty] | 0.07578429 | 0.05005544 |  |  | 0.03534578 | 0.07187419 | 0.06979316 | 0.07162708 | 0.1074005 | 0.07156328
[5 empty] | 0.0758141 | 0.05061161 |  |  | 0.03551443 | 0.07267279 | 0.07335052 | 0.07242294 | 0.1123936 | 0.07235843
[5 empty] | 0.07584001 | 0.05116778 |  |  | 0.03516652 | 0.0734714 | 0.07083664 | 0.07321879 | 0.1068912 | 0.07315358
[5 empty] | 0.07586211 | 0.05172395 |  |  | 0.03429304 | 0.07427 | 0.07407345 | 0.07401465 | 0.1070987 | 0.07394873
[5 empty] | 0.07588052 | 0.05228012 |  |  | 0.03515181 | 0.0750686 | 0.06925377 | 0.07481051 | 0.1111997 | 0.07474388
[5 empty] | 0.07589534 | 0.05283629 |  |  | 0.03401092 | 0.0758672 | 0.0726041 | 0.07560636 | 0.1090557 | 0.07553902
[5 empty] | 0.07590668 | 0.05339247 |  |  | 0.03545074 | 0.07666581 | 0.07183993 | 0.07640222 | 0.1070733 | 0.07633417
[5 empty] | 0.07591465 | 0.05394864 |  |  | 0.03511798 | 0.07746441 | 0.07274219 | 0.07719808 | 0.106084 | 0.07712932
[5 empty] | 0.07591935 | 0.05450481 |  |  | 0.03394356 | 0.07826301 | 0.07341439 | 0.07799393 | 0.1112994 | 0.07792447
[5 empty] | 0.0759209 | 0.05506098 |  |  | 0.03527649 | 0.07906161 | 0.07103011 | 0.07878979 | 0.1093085 | 0.07871961
[5 empty] | 0.0754209 | 0.05506098 |  |  | 0.03439677 | 0.07986021 | 0.07101048 | 0.07958564 | 0.1061094 | 0.07951476
[5 empty] | 0.07479457 | 0.05509645 |  |  | 0.03411547 | 0.08065882 | 0.07282157 | 0.0803815 | 0.109499 | 0.08030991
[5 empty] | 0.0741665 | 0.05513102 |  |  | 0.03411872 | 0.08145742 | 0.06997646 | 0.08117736 | 0.1059347 | 0.08110506
[5 empty] | 0.0735367 | 0.05516469 |  |  | 0.03391019 | 0.08225602 | 0.0714736 | 0.08197321 | 0.1105341 | 0.0819002
[5 empty] | 0.07290517 | 0.05519746 |  |  | 0.03371957 | 0.08305462 | 0.07271752 | 0.08276907 | 0.1062323 | 0.08269535
[5 empty] | 0.0722719 | 0.05522933 |  |  | 0.03428512 | 0.08385322 | 0.07156041 | 0.08356493 | 0.103898 | 0.0834905
[5 empty] | 0.0716369 | 0.0552603 |  |  | 0.03415902 | 0.08465183 | 0.07173255 | 0.08436078 | 0.1056042 | 0.08428565
[5 empty] | 0.07100016 | 0.05529037 |  |  | 0.03378443 | 0.08545043 | 0.06980038 | 0.08515664 | 0.1095713 | 0.08508079
[5 empty] | 0.07036168 | 0.05531954 |  |  | 0.03368819 | 0.08624903 | 0.07132273 | 0.0859525 | 0.1073722 | 0.08587594
[5 empty] | 0.06972148 | 0.05534781 |  |  | 0.03460616 | 0.08704763 | 0.06810249 | 0.08674835 | 0.1053471 | 0.08667109
[5 empty] | 0.06907954 | 0.05537518 |  |  | 0.03463495 | 0.08784624 | 0.07154041 | 0.08754421 | 0.1055695 | 0.08746624
[5 empty] | 0.06843586 | 0.05540165 |  |  | 0.03462912 | 0.08864484 | 0.07221087 | 0.08834007 | 0.1088879 | 0.08826138
[5 empty] | 0.06779045 | 0.05542722 |  |  | 0.03336395 | 0.08944344 | 0.06941488 | 0.08913592 | 0.1021663 | 0.08905653
[5 empty] | 0.0671433 | 0.05545189 |  |  | 0.03452264 | 0.09024204 | 0.06825593 | 0.08993178 | 0.1069413 | 0.08985168
[5 empty] | 0.06649442 | 0.05547567 |  |  | 0.03297726 | 0.09104064 | 0.06774646 | 0.09072764 | 0.1064371 | 0.09064683
[5 empty] | 0.06584381 | 0.05549854 |  |  | 0.03310129 | 0.09183925 | 0.06858864 | 0.09152349 | 0.1050185 | 0.09144197
[5 empty] | 0.06519146 | 0.05552051 |  |  | 0.03313022 | 0.09263785 | 0.07145545 | 0.09231935 | 0.102542 | 0.09223712
[5 empty] | 0.06453738 | 0.05554158 |  |  | 0.03337625 | 0.09343645 | 0.06756251 | 0.0931152 | 0.1029501 | 0.09303227
[5 empty] | 0.06388156 | 0.05556175 |  |  | 0.03334579 | 0.09423505 | 0.06794589 | 0.09391106 | 0.1026031 | 0.09382742
[5 empty] | 0.06322401 | 0.05558103 |  |  | 0.03389756 | 0.09503365 | 0.06821481 | 0.09470692 | 0.105672 | 0.09462257
[5 empty] | 0.06256472 | 0.0555994 |  |  | 0.03355554 | 0.09583226 | 0.06980988 | 0.09550277 | 0.1020111 | 0.09541771
[5 empty] | 0.0619037 | 0.05561687 |  |  | 0.03298061 | 0.09663086 | 0.06977796 | 0.09629863 | 0.1028992 | 0.09621286
[5 empty] | 0.06124095 | 0.05563344 |  |  | 0.03360432 | 0.09742946 | 0.0662362 | 0.09709449 | 0.1057494 | 0.09700801
[5 empty] | 0.06057646 | 0.05564912 |  |  | 0.03292118 | 0.09822806 | 0.0666605 | 0.09789034 | 0.102572 | 0.09780316
[5 empty] | 0.05991023 | 0.05566389 |  |  | 0.03243999 | 0.09902667 | 0.06703992 | 0.0986862 | 0.1013709 | 0.0985983
[5 empty] | 0.05924227 | 0.05567777 |  |  | 0.03243857 | 0.09982527 | 0.06899381 | 0.09948206 | 0.1056987 | 0.09939345
[5 empty] | 0.05857258 | 0.05569074 |  |  | 0.03204247 | 0.1006239 | 0.06650251 | 0.1002779 | 0.1055382 | 0.1001886
[5 empty] | 0.05790115 | 0.05570281 |  |  | 0.03282008 | 0.1014225 | 0.06564609 | 0.1010738 | 0.09904973 | 0.1009837
[5 empty] | 0.05722799 | 0.05571399 |  |  | 0.03215148 | 0.1022211 | 0.0675699 | 0.1018696 | 0.1048058 | 0.1017789
[5 empty] | 0.05655309 | 0.05572426 |  |  | 0.03283156 | 0.1030197 | 0.06612598 | 0.1026655 | 0.1016655 | 0.102574
[5 empty] | 0.05587646 | 0.05573364 |  |  | 0.03201466 | 0.1038183 | 0.0650205 | 0.1034613 | 0.09978322 | 0.1033692
[5 empty] | 0.05519809 | 0.05574211 |  |  | 0.03252122 | 0.1046169 | 0.0658779 | 0.1042572 | 0.1035058 | 0.1041643
[5 empty] | 0.05451799 | 0.05574968 |  |  | 0.03296438 | 0.1054155 | 0.06516198 | 0.1050531 | 0.1025693 | 0.1049595
[5 empty] | 0.05383615 | 0.05575636 |  |  | 0.0317353 | 0.1062141 | 0.06762509 | 0.1058489 | 0.09758706 | 0.1057546
[5 empty] | 0.05315258 | 0.05576213 |  |  | 0.03141301 | 0.1070127 | 0.06779272 | 0.1066448 | 0.09945563 | 0.1065498
[5 empty] | 0.05246728 | 0.05576701 |  |  | 0.03199099 | 0.1078113 | 0.06823975 | 0.1074406 | 0.1020877 | 0.1073449
[5 empty] | 0.05178024 | 0.05577099 |  |  | 0.03202518 | 0.1086099 | 0.0669855 | 0.1082365 | 0.102892 | 0.1081401
[5 empty] | 0.05109147 | 0.05577406 |  |  | 0.0321447 | 0.1094085 | 0.06538892 | 0.1090323 | 0.09923808 | 0.1089352
[5 empty] | 0.05040096 | 0.05577624 |  |  | 0.03116648 | 0.1102071 | 0.06696361 | 0.1098282 | 0.09738865 | 0.1097304
[5 empty] | 0.04970872 | 0.05577751 |  |  | 0.03162006 | 0.1110057 | 0.0657904 | 0.110624 | 0.1003018 | 0.1105255
[5 empty] | 0.04901474 | 0.05577789 |  |  | 0.03148283 | 0.1118043 | 0.06474683 | 0.1114199 | 0.09788609 | 0.1113207
[5 empty] | 0.04831903 | 0.05577737 |  |  | 0.03234301 | 0.1126029 | 0.06438545 | 0.1122158 | 0.09753659 | 0.1121158
[5 empty] | 0.04762158 | 0.05577594 |  |  | 0.03169571 | 0.1134015 | 0.06615561 | 0.1130116 | 0.09826392 | 0.112911
[5 empty] | 0.0469224 | 0.05577362 |  |  | 0.0317984 | 0.1142001 | 0.064175 | 0.1138075 | 0.09777749 | 0.1137061
[5 empty] | 0.04622149 | 0.0557704 |  |  | 0.03118503 | 0.1149987 | 0.06366304 | 0.1146033 | 0.09777496 | 0.1145013
[5 empty] | 0.04551884 | 0.05576627 |  |  | 0.03088453 | 0.1157973 | 0.06443157 | 0.1153992 | 0.09463234 | 0.1152964
[5 empty] | 0.04481445 | 0.05576125 |  |  | 0.03135768 | 0.1165959 | 0.06353866 | 0.116195 | 0.09373964 | 0.1160916
[5 empty] | 0.04410833 | 0.05575533 |  |  | 0.03117383 | 0.1173945 | 0.06322658 | 0.1169909 | 0.09881137 | 0.1168867
[5 empty] | 0.04340048 | 0.05574851 |  |  | 0.03180261 | 0.1181931 | 0.06508201 | 0.1177868 | 0.09882205 | 0.1176818
[5 empty] | 0.04269089 | 0.05574078 |  |  | 0.03038669 | 0.1189917 | 0.06549905 | 0.1185826 | 0.09405634 | 0.118477
[5 empty] | 0.04197957 | 0.05573216 |  |  | 0.03123607 | 0.1197903 | 0.06410811 | 0.1193785 | 0.09827042 | 0.1192721
[5 empty] | 0.04126651 | 0.05572264 |  |  | 0.03067803 | 0.1205889 | 0.06361827 | 0.1201743 | 0.09360501 | 0.1200673
[5 empty] | 0.04055172 | 0.05571222 |  |  | 0.03165069 | 0.1213875 | 0.06473526 | 0.1209702 | 0.1001375 | 0.1208624
[5 empty] | 0.0398352 | 0.0557009 |  |  | 0.03020674 | 0.1221861 | 0.06445942 | 0.121766 | 0.09325493 | 0.1216576
[5 empty] | 0.03911694 | 0.05568867 |  |  | 0.03012306 | 0.1229847 | 0.06251617 | 0.1225619 | 0.09832933 | 0.1224527
[5 empty] | 0.03839694 | 0.05567555 |  |  | 0.03141248 | 0.1237833 | 0.06408122 | 0.1233577 | 0.09447662 | 0.1232479
[5 empty] | 0.03767521 | 0.05566153 |  |  | 0.03065413 | 0.1245819 | 0.06370643 | 0.1241536 | 0.09904243 | 0.124043
[5 empty] | 0.03695175 | 0.05564661 |  |  | 0.03078315 | 0.1253805 | 0.06467352 | 0.1249495 | 0.09431647 | 0.1248382
[5 empty] | 0.03622655 | 0.05563079 |  |  | 0.03118359 | 0.1261791 | 0.06261841 | 0.1257453 | 0.09541742 | 0.1256333
[5 empty] | 0.03549962 | 0.05561407 |  |  | 0.03076321 | 0.1269777 | 0.06369662 | 0.1265412 | 0.09361549 | 0.1264285
[5 empty] | 0.03477095 | 0.05559645 |  |  | 0.03107261 | 0.1277763 | 0.06135764 | 0.127337 | 0.09461598 | 0.1272236
[5 empty] | 0.03404055 | 0.05557793 |  |  | 0.03075785 | 0.1285749 | 0.06121477 | 0.1281329 | 0.09495911 | 0.1280188
[5 empty] | 0.03330841 | 0.05555851 |  |  | 0.03112822 | 0.1293735 | 0.06437968 | 0.1289287 | 0.09410977 | 0.1288139
[5 empty] | 0.03257454 | 0.05553819 |  |  | 0.02958585 | 0.1301721 | 0.06439117 | 0.1297246 | 0.098071 | 0.1296091
[5 empty] | 0.03183894 | 0.05551697 |  |  | 0.02993256 | 0.1309708 | 0.06190312 | 0.1305205 | 0.09187489 | 0.1304042
[5 empty] | 0.0311016 | 0.05549485 |  |  | 0.03087458 | 0.1317694 | 0.0623774 | 0.1313163 | 0.09649243 | 0.1311994
[5 empty] | 0.03036252 | 0.05547183 |  |  | 0.0307532 | 0.132568 | 0.06324016 | 0.1321122 | 0.09226778 | 0.1319945
[5 empty] | 0.02962171 | 0.05544791 |  |  | 0.03002662 | 0.1333666 | 0.06271544 | 0.132908 | 0.0939635 | 0.1327897
[5 empty] | 0.02887917 | 0.0554231 |  |  | 0.03034454 | 0.1341652 | 0.06272221 | 0.1337039 | 0.09032653 | 0.1335848
[5 empty] | 0.02813489 | 0.05539738 |  |  | 0.02976036 | 0.1349638 | 0.06166843 | 0.1344997 | 0.09127234 | 0.1343799
[5 empty] | 0.02738888 | 0.05537076 |  |  | 0.02992146 | 0.1357624 | 0.06030713 | 0.1352956 | 0.0965251 | 0.1351751
[5 empty] | 0.02664113 | 0.05534324 |  |  | 0.03061464 | 0.136561 | 0.0596677 | 0.1360915 | 0.09431734 | 0.1359702
[5 empty] | 0.02589165 | 0.05531482 |  |  | 0.03001919 | 0.1373596 | 0.06277298 | 0.1368873 | 0.09355245 | 0.1367654
[5 empty] | 0.02514043 | 0.0552855 |  |  | 0.03055581 | 0.1381582 | 0.06287017 | 0.1376832 | 0.09066538 | 0.1375605
[5 empty] | 0.02438748 | 0.05525529 |  |  | 0.02897872 | 0.1389568 | 0.06179681 | 0.138479 | 0.09166092 | 0.1383557
[5 empty] | 0.0236328 | 0.05522417 |  |  | 0.02904858 | 0.1397554 | 0.06254011 | 0.1392749 | 0.09523525 | 0.1391508
[5 empty] | 0.02287638 | 0.05519215 |  |  | 0.02917382 | 0.140554 | 0.0600929 | 0.1400707 | 0.08945759 | 0.139946
[5 empty] | 0.02211822 | 0.05515923 |  |  | 0.02987349 | 0.1413526 | 0.06252269 | 0.1408666 | 0.09220967 | 0.1407411
[5 empty] | 0.02135834 | 0.05512542 |  |  | 0.02986256 | 0.1421512 | 0.06037246 | 0.1416624 | 0.08905467 | 0.1415363
[5 empty] | 0.02059671 | 0.0550907 |  |  | 0.02962615 | 0.1429498 | 0.05926447 | 0.1424583 | 0.092595 | 0.1423314
[5 empty] | 0.01983335 | 0.05505508 |  |  | 0.02931315 | 0.1437484 | 0.06005155 | 0.1432542 | 0.09341424 | 0.1431266
[5 empty] | 0.01906826 | 0.05501857 |  |  | 0.02969554 | 0.144547 | 0.05833447 | 0.14405 | 0.08922221 | 0.1439217
[5 empty] | 0.01830144 | 0.05498115 |  |  | 0.02975888 | 0.1453456 | 0.05851506 | 0.1448459 | 0.0910062 | 0.1447169
[5 empty] | 0.01753287 | 0.05494283 |  |  | 0.02856836 | 0.1461442 | 0.05866408 | 0.1456417 | 0.09329011 | 0.145512
[5 empty] | 0.01676258 | 0.05490362 |  |  | 0.02912805 | 0.1469428 | 0.0610234 | 0.1464376 | 0.08859376 | 0.1463072
[5 empty] | 0.01599055 | 0.0548635 |  |  | 0.02858652 | 0.1477414 | 0.05971964 | 0.1472334 | 0.09376165 | 0.1471023
[5 empty] | 0.01521678 | 0.05482249 |  |  | 0.0284626 | 0.14854 | 0.06074616 | 0.1480293 | 0.09400513 | 0.1478975
[5 empty] | 0.01444128 | 0.05478057 |  |  | 0.02908617 | 0.1493386 | 0.06035866 | 0.1488252 | 0.09130786 | 0.1486926
[5 empty] | 0.01366405 | 0.05473776 |  |  | 0.02869529 | 0.1501372 | 0.06141708 | 0.149621 | 0.09112809 | 0.1494878
[5 empty] | 0.01288508 | 0.05469404 |  |  | 0.02939705 | 0.1509358 | 0.06077633 | 0.1504169 | 0.08924216 | 0.1502829
[5 empty] | 0.01210438 | 0.05464943 |  |  | 0.02918356 | 0.1517344 | 0.05878685 | 0.1512127 | 0.09371269 | 0.151078
[5 empty] | 0.01132194 | 0.05460391 |  |  | 0.02959189 | 0.152533 | 0.05840096 | 0.1520086 | 0.09295511 | 0.1518732
[5 empty] | 0.01053777 | 0.0545575 |  |  | 0.02830022 | 0.1533316 | 0.05855247 | 0.1528044 | 0.08765045 | 0.1526683
[5 empty] | 0.009751863 | 0.05451018 |  |  | 0.02855335 | 0.1541302 | 0.05744815 | 0.1536003 | 0.09257984 | 0.1534635
[5 empty] | 0.008964222 | 0.05446197 |  |  | 0.02866705 | 0.1549288 | 0.05894076 | 0.1543962 | 0.08994944 | 0.1542586
[5 empty] | 0.008174847 | 0.05441285 |  |  | 0.028505 | 0.1557274 | 0.05877654 | 0.155192 | 0.08839696 | 0.1550538
[5 empty] | 0.007383737 | 0.05436284 |  |  | 0.02862662 | 0.156526 | 0.06050248 | 0.1559879 | 0.09159977 | 0.1558489
[5 empty] | 0.006590893 | 0.05431193 |  |  | 0.02776263 | 0.1573246 | 0.05862073 | 0.1567837 | 0.08955275 | 0.1566441
[5 empty] | 0.005796314 | 0.05426011 |  |  | 0.02753326 | 0.1581232 | 0.05953043 | 0.1575796 | 0.08553562 | 0.1574392
[5 empty] | 0.005 | 0.0542074 |  |  | 0.02922249 | 0.1589218 | 0.05720199 | 0.1583754 | 0.09052716 | 0.1582344
[5 empty] | 0.005 | 0.0542074
[5 empty] | 0.005636381 | 0.05417193
[5 empty] | 0.006274394 | 0.05413736
[5 empty] | 0.00691404 | 0.05410369
[5 empty] | 0.007555318 | 0.05407092
[5 empty] | 0.008198229 | 0.05403905
[5 empty] | 0.008842773 | 0.05400808
[5 empty] | 0.009488948 | 0.05397801
[5 empty] | 0.01013676 | 0.05394884
[5 empty] | 0.0107862 | 0.05392057
[5 empty] | 0.01143727 | 0.0538932
[5 empty] | 0.01208998 | 0.05386673
[5 empty] | 0.01274431 | 0.05384116
[5 empty] | 0.01340029 | 0.05381649
[5 empty] | 0.01405789 | 0.05379271
[5 empty] | 0.01471712 | 0.05376984
[5 empty] | 0.01537799 | 0.05374787
[5 empty] | 0.01604049 | 0.0537268
[5 empty] | 0.01670463 | 0.05370663
[5 empty] | 0.01737039 | 0.05368735
[5 empty] | 0.01803779 | 0.05366898
[5 empty] | 0.01870682 | 0.05365151
[5 empty] | 0.01937748 | 0.05363494
[5 empty] | 0.02004978 | 0.05361926
[5 empty] | 0.02072371 | 0.05360449
[5 empty] | 0.02139927 | 0.05359062
[5 empty] | 0.02207646 | 0.05357764
[5 empty] | 0.02275529 | 0.05356557
[5 empty] | 0.02343574 | 0.05355439
[5 empty] | 0.02411783 | 0.05354412
[5 empty] | 0.02480156 | 0.05353474
[5 empty] | 0.02548691 | 0.05352627
[5 empty] | 0.0261739 | 0.0535187
[5 empty] | 0.02686252 | 0.05351202
[5 empty] | 0.02755277 | 0.05350625
[5 empty] | 0.02824466 | 0.05350137
[5 empty] | 0.02893818 | 0.05349739
[5 empty] | 0.02963333 | 0.05349432
[5 empty] | 0.03033011 | 0.05349214
[5 empty] | 0.03102853 | 0.05349087
[5 empty] | 0.03172857 | 0.05349049
[5 empty] | 0.03243025 | 0.05349101
[5 empty] | 0.03313357 | 0.05349244
[5 empty] | 0.03383851 | 0.05349476
[5 empty] | 0.03454509 | 0.05349798
[5 empty] | 0.0352533 | 0.05350211
[5 empty] | 0.03596314 | 0.05350713
[5 empty] | 0.03667462 | 0.05351305
[5 empty] | 0.03738773 | 0.05351987
[5 empty] | 0.03810247 | 0.0535276
[5 empty] | 0.03881884 | 0.05353622
[5 empty] | 0.03953684 | 0.05354574
[5 empty] | 0.04025648 | 0.05355616
[5 empty] | 0.04097775 | 0.05356748
[5 empty] | 0.04170066 | 0.05357971
[5 empty] | 0.04242519 | 0.05359283
[5 empty] | 0.04315136 | 0.05360685
[5 empty] | 0.04387916 | 0.05362177
[5 empty] | 0.04460859 | 0.05363759
[5 empty] | 0.04533966 | 0.05365431
[5 empty] | 0.04607235 | 0.05367193
[5 empty] | 0.04680668 | 0.05369045
[5 empty] | 0.04754265 | 0.05370987
[5 empty] | 0.04828024 | 0.05373019
[5 empty] | 0.04901947 | 0.05375141
[5 empty] | 0.04976033 | 0.05377353
[5 empty] | 0.05050282 | 0.05379655
[5 empty] | 0.05124695 | 0.05382047
[5 empty] | 0.0519927 | 0.05384529
[5 empty] | 0.05274009 | 0.053871
[5 empty] | 0.05348912 | 0.05389762
[5 empty] | 0.05423977 | 0.05392514
[5 empty] | 0.05499206 | 0.05395356
[5 empty] | 0.05574598 | 0.05398288
[5 empty] | 0.05650153 | 0.05401309
[5 empty] | 0.05725872 | 0.05404421
[5 empty] | 0.05801753 | 0.05407623
[5 empty] | 0.05877798 | 0.05410915
[5 empty] | 0.05954006 | 0.05414296
[5 empty] | 0.06030378 | 0.05417768
[5 empty] | 0.06106913 | 0.0542133
[5 empty] | 0.06183611 | 0.05424981
[5 empty] | 0.06260472 | 0.05428723
[5 empty] | 0.06337496 | 0.05432555
[5 empty] | 0.06414684 | 0.05436476
[5 empty] | 0.06492035 | 0.05440488
[5 empty] | 0.06569549 | 0.05444589
[5 empty] | 0.06647227 | 0.05448781
[5 empty] | 0.06725067 | 0.05453062
[5 empty] | 0.06803071 | 0.05457434
[5 empty] | 0.06881239 | 0.05461895
[5 empty] | 0.06959569 | 0.05466447
[5 empty] | 0.07038063 | 0.05471088
[5 empty] | 0.0711672 | 0.0547582
[5 empty] | 0.0719554 | 0.05480641
[5 empty] | 0.07274523 | 0.05485553
[5 empty] | 0.0735367 | 0.05490554
[5 empty] | 0.0743298 | 0.05495645
[5 empty] | 0.07512453 | 0.05500827
[5 empty] | 0.0759209 | 0.05506098
[5 empty] | 0.0754209 | 0.05506098
[5 empty] | 0.07648733 | 0.05664861
[5 empty] | 0.07753645 | 0.05823623
[5 empty] | 0.07856763 | 0.05982386
[5 empty] | 0.07958027 | 0.06141149
[5 empty] | 0.08057375 | 0.06299911
[5 empty] | 0.08154746 | 0.06458674
[5 empty] | 0.08250078 | 0.06617437
[5 empty] | 0.08343309 | 0.06776199
[5 empty] | 0.08434379 | 0.06934962
[5 empty] | 0.08523225 | 0.07093725
[5 empty] | 0.08609787 | 0.07252487
[5 empty] | 0.08694002 | 0.0741125
[5 empty] | 0.0877581 | 0.07570012
[5 empty] | 0.08855148 | 0.07728775
[5 empty] | 0.08931956 | 0.07887538
[5 empty] | 0.09006172 | 0.080463
[5 empty] | 0.09077734 | 0.08205063
[5 empty] | 0.09146581 | 0.08363826
[5 empty] | 0.09212652 | 0.08522588
[5 empty] | 0.09275884 | 0.08681351
[5 empty] | 0.09336218 | 0.08840114
[5 empty] | 0.0939359 | 0.08998876
[5 empty] | 0.0944794 | 0.09157639
[5 empty] | 0.09499206 | 0.09316402
[5 empty] | 0.09547326 | 0.09475164
[5 empty] | 0.0959224 | 0.09633927
[5 empty] | 0.09633887 | 0.0979269
[5 empty] | 0.09674188 | 0.09951452
[5 empty] | 0.0971469 | 0.1011021
[5 empty] | 0.09755063 | 0.1026898
[5 empty] | 0.09794978 | 0.1042774
[5 empty] | 0.09834106 | 0.105865
[5 empty] | 0.09872119 | 0.1074527
[5 empty] | 0.09908688 | 0.1090403
[5 empty] | 0.09943482 | 0.1106279
[5 empty] | 0.09976175 | 0.1122155
[5 empty] | 0.1000644 | 0.1138032
[5 empty] | 0.1003394 | 0.1153908
[5 empty] | 0.1005835 | 0.1169784
[5 empty] | 0.1007934 | 0.118566
[5 empty] | 0.1009659 | 0.1201537
[5 empty] | 0.1010976 | 0.1217413
[5 empty] | 0.1012279 | 0.1233289
[5 empty] | 0.1012255 | 0.1249165
[5 empty] | 0.1012138 | 0.1265042
[5 empty] | 0.1011461 | 0.1280918
[5 empty] | 0.1010257 | 0.1296794
[5 empty] | 0.1008561 | 0.1312671
[5 empty] | 0.100641 | 0.1328547
[5 empty] | 0.1003838 | 0.1344423
[5 empty] | 0.1000883 | 0.1360299
[5 empty] | 0.09975792 | 0.1376176
[5 empty] | 0.09939635 | 0.1392052
[5 empty] | 0.09900714 | 0.1407928
[5 empty] | 0.0985939 | 0.1423804
[5 empty] | 0.0981602 | 0.1439681
[5 empty] | 0.09770964 | 0.1455557
[5 empty] | 0.09724581 | 0.1471433
[5 empty] | 0.0967723 | 0.1487309
[5 empty] | 0.09629268 | 0.15
[5 empty] | 0.09581056 | 0.1519062
[5 empty] | 0.09532953 | 0.1534938
[5 empty] | 0.09485316 | 0.1550814
[5 empty] | 0.09438506 | 0.1566691
[5 empty] | 0.09392881 | 0.1582567
[5 empty] | 0.09348799 | 0.1598443
[5 empty] | 0.09306621 | 0.161432
[5 empty] | 0.09266704 | 0.1630196
[5 empty] | 0.09229408 | 0.1646072
[5 empty] | 0.09194902 | 0.1661948
[5 empty] | 0.09161162 | 0.1677825
[5 empty] | 0.09127553 | 0.1693701
[5 empty] | 0.09094074 | 0.1709577
[5 empty] | 0.09060729 | 0.1725453
[5 empty] | 0.09027518 | 0.174133
[5 empty] | 0.08994443 | 0.1757206
[5 empty] | 0.08961506 | 0.1773082
[5 empty] | 0.0892871 | 0.1788958
[5 empty] | 0.08896054 | 0.1804835
[5 empty] | 0.08863543 | 0.1820711
[5 empty] | 0.08831176 | 0.1836587
[5 empty] | 0.08798956 | 0.1852464
[5 empty] | 0.08766885 | 0.186834
[5 empty] | 0.08734964 | 0.1884216
[5 empty] | 0.08703195 | 0.1900092
[5 empty] | 0.0867158 | 0.1915969
[5 empty] | 0.08640121 | 0.1931845
[5 empty] | 0.08608818 | 0.1947721
[5 empty] | 0.08577675 | 0.1963597
[5 empty] | 0.08546693 | 0.1979474
[5 empty] | 0.08515873 | 0.199535
[5 empty] | 0.08485218 | 0.2011226
[5 empty] | 0.08454729 | 0.2027102
[5 empty] | 0.08424407 | 0.2042979
[5 empty] | 0.08394255 | 0.2058855
[5 empty] | 0.08364275 | 0.2074731
[5 empty] | 0.08334467 | 0.2090607
[5 empty] | 0.08304834 | 0.2106484
[5 empty] | 0.08275378 | 0.212236