## 1
Общество с ограниченной ответственностью "Инженерная геология" (ООО "ИнжГео") | [11 empty] | Общество с ограниченной ответственностью "Инженерная геология" (ООО "ИнжГео")
Юр. адрес: 117279, г. Москва, ул. Миклухо-Маклая, 36 а, этаж 5, пом. XXIII к. 76-84 | [11 empty] | Юр. адрес: 117279, г. Москва, ул. Миклухо-Маклая, 36 а, этаж 5, пом. XXIII к. 76-84 | [8 empty] | нагр |  |  | X0 | Y0 | R |  | нагр |  |  |  | X0 | Y0 | R | нагр |  |  |  | X0 | Y0 | R |  | нагр |  |  |  | X0 | Y0 | R
Телефон/факс +7 (495) 132-30-00, Адрес электронной почты inbox@inj-geo.ru | [11 empty] | Телефон/факс +7 (495) 132-30-00, Адрес электронной почты inbox@inj-geo.ru | [12 empty] | 0 | [7 empty] | 0 | [6 empty] | 0 | [7 empty] | 0
[21 empty] | девиатор | [6 empty] | девиатор | [6 empty] | девиатор | [7 empty] | девиатор
Испытательная лаборатория ООО «ИнжГео» | [11 empty] | Испытательная лаборатория ООО «ИнжГео» | [8 empty] | x0 | Угол | X | Y |  |  |  | x0 |  | Угол | X | Y |  |  | x0 |  | Угол | X | Y |  |  |  | x0 |  | Угол | X | Y
Адрес места осуществления деятельности лаборатории: г. Москва, просп. Вернадского, д. 51, стр. 1 | [11 empty] | Адрес места осуществления деятельности лаборатории: г. Москва, просп. Вернадского, д. 51, стр. 1 | [9 empty] | 0 | [7 empty] | 0 | [6 empty] | 0 | [7 empty] | 0
Телефон +7(910)4557682, E-mail: slg85@mail.ru | [11 empty] | Телефон +7(910)4557682, E-mail: slg85@mail.ru | [9 empty] | 5 | [7 empty] | 5 | [6 empty] | 5 | [7 empty] | 5
[22 empty] | 10 | [7 empty] | 10 | [6 empty] | 10 | [7 empty] | 10
[12 empty] | Протокол испытаний № 13-63/25 от 23-11-2022 | [9 empty] | 15 | [7 empty] | 15 | [6 empty] | 15 | [7 empty] | 15
[22 empty] | 20 | [7 empty] | 20 | [6 empty] | 20 | [7 empty] | 20
[12 empty] | Наименование и адрес заказчика: Переход трубопровода через р. Енисей | [9 empty] | 25 | [7 empty] | 25 | [6 empty] | 25 | [7 empty] | 25
[12 empty] | Наименование объекта: ООО Регионстрой | [9 empty] | 30 | [7 empty] | 30 | [6 empty] | 30 | [7 empty] | 30
Наименование используемого метода/методики: ГОСТ 12248.4-2020 | [11 empty] | Наименование используемого метода/методики: ГОСТ 12248.3-2020 | [9 empty] | 35 | [7 empty] | 35 | [6 empty] | 35 | [7 empty] | 35
Условия проведения испытания: температура окружающей среды (18 - 25)0С, влажность воздуха (40 - 75)% | [11 empty] | Условия проведения испытания: температура окружающей среды (18 - 25)0С, влажность воздуха (40 - 75)% | [9 empty] | 40 | [7 empty] | 40 | [6 empty] | 40 | [7 empty] | 40
[12 empty] | Дата получение объекта подлежащего испытаниям: 27.10.2022 | [9 empty] | 45 | [7 empty] | 45 | [6 empty] | 45 | [7 empty] | 45
[12 empty] | Дата испытания: 25.10.2022-19.11.2025 | [9 empty] | 50 | [7 empty] | 50 | [6 empty] | 50 | [7 empty] | 50
[22 empty] | 55 | [7 empty] | 55 | [6 empty] | 55 | [7 empty] | 55
Испытание грунтов методом трехосного сжатия | [11 empty] | Испытание грунтов методом трехосного сжатия | [9 empty] | 60 | [7 empty] | 60 | [6 empty] | 60 | [7 empty] | 60
[22 empty] | 65 | [7 empty] | 65 | [6 empty] | 65 | [7 empty] | 65
Лабораторный номер: | [6 empty] | We, д.е. = |  |  |  |  | Лабораторный номер: |  | 1060 |  |  |  | We, д.е. = | 0.307246408 |  |  | 70 | [7 empty] | 70 | [6 empty] | 70 | [7 empty] | 70
Номер скважины: | [6 empty] | ρ, г/см3 = |  |  |  |  | Номер скважины: |  | BH-050 |  |  |  | ρ, г/см3 = | 1.83 |  |  | 75 | [7 empty] | 75 | [6 empty] | 75 | [7 empty] | 75
Глубина отбора, м: | [6 empty] | ρs, г/см3 = |  |  |  |  | Глубина отбора, м: |  | 3.9 |  |  |  | ρs, г/см3 = | 2.71 |  |  | 80 | [7 empty] | 80 | [6 empty] | 80 | [7 empty] | 80
Наименование грунта: | [6 empty] | e, д.е. = |  |  |  |  | Наименование грунта: |  | Суглинок, после оттаивания текучепластичный, легкий песчанистый |  |  |  | e, д.е. = | 0.9358676 |  |  | 85 | [7 empty] | 85 | [6 empty] | 85 | [7 empty] | 85
Схема проведения опыта: | [6 empty] | IL, д.е. = |  |  |  |  | Схема проведения опыта: |  | КД |  |  |  | IL, д.е. = | 0.923 |  |  | 90 | [7 empty] | 90 | [6 empty] | 90 | [7 empty] | 90
[22 empty] | 95 | [7 empty] | 95 | [6 empty] | 95 | [7 empty] | 95
[22 empty] | 100 | [7 empty] | 100 | [6 empty] | 100 | [7 empty] | 100
Результаты испытаний | [11 empty] | Результаты испытаний | [9 empty] | 105 | [7 empty] | 105 | [6 empty] | 105 | [7 empty] | 105
[22 empty] | 110 | [7 empty] | 110 | [6 empty] | 110 | [7 empty] | 110
[22 empty] | 115 | [7 empty] | 115 | [6 empty] | 115 | [7 empty] | 115
[22 empty] | 120 | [7 empty] | 120 | [6 empty] | 120 | [7 empty] | 120
[22 empty] | 125 | [7 empty] | 125 | [6 empty] | 125 | [7 empty] | 125
[22 empty] | 130 | [7 empty] | 130 | [6 empty] | 130 | [7 empty] | 130
[22 empty] | 135 | [7 empty] | 135 | [6 empty] | 135 | [7 empty] | 135
[22 empty] | 140 | [7 empty] | 140 | [6 empty] | 140 | [7 empty] | 140
[22 empty] | 145 | [7 empty] | 145 | [6 empty] | 145 | [7 empty] | 145
[22 empty] | 150 | [7 empty] | 150 | [6 empty] | 150 | [7 empty] | 150
[22 empty] | 155 | [7 empty] | 155 | [6 empty] | 155 | [7 empty] | 155
[22 empty] | 160 | [7 empty] | 160 | [6 empty] | 160 | [7 empty] | 160
[22 empty] | 165 | [7 empty] | 165 | [6 empty] | 165 | [7 empty] | 165
[22 empty] | 170 | [7 empty] | 170 | [6 empty] | 170 | [7 empty] | 170
[22 empty] | 175 | [7 empty] | 175 | [6 empty] | 175 | [7 empty] | 175
[22 empty] | 180 | [7 empty] | 180 | [6 empty] | 180 | [7 empty] | 180
[13 empty] | Давление в камере, Мпа σ3 | Вертикальная нагрузка, Мпа σ1 | Поровое давление, Мпа u
| K0, д.е. | 0.8435655 |  |  |  |  | Коэфф. Точки | [5 empty] | 0.05 | 0.08493633 | [5 empty] | 1 | [6 empty] | σ3,кПа | σ1,кПа | u, кПа |  |  |  | 4
| q_zg, МПа | 0.04217828 | [10 empty] | 0.15 | 0.2220252 | [27 empty] | δ3, Мпа | δ1-δ3, МПа | δ1, МПа | δ1, КПа
|  |  | Модуль деформации, МПа: | [9 empty] | 0.25 | 0.3591141 | [21 empty] | С, МПа:
|  |  | Е0= |  | Точки модуля (полное напр.), МПа |  |  |  | 0.04217828 | 0.06748524 | [25 empty] | φ, град:
|  |  | E50 = |  | qf (полное напр.), МПа |  |  |  | 0.1006139 | [26 empty] | E, Мпа
|  |  | Коэф. Поперечной деформации, ϑ = | [9 empty] | Эффективные значения угла внутреннего трения и удельного сцепления ϕ', С' | [13 empty] | x | 0
[13 empty] | ϕ', град. = | 9 | [12 empty] | y |  |  |  | С, кПа | φ,°
[13 empty] | С', МПа = | 0.007
| Исполнитель: | [6 empty] | Морозов Д.С. |  |  |  |  | Исполнитель: |  |  |  |  | Морозов Д.С.
| Начальник исп. лаборатории: | [6 empty] | Семиколенова Л.Г. |  |  |  |  | Начальник исп. лаборатории: |  |  |  |  | Семиколенова Л.Г.
Лист 1 , всего листов 2 | [11 empty] | Лист 2 , всего листов 2
Частичное воспроизведение протокола испытаний без письменного разрешения ООО «ИнжГео» ЗАПРЕЩАЕТСЯ | [11 empty] | Частичное воспроизведение протокола испытаний без письменного разрешения ООО «ИнжГео» ЗАПРЕЩАЕТСЯ
[5 empty] | второй график |  | первый график | [9 empty] | К Пуассона
dev50 | epsE50 | ind | devE0 | epsE0 | dev | eps | sigma |  | dev1 | eps1 | dev2 | eps2 | dev3 | eps3 |  | Глины
0.05061393 | 0.005061355 |  |  |  | 0 | 0 |  |  | -8e-05 | 0 | 0.01548542 | 0.0003246395 | 0.02455067 | 0.000305925 |  | < 0 | 0,20-0,30
ind |  |  |  |  | 0.009534698 | 0.0005561715 |  |  | 0.009956854 | 0.0006637853 | 0.0360126 | 0.001132463 | 0.05455704 | 0.00101975 |  | 0-0,25 | 0,30-0,38
2 |  |  |  |  | 0.01816121 | 0.001112343 |  |  | 0.01746816 | 0.001746803 | 0.03852505 | 0.00159103 | 0.05730956 | 0.001589897 |  | 0,25< | 0,38-0,45
E0 |  |  |  |  | 0.02530697 | 0.001687118 |  |  | 0.01899743 | 0.002395806 | 0.03871338 | 0.002386545 | 0.06285964 | 0.002384846 |  | Суглинки | 0,35-0,37
epsE0 | devE0 |  |  |  | 0.03088313 | 0.002224686 |  |  | 0.01916315 | 0.003194409 | 0.04306511 | 0.00318206 | 0.06453212 | 0.003179794 |  | Пески и супеси | 0,30-0,35
0.001687118 | 0.02530697 |  |  |  | 0.03644359 | 0.002780858 |  |  | 0.01979105 | 0.003993011 | 0.04539652 | 0.003977575 | 0.06598309 | 0.003974743
[5 empty] | 0.04149207 | 0.003337029 |  |  | 0.02183371 | 0.004791613 | 0.04628781 | 0.00477309 | 0.06770693 | 0.004769692
График E50 |  | График E |  |  | 0.04572541 | 0.003893201 |  |  | 0.02158953 | 0.005590215 | 0.04821114 | 0.005568605 | 0.07233392 | 0.00556464
eps | q | sigma |  |  | 0.04884049 | 0.004449372 |  |  | 0.02339866 | 0.006388817 | 0.04860229 | 0.00636412 | 0.07433621 | 0.006359589
Горизонтальная линия E50 |  | Касательная |  |  | 0.05061393 | 0.005061355 |  |  | 0.02460871 | 0.007187419 | 0.04881001 | 0.007159635 | 0.0765679 | 0.007154537
0 |  | a | b |  | 0.05124517 | 0.005561715 |  |  | 0.02462461 | 0.007986021 | 0.05343638 | 0.00795515 | 0.08081017 | 0.007949486
|  |  | 0 |  | 0.05193486 | 0.006117887 |  |  | 0.0251229 | 0.008784624 | 0.05222748 | 0.008750665 | 0.07947841 | 0.008744435
Вертикальная линия E50 |  | p1 и p2 |  |  | 0.05261207 | 0.006674058 |  |  | 0.02504591 | 0.009583226 | 0.0528538 | 0.00954618 | 0.08146567 | 0.009539383
| 0 | 0 |  |  | 0.05327691 | 0.00723023 |  |  | 0.02661538 | 0.01038183 | 0.05609625 | 0.0103417 | 0.08308665 | 0.01033433
[5 empty] | 0.05392949 | 0.007786401 |  |  | 0.02724959 | 0.01118043 | 0.05430524 | 0.01113721 | 0.08572758 | 0.01112928
Касательная линия E50 |  |  |  |  | 0.0545699 | 0.008342573 |  |  | 0.02689786 | 0.01197903 | 0.05817087 | 0.01193273 | 0.09049152 | 0.01192423
0 | 0 | Горизонтальная 1 |  |  | 0.05519826 | 0.008898744 |  |  | 0.02688057 | 0.01277763 | 0.05749425 | 0.01272824 | 0.08643335 | 0.01271918
[5 empty] | 0.05581467 | 0.009454916 |  |  | 0.02864567 | 0.01357624 | 0.05688339 | 0.01352376 | 0.08905978 | 0.01351413
Горизонтальная линия qкр |  |  |  |  | 0.05641925 | 0.01001109 |  |  | 0.02822967 | 0.01437484 | 0.0570557 | 0.01431927 | 0.089401 | 0.01430907
Горизонтальная линия q |  | Горизонтальная 2 |  |  | 0.05701209 | 0.01056726 |  |  | 0.02900974 | 0.01517344 | 0.06045179 | 0.01511479 | 0.08982011 | 0.01510402
0 |  | 0 |  |  | 0.05759332 | 0.01112343 |  |  | 0.02785825 | 0.01597204 | 0.06125711 | 0.0159103 | 0.09251188 | 0.01589897
[5 empty] | 0.05816302 | 0.0116796 |  |  | 0.02851619 | 0.01677064 | 0.05899093 | 0.01670582 | 0.09034912 | 0.01669392
Вертикальная линия q |  |  |  |  | 0.05872132 | 0.01223577 |  |  | 0.02972337 | 0.01756925 | 0.06032185 | 0.01750133 | 0.09273506 | 0.01748887
| 0 |  |  |  | 0.05926831 | 0.01279194 |  |  | 0.02965192 | 0.01836785 | 0.06261203 | 0.01829685 | 0.09391173 | 0.01828382
[5 empty] | 0.05980411 | 0.01334812 |  |  | 0.03002523 | 0.01916645 | 0.05928641 | 0.01909236 | 0.09533489 | 0.01907877
[5 empty] | 0.06032882 | 0.01390429 |  |  | 0.0302091 | 0.01996505 | 0.06334584 | 0.01988788 | 0.09197601 | 0.01987372
[5 empty] | 0.06084255 | 0.01446046 |  |  | 0.02925598 | 0.02076366 | 0.06254237 | 0.02068339 | 0.09384016 | 0.02066866
[5 empty] | 0.0613454 | 0.01501663 |  |  | 0.03008048 | 0.02156226 | 0.06194155 | 0.02147891 | 0.09368145 | 0.02146361
[5 empty] | 0.06183749 | 0.0155728 |  |  | 0.02990424 | 0.02236086 | 0.06463707 | 0.02227442 | 0.09230037 | 0.02225856
[5 empty] | 0.06231892 | 0.01612897 |  |  | 0.03102832 | 0.02315946 | 0.06516411 | 0.02306994 | 0.09735014 | 0.02305351
[5 empty] | 0.0627898 | 0.01668515 |  |  | 0.03016829 | 0.02395806 | 0.06309506 | 0.02386545 | 0.09649298 | 0.02384846
[5 empty] | 0.06325023 | 0.01724132 |  |  | 0.03002972 | 0.02475667 | 0.06237791 | 0.02466097 | 0.09768965 | 0.02464341
[5 empty] | 0.06370033 | 0.01779749 |  |  | 0.03112738 | 0.02555527 | 0.06177975 | 0.02545648 | 0.0996509 | 0.02543836
[5 empty] | 0.06414019 | 0.01835366 |  |  | 0.03031616 | 0.02635387 | 0.06525699 | 0.026252 | 0.09581813 | 0.0262333
[5 empty] | 0.06456993 | 0.01890983 |  |  | 0.03181889 | 0.02715247 | 0.06595192 | 0.02704751 | 0.09500389 | 0.02702825
[5 empty] | 0.06498965 | 0.019466 |  |  | 0.0317121 | 0.02795107 | 0.06382433 | 0.02784303 | 0.09588084 | 0.0278232
[5 empty] | 0.06539947 | 0.02002217 |  |  | 0.03084381 | 0.02874968 | 0.06377161 | 0.02863854 | 0.1004614 | 0.02861815
[5 empty] | 0.06579948 | 0.02057835 |  |  | 0.03194703 | 0.02954828 | 0.06440085 | 0.02943406 | 0.09613644 | 0.0294131
[5 empty] | 0.0661898 | 0.02113452 |  |  | 0.03087778 | 0.03034688 | 0.06369245 | 0.03022957 | 0.1023242 | 0.03020805
[5 empty] | 0.06657052 | 0.02169069 |  |  | 0.03123155 | 0.03114548 | 0.06481078 | 0.03102509 | 0.09659105 | 0.031003
[5 empty] | 0.06694177 | 0.02224686 |  |  | 0.0324704 | 0.03194409 | 0.06503372 | 0.0318206 | 0.09734796 | 0.03179794
[5 empty] | 0.06730365 | 0.02280303 |  |  | 0.03137414 | 0.03274269 | 0.06686047 | 0.03261612 | 0.1009482 | 0.03259289
[5 empty] | 0.06765625 | 0.0233592 |  |  | 0.03181583 | 0.03354129 | 0.06539363 | 0.03341163 | 0.09828219 | 0.03338784
[5 empty] | 0.0679997 | 0.02391538 |  |  | 0.03226673 | 0.03433989 | 0.06761906 | 0.03420715 | 0.09755854 | 0.03418279
[5 empty] | 0.0683341 | 0.02447155 |  |  | 0.03273972 | 0.03513849 | 0.06552812 | 0.03500266 | 0.1022487 | 0.03497774
[5 empty] | 0.06865955 | 0.02502772 |  |  | 0.03237632 | 0.0359371 | 0.06905763 | 0.03579818 | 0.09746163 | 0.03577269
[5 empty] | 0.06897617 | 0.02558389 |  |  | 0.0329432 | 0.0367357 | 0.0649838 | 0.03659369 | 0.1048571 | 0.03656764
[5 empty] | 0.06928405 | 0.02614006 |  |  | 0.03230029 | 0.0375343 | 0.06647736 | 0.03738921 | 0.1001341 | 0.03736258
[5 empty] | 0.06958331 | 0.02669623 |  |  | 0.03326993 | 0.0383329 | 0.06880364 | 0.03818472 | 0.09877762 | 0.03815753
[5 empty] | 0.06987405 | 0.0272524 |  |  | 0.03318678 | 0.0391315 | 0.06935713 | 0.03898024 | 0.1007136 | 0.03895248
[5 empty] | 0.07015638 | 0.02780858 |  |  | 0.03222918 | 0.03993011 | 0.06670988 | 0.03977575 | 0.1022307 | 0.03974743
[5 empty] | 0.07043042 | 0.02836475 |  |  | 0.03231615 | 0.04072871 | 0.06764957 | 0.04057127 | 0.102315 | 0.04054238
[5 empty] | 0.07069625 | 0.02892092 |  |  | 0.03270829 | 0.04152731 | 0.06999031 | 0.04136678 | 0.100324 | 0.04133733
[5 empty] | 0.070954 | 0.02947709 |  |  | 0.03310785 | 0.04232591 | 0.06856728 | 0.0421623 | 0.09948888 | 0.04213228
[5 empty] | 0.07120377 | 0.03003326 |  |  | 0.0336063 | 0.04312452 | 0.06755978 | 0.04295781 | 0.09975865 | 0.04292722
[5 empty] | 0.07144567 | 0.03058943 |  |  | 0.03391507 | 0.04392312 | 0.06765128 | 0.04375333 | 0.1013261 | 0.04372217
[5 empty] | 0.0716798 | 0.0311456 |  |  | 0.03235866 | 0.04472172 | 0.06792898 | 0.04454884 | 0.106547 | 0.04451712
[5 empty] | 0.07190626 | 0.03170178 |  |  | 0.03366657 | 0.04552032 | 0.06820451 | 0.04534436 | 0.1039434 | 0.04531207
[5 empty] | 0.07212518 | 0.03225795 |  |  | 0.03344268 | 0.04631892 | 0.06693037 | 0.04613987 | 0.1064461 | 0.04610702
[5 empty] | 0.07233666 | 0.03281412 |  |  | 0.03321077 | 0.04711753 | 0.06866883 | 0.04693539 | 0.1076822 | 0.04690197
[5 empty] | 0.07254079 | 0.03337029 |  |  | 0.0328029 | 0.04791613 | 0.06978647 | 0.0477309 | 0.1015551 | 0.04769692
[5 empty] | 0.0727377 | 0.03392646 |  |  | 0.0336482 | 0.04871473 | 0.06907966 | 0.04852642 | 0.106712 | 0.04849186
[5 empty] | 0.07292748 | 0.03448263 |  |  | 0.03323962 | 0.04951333 | 0.07124484 | 0.04932193 | 0.1055409 | 0.04928681
[5 empty] | 0.07311024 | 0.03503881 |  |  | 0.03294072 | 0.05031193 | 0.06683553 | 0.05011745 | 0.1069978 | 0.05008176
[5 empty] | 0.0732861 | 0.03559498 |  |  | 0.03322575 | 0.05111054 | 0.06849439 | 0.05091296 | 0.1057892 | 0.05087671
[5 empty] | 0.07345515 | 0.03615115 |  |  | 0.03329179 | 0.05190914 | 0.07142685 | 0.05170848 | 0.1030139 | 0.05167166
[5 empty] | 0.07361751 | 0.03670732 |  |  | 0.03350318 | 0.05270774 | 0.06855621 | 0.05250399 | 0.1076846 | 0.05246661
[5 empty] | 0.07377328 | 0.03726349 |  |  | 0.03331725 | 0.05350634 | 0.07064006 | 0.05329951 | 0.1035659 | 0.05326156
[5 empty] | 0.07392257 | 0.03781966 |  |  | 0.03351581 | 0.05430495 | 0.06883651 | 0.05409502 | 0.1070453 | 0.05405651
[5 empty] | 0.07406549 | 0.03837583 |  |  | 0.03368805 | 0.05510355 | 0.07054309 | 0.05489054 | 0.1035322 | 0.05485145
[5 empty] | 0.07420214 | 0.03893201 |  |  | 0.033458 | 0.05590215 | 0.07093551 | 0.05568605 | 0.1042307 | 0.0556464
[5 empty] | 0.07433263 | 0.03948818 |  |  | 0.03414145 | 0.05670075 | 0.07140304 | 0.05648157 | 0.105196 | 0.05644135
[5 empty] | 0.07445707 | 0.04004435 |  |  | 0.03429167 | 0.05749935 | 0.0710608 | 0.05727708 | 0.1049349 | 0.0572363
[5 empty] | 0.07457557 | 0.04060052 |  |  | 0.03436185 | 0.05829796 | 0.07205959 | 0.0580726 | 0.1102015 | 0.05803125
[5 empty] | 0.07468823 | 0.04115669 |  |  | 0.0341622 | 0.05909656 | 0.07274934 | 0.05886811 | 0.1048795 | 0.0588262
[5 empty] | 0.07479516 | 0.04171286 |  |  | 0.03394851 | 0.05989516 | 0.0720252 | 0.05966363 | 0.1061597 | 0.05962115
[5 empty] | 0.07489646 | 0.04226904 |  |  | 0.0351624 | 0.06069376 | 0.07283211 | 0.06045914 | 0.1057853 | 0.06041609
[5 empty] | 0.07499225 | 0.04282521 |  |  | 0.03410555 | 0.06149236 | 0.06910242 | 0.06125466 | 0.1053619 | 0.06121104
[5 empty] | 0.07508263 | 0.04338138 |  |  | 0.03423142 | 0.06229097 | 0.07290314 | 0.06205017 | 0.1074215 | 0.06200599
[5 empty] | 0.07516771 | 0.04393755 |  |  | 0.03493633 | 0.06308957 | 0.07104157 | 0.06284569 | 0.1102413 | 0.06280094
[5 empty] | 0.07524759 | 0.04449372 |  |  | 0.03481989 | 0.06388817 | 0.07235356 | 0.0636412 | 0.1117971 | 0.06359589
[5 empty] | 0.07532239 | 0.04504989 |  |  | 0.03402069 | 0.06468677 | 0.07330524 | 0.06443672 | 0.1066646 | 0.06439084
[5 empty] | 0.0753922 | 0.04560606 |  |  | 0.03513047 | 0.06548538 | 0.0707243 | 0.06523223 | 0.1044868 | 0.06518579
[5 empty] | 0.07545714 | 0.04616224 |  |  | 0.03468046 | 0.06628398 | 0.07323704 | 0.06602775 | 0.1056677 | 0.06598073
[5 empty] | 0.07551732 | 0.04671841 |  |  | 0.03532972 | 0.06708258 | 0.07310267 | 0.06682326 | 0.1084222 | 0.06677568
[5 empty] | 0.07557284 | 0.04727458 |  |  | 0.03527125 | 0.06788118 | 0.07317211 | 0.06761878 | 0.1057174 | 0.06757063
[5 empty] | 0.0756238 | 0.04783075 |  |  | 0.03414021 | 0.06867978 | 0.07176872 | 0.06841429 | 0.1091141 | 0.06836558
[5 empty] | 0.07567032 | 0.04838692 |  |  | 0.03437074 | 0.06947839 | 0.07166573 | 0.06920981 | 0.1064215 | 0.06916053
[5 empty] | 0.07571251 | 0.04894309 |  |  | 0.03529171 | 0.07027699 | 0.0721197 | 0.07000532 | 0.1056706 | 0.06995548
[5 empty] | 0.07575046 | 0.04949927 |  |  | 0.03502798 | 0.07107559 | 0.06997905 | 0.07080084 | 0.1110468 | 0.07075043
[5 empty] | 0.07578429 | 0.05005544 |  |  | 0.03480604 | 0.07187419 | 0.0702153 | 0.07159635 | 0.1119738 | 0.07154537
[5 empty] | 0.0758141 | 0.05061161 |  |  | 0.03553991 | 0.07267279 | 0.06980869 | 0.07239187 | 0.1092639 | 0.07234032
[5 empty] | 0.07584001 | 0.05116778 |  |  | 0.03416628 | 0.0734714 | 0.07311086 | 0.07318738 | 0.1095293 | 0.07313527
[5 empty] | 0.07586211 | 0.05172395 |  |  | 0.03415337 | 0.07427 | 0.07123006 | 0.0739829 | 0.1067025 | 0.07393022
[5 empty] | 0.07588052 | 0.05228012 |  |  | 0.03513671 | 0.0750686 | 0.06990654 | 0.07477841 | 0.1078801 | 0.07472517
[5 empty] | 0.07589534 | 0.05283629 |  |  | 0.03507008 | 0.0758672 | 0.07209181 | 0.07557393 | 0.1095255 | 0.07552012
[5 empty] | 0.07590668 | 0.05339247 |  |  | 0.03542529 | 0.07666581 | 0.07141654 | 0.07636944 | 0.1085757 | 0.07631507
[5 empty] | 0.07591465 | 0.05394864 |  |  | 0.03443267 | 0.07746441 | 0.06959043 | 0.07716496 | 0.1069294 | 0.07711001
[5 empty] | 0.07591935 | 0.05450481 |  |  | 0.03471344 | 0.07826301 | 0.07113888 | 0.07796047 | 0.1104999 | 0.07790496
[5 empty] | 0.0759209 | 0.05506098 |  |  | 0.03520363 | 0.07906161 | 0.07017358 | 0.07875599 | 0.1053693 | 0.07869991
[5 empty] | 0.0754209 | 0.05506098 |  |  | 0.03488131 | 0.07986021 | 0.07162636 | 0.0795515 | 0.1098955 | 0.07949486
[5 empty] | 0.07479457 | 0.05509705 |  |  | 0.03443722 | 0.08065882 | 0.07039158 | 0.08034702 | 0.1111625 | 0.08028981
[5 empty] | 0.0741665 | 0.05513222 |  |  | 0.03404101 | 0.08145742 | 0.07254964 | 0.08114253 | 0.1060977 | 0.08108476
[5 empty] | 0.0735367 | 0.05516648 |  |  | 0.03392412 | 0.08225602 | 0.07070533 | 0.08193805 | 0.1084394 | 0.08187971
[5 empty] | 0.07290517 | 0.05519983 |  |  | 0.03451548 | 0.08305462 | 0.06940841 | 0.08273356 | 0.1069785 | 0.08267465
[5 empty] | 0.0722719 | 0.05523228 |  |  | 0.03463141 | 0.08385322 | 0.06921391 | 0.08352908 | 0.1082128 | 0.0834696
[5 empty] | 0.0716369 | 0.05526382 |  |  | 0.03489204 | 0.08465183 | 0.06930819 | 0.08432459 | 0.105821 | 0.08426455
[5 empty] | 0.07100016 | 0.05529445 |  |  | 0.03433385 | 0.08545043 | 0.07190394 | 0.08512011 | 0.1073094 | 0.0850595
[5 empty] | 0.07036168 | 0.05532418 |  |  | 0.03474779 | 0.08624903 | 0.07180123 | 0.08591562 | 0.1102234 | 0.08585445
[5 empty] | 0.06972148 | 0.05535301 |  |  | 0.03384515 | 0.08704763 | 0.07014034 | 0.08671114 | 0.1026018 | 0.0866494
[5 empty] | 0.06907954 | 0.05538093 |  |  | 0.03353275 | 0.08784624 | 0.0715246 | 0.08750665 | 0.1085168 | 0.08744435
[5 empty] | 0.06843586 | 0.05540794 |  |  | 0.03391456 | 0.08864484 | 0.07056205 | 0.08830217 | 0.1084046 | 0.0882393
[5 empty] | 0.06779045 | 0.05543404 |  |  | 0.03463224 | 0.08944344 | 0.06755893 | 0.08909768 | 0.1046098 | 0.08903424
[5 empty] | 0.0671433 | 0.05545924 |  |  | 0.03313661 | 0.09024204 | 0.06985522 | 0.0898932 | 0.1074497 | 0.08982919
[5 empty] | 0.06649442 | 0.05548354 |  |  | 0.03382344 | 0.09104064 | 0.06896345 | 0.09068871 | 0.1018447 | 0.09062414
[5 empty] | 0.06584381 | 0.05550693 |  |  | 0.03369497 | 0.09183925 | 0.07121741 | 0.09148423 | 0.1033259 | 0.09141909
[5 empty] | 0.06519146 | 0.05552941 |  |  | 0.03406746 | 0.09263785 | 0.06905565 | 0.09227974 | 0.1077663 | 0.09221404
[5 empty] | 0.06453738 | 0.05555098 |  |  | 0.03315085 | 0.09343645 | 0.06932274 | 0.09307526 | 0.1054224 | 0.09300899
[5 empty] | 0.06388156 | 0.05557165 |  |  | 0.03413901 | 0.09423505 | 0.06698859 | 0.09387077 | 0.1063439 | 0.09380394
[5 empty] | 0.06322401 | 0.05559142 |  |  | 0.03315496 | 0.09503365 | 0.06816521 | 0.09466629 | 0.1026778 | 0.09459888
[5 empty] | 0.06256472 | 0.05561028 |  |  | 0.03297205 | 0.09583226 | 0.07053832 | 0.0954618 | 0.1007022 | 0.09539383
[5 empty] | 0.0619037 | 0.05562823 |  |  | 0.03348865 | 0.09663086 | 0.06961588 | 0.09625732 | 0.1009112 | 0.09618878
[5 empty] | 0.06124095 | 0.05564528 |  |  | 0.0327305 | 0.09742946 | 0.06842918 | 0.09705283 | 0.1063989 | 0.09698373
[5 empty] | 0.06057646 | 0.05566142 |  |  | 0.0336863 | 0.09822806 | 0.06872233 | 0.09784835 | 0.1024904 | 0.09777868
[5 empty] | 0.05991023 | 0.05567665 |  |  | 0.0328634 | 0.09902667 | 0.06713294 | 0.09864386 | 0.1015603 | 0.09857363
[5 empty] | 0.05924227 | 0.05569098 |  |  | 0.03252199 | 0.09982527 | 0.06975085 | 0.09943938 | 0.09839101 | 0.09936858
[5 empty] | 0.05857258 | 0.0557044 |  |  | 0.03219932 | 0.1006239 | 0.06876996 | 0.1002349 | 0.1001218 | 0.1001635
[5 empty] | 0.05790115 | 0.05571692 |  |  | 0.03321671 | 0.1014225 | 0.06811182 | 0.1010304 | 0.1033838 | 0.1009585
[5 empty] | 0.05722799 | 0.05572853 |  |  | 0.03282126 | 0.1022211 | 0.06692143 | 0.1018259 | 0.09854504 | 0.1017534
[5 empty] | 0.05655309 | 0.05573924 |  |  | 0.03323634 | 0.1030197 | 0.06822769 | 0.1026214 | 0.1022999 | 0.1025484
[5 empty] | 0.05587646 | 0.05574904 |  |  | 0.03184038 | 0.1038183 | 0.06728502 | 0.103417 | 0.1018123 | 0.1033433
[5 empty] | 0.05519809 | 0.05575793 |  |  | 0.03268718 | 0.1046169 | 0.06698524 | 0.1042125 | 0.09833541 | 0.1041383
[5 empty] | 0.05451799 | 0.05576592 |  |  | 0.03284559 | 0.1054155 | 0.06428412 | 0.105008 | 0.1034236 | 0.1049332
[5 empty] | 0.05383615 | 0.055773 |  |  | 0.03289566 | 0.1062141 | 0.06445919 | 0.1058035 | 0.1034556 | 0.1057282
[5 empty] | 0.05315258 | 0.05577917 |  |  | 0.03243388 | 0.1070127 | 0.06709372 | 0.106599 | 0.0979836 | 0.1065231
[5 empty] | 0.05246728 | 0.05578444 |  |  | 0.032236 | 0.1078113 | 0.06762481 | 0.1073945 | 0.09916171 | 0.1073181
[5 empty] | 0.05178024 | 0.05578881 |  |  | 0.03101263 | 0.1086099 | 0.06493931 | 0.10819 | 0.09868233 | 0.108113
[5 empty] | 0.05109147 | 0.05579226 |  |  | 0.03106723 | 0.1094085 | 0.06660255 | 0.1089856 | 0.09886007 | 0.108908
[5 empty] | 0.05040096 | 0.05579482 |  |  | 0.03186464 | 0.1102071 | 0.06391922 | 0.1097811 | 0.1022715 | 0.1097029
[5 empty] | 0.04970872 | 0.05579646 |  |  | 0.03173118 | 0.1110057 | 0.06356161 | 0.1105766 | 0.09764271 | 0.1104979
[5 empty] | 0.04901474 | 0.0557972 |  |  | 0.03136193 | 0.1118043 | 0.06422637 | 0.1113721 | 0.09974907 | 0.1112928
[5 empty] | 0.04831903 | 0.05579704 |  |  | 0.03178329 | 0.1126029 | 0.06622912 | 0.1121676 | 0.1014666 | 0.1120878
[5 empty] | 0.04762158 | 0.05579596 |  |  | 0.03186531 | 0.1134015 | 0.06356118 | 0.1129631 | 0.09789622 | 0.1128827
[5 empty] | 0.0469224 | 0.05579399 |  |  | 0.03128205 | 0.1142001 | 0.06433037 | 0.1137586 | 0.09951413 | 0.1136777
[5 empty] | 0.04622149 | 0.0557911 |  |  | 0.03062819 | 0.1149987 | 0.06297197 | 0.1145542 | 0.09545526 | 0.1144726
[5 empty] | 0.04551884 | 0.05578731 |  |  | 0.03169756 | 0.1157973 | 0.06506714 | 0.1153497 | 0.09595836 | 0.1152675
[5 empty] | 0.04481445 | 0.05578262 |  |  | 0.0311852 | 0.1165959 | 0.0646953 | 0.1161452 | 0.1006668 | 0.1160625
[5 empty] | 0.04410833 | 0.05577701 |  |  | 0.0310459 | 0.1173945 | 0.06375398 | 0.1169407 | 0.09616833 | 0.1168574
[5 empty] | 0.04340048 | 0.05577051 |  |  | 0.03166432 | 0.1181931 | 0.06568116 | 0.1177362 | 0.09612824 | 0.1176524
[5 empty] | 0.04269089 | 0.05576309 |  |  | 0.0308574 | 0.1189917 | 0.06285113 | 0.1185317 | 0.09861731 | 0.1184473
[5 empty] | 0.04197957 | 0.05575477 |  |  | 0.03179096 | 0.1197903 | 0.06549179 | 0.1193273 | 0.09547896 | 0.1192423
[5 empty] | 0.04126651 | 0.05574555 |  |  | 0.03123519 | 0.1205889 | 0.064687 | 0.1201228 | 0.09567421 | 0.1200372
[5 empty] | 0.04055172 | 0.05573542 |  |  | 0.03046641 | 0.1213875 | 0.06365496 | 0.1209183 | 0.09638622 | 0.1208322
[5 empty] | 0.0398352 | 0.05572438 |  |  | 0.03019864 | 0.1221861 | 0.06477887 | 0.1217138 | 0.09808585 | 0.1216271
[5 empty] | 0.03911694 | 0.05571244 |  |  | 0.02999066 | 0.1229847 | 0.06492338 | 0.1225093 | 0.09930235 | 0.1224221
[5 empty] | 0.03839694 | 0.05569959 |  |  | 0.03079495 | 0.1237833 | 0.0637942 | 0.1233048 | 0.09899931 | 0.123217
[5 empty] | 0.03767521 | 0.05568583 |  |  | 0.03035779 | 0.1245819 | 0.06152673 | 0.1241003 | 0.09480227 | 0.124012
[5 empty] | 0.03695175 | 0.05567117 |  |  | 0.03052149 | 0.1253805 | 0.06326204 | 0.1248959 | 0.09781205 | 0.1248069
[5 empty] | 0.03622655 | 0.0556556 |  |  | 0.03027894 | 0.1261791 | 0.06441703 | 0.1256914 | 0.09863796 | 0.1256019
[5 empty] | 0.03549962 | 0.05563913 |  |  | 0.03037085 | 0.1269777 | 0.06421595 | 0.1264869 | 0.09867586 | 0.1263968
[5 empty] | 0.03477095 | 0.05562175 |  |  | 0.03011597 | 0.1277763 | 0.06134099 | 0.1272824 | 0.09281277 | 0.1271918
[5 empty] | 0.03404055 | 0.05560347 |  |  | 0.0306644 | 0.1285749 | 0.06484995 | 0.1280779 | 0.09529567 | 0.1279867
[5 empty] | 0.03330841 | 0.05558428 |  |  | 0.03008445 | 0.1293735 | 0.06086863 | 0.1288734 | 0.09849081 | 0.1287817
[5 empty] | 0.03257454 | 0.05556418 |  |  | 0.02972609 | 0.1301721 | 0.06224406 | 0.1296689 | 0.09499109 | 0.1295766
[5 empty] | 0.03183894 | 0.05554318 |  |  | 0.02979582 | 0.1309708 | 0.06425851 | 0.1304645 | 0.09532364 | 0.1303716
[5 empty] | 0.0311016 | 0.05552127 |  |  | 0.03027978 | 0.1317694 | 0.06142994 | 0.13126 | 0.0934769 | 0.1311665
[5 empty] | 0.03036252 | 0.05549846 |  |  | 0.03066565 | 0.132568 | 0.06080979 | 0.1320555 | 0.09174933 | 0.1319615
[5 empty] | 0.02962171 | 0.05547473 |  |  | 0.0294895 | 0.1333666 | 0.06185193 | 0.132851 | 0.09673158 | 0.1327564
[5 empty] | 0.02887917 | 0.05545011 |  |  | 0.02952263 | 0.1341652 | 0.06345137 | 0.1336465 | 0.09600012 | 0.1335514
[5 empty] | 0.02813489 | 0.05542458 |  |  | 0.02936339 | 0.1349638 | 0.06131536 | 0.134442 | 0.09533217 | 0.1343463
[5 empty] | 0.02738888 | 0.05539814 |  |  | 0.03057415 | 0.1357624 | 0.06217461 | 0.1352376 | 0.09739584 | 0.1351413
[5 empty] | 0.02664113 | 0.05537079 |  |  | 0.02986615 | 0.136561 | 0.06220954 | 0.1360331 | 0.09498197 | 0.1359362
[5 empty] | 0.02589165 | 0.05534254 |  |  | 0.02933126 | 0.1373596 | 0.06091012 | 0.1368286 | 0.09095195 | 0.1367312
[5 empty] | 0.02514043 | 0.05531339 |  |  | 0.02981632 | 0.1381582 | 0.06259506 | 0.1376241 | 0.08969559 | 0.1375261
[5 empty] | 0.02438748 | 0.05528333 |  |  | 0.02970979 | 0.1389568 | 0.06076662 | 0.1384196 | 0.09091356 | 0.1383211
[5 empty] | 0.0236328 | 0.05525236 |  |  | 0.0292557 | 0.1397554 | 0.05955706 | 0.1392151 | 0.08983323 | 0.139116
[5 empty] | 0.02287638 | 0.05522048 |  |  | 0.02985616 | 0.140554 | 0.06199574 | 0.1400106 | 0.09073139 | 0.139911
[5 empty] | 0.02211822 | 0.0551877 |  |  | 0.02922414 | 0.1413526 | 0.05924713 | 0.1408062 | 0.09367994 | 0.1407059
[5 empty] | 0.02135834 | 0.05515402 |  |  | 0.02886235 | 0.1421512 | 0.05918465 | 0.1416017 | 0.09200043 | 0.1415009
[5 empty] | 0.02059671 | 0.05511943 |  |  | 0.02950129 | 0.1429498 | 0.06128948 | 0.1423972 | 0.09017773 | 0.1422958
[5 empty] | 0.01983335 | 0.05508393 |  |  | 0.02941204 | 0.1437484 | 0.05892729 | 0.1431927 | 0.08857361 | 0.1430907
[5 empty] | 0.01906826 | 0.05504753 |  |  | 0.02913107 | 0.144547 | 0.06051043 | 0.1439882 | 0.09187169 | 0.1438857
[5 empty] | 0.01830144 | 0.05501022 |  |  | 0.02956026 | 0.1453456 | 0.05898283 | 0.1447837 | 0.09010032 | 0.1446806
[5 empty] | 0.01753287 | 0.054972 |  |  | 0.02940674 | 0.1461442 | 0.05960068 | 0.1455792 | 0.08978534 | 0.1454756
[5 empty] | 0.01676258 | 0.05493288 |  |  | 0.02873449 | 0.1469428 | 0.06155415 | 0.1463748 | 0.09155109 | 0.1462705
[5 empty] | 0.01599055 | 0.05489285 |  |  | 0.02923669 | 0.1477414 | 0.05877257 | 0.1471703 | 0.09283423 | 0.1470655
[5 empty] | 0.01521678 | 0.05485192 |  |  | 0.02960961 | 0.14854 | 0.06141328 | 0.1479658 | 0.0935609 | 0.1478604
[5 empty] | 0.01444128 | 0.05481008 |  |  | 0.02843891 | 0.1493386 | 0.06066388 | 0.1487613 | 0.08790068 | 0.1486554
[5 empty] | 0.01366405 | 0.05476734 |  |  | 0.0290039 | 0.1501372 | 0.05894801 | 0.1495568 | 0.09078666 | 0.1494503
[5 empty] | 0.01288508 | 0.05472369 |  |  | 0.02829556 | 0.1509358 | 0.05962836 | 0.1503523 | 0.09060499 | 0.1502453
[5 empty] | 0.01210438 | 0.05467913 |  |  | 0.0295103 | 0.1517344 | 0.0576248 | 0.1511479 | 0.08734662 | 0.1510402
[5 empty] | 0.01132194 | 0.05463367 |  |  | 0.02807303 | 0.152533 | 0.05763585 | 0.1519434 | 0.08857728 | 0.1518352
[5 empty] | 0.01053777 | 0.0545873 |  |  | 0.02917365 | 0.1533316 | 0.05948892 | 0.1527389 | 0.09120888 | 0.1526301
[5 empty] | 0.009751863 | 0.05454002 |  |  | 0.02798549 | 0.1541302 | 0.06133726 | 0.1535344 | 0.08949233 | 0.1534251
[5 empty] | 0.008964222 | 0.05449184 |  |  | 0.02869857 | 0.1549288 | 0.05900335 | 0.1543299 | 0.08942124 | 0.15422
[5 empty] | 0.008174847 | 0.05444276 |  |  | 0.02848685 | 0.1557274 | 0.05970891 | 0.1551254 | 0.09246901 | 0.155015
[5 empty] | 0.007383737 | 0.05439276 |  |  | 0.02850944 | 0.156526 | 0.05725268 | 0.1559209 | 0.08691209 | 0.1558099
[5 empty] | 0.006590893 | 0.05434186 |  |  | 0.02892123 | 0.1573246 | 0.05879064 | 0.1567165 | 0.08736436 | 0.1566049
[5 empty] | 0.005796314 | 0.05429006 |  |  | 0.02798262 | 0.1581232 | 0.06049172 | 0.157512 | 0.08902014 | 0.1573998
[5 empty] | 0.005 | 0.05423735 |  |  | 0.02807763 | 0.1589218 | 0.05856859 | 0.1583075 | 0.08860251 | 0.1581948
[5 empty] | 0.005 | 0.05423735
[5 empty] | 0.005636381 | 0.05420128
[5 empty] | 0.006274394 | 0.05416611
[5 empty] | 0.00691404 | 0.05413185
[5 empty] | 0.007555318 | 0.0540985
[5 empty] | 0.008198229 | 0.05406605
[5 empty] | 0.008842773 | 0.05403451
[5 empty] | 0.009488948 | 0.05400388
[5 empty] | 0.01013676 | 0.05397415
[5 empty] | 0.0107862 | 0.05394532
[5 empty] | 0.01143727 | 0.0539174
[5 empty] | 0.01208998 | 0.05389039
[5 empty] | 0.01274431 | 0.05386429
[5 empty] | 0.01340029 | 0.05383909
[5 empty] | 0.01405789 | 0.05381479
[5 empty] | 0.01471712 | 0.0537914
[5 empty] | 0.01537799 | 0.05376892
[5 empty] | 0.01604049 | 0.05374735
[5 empty] | 0.01670463 | 0.05372668
[5 empty] | 0.01737039 | 0.05370691
[5 empty] | 0.01803779 | 0.05368805
[5 empty] | 0.01870682 | 0.0536701
[5 empty] | 0.01937748 | 0.05365305
[5 empty] | 0.02004978 | 0.05363691
[5 empty] | 0.02072371 | 0.05362168
[5 empty] | 0.02139927 | 0.05360735
[5 empty] | 0.02207646 | 0.05359393
[5 empty] | 0.02275529 | 0.05358141
[5 empty] | 0.02343574 | 0.0535698
[5 empty] | 0.02411783 | 0.05355909
[5 empty] | 0.02480156 | 0.05354929
[5 empty] | 0.02548691 | 0.0535404
[5 empty] | 0.0261739 | 0.05353241
[5 empty] | 0.02686252 | 0.05352533
[5 empty] | 0.02755277 | 0.05351916
[5 empty] | 0.02824466 | 0.05351389
[5 empty] | 0.02893818 | 0.05350952
[5 empty] | 0.02963333 | 0.05350607
[5 empty] | 0.03033011 | 0.05350351
[5 empty] | 0.03102853 | 0.05350187
[5 empty] | 0.03172857 | 0.05350113
[5 empty] | 0.03243025 | 0.05350129
[5 empty] | 0.03313357 | 0.05350237
[5 empty] | 0.03383851 | 0.05350434
[5 empty] | 0.03454509 | 0.05350723
[5 empty] | 0.0352533 | 0.05351102
[5 empty] | 0.03596314 | 0.05351571
[5 empty] | 0.03667462 | 0.05352132
[5 empty] | 0.03738773 | 0.05352782
[5 empty] | 0.03810247 | 0.05353524
[5 empty] | 0.03881884 | 0.05354356
[5 empty] | 0.03953684 | 0.05355278
[5 empty] | 0.04025648 | 0.05356291
[5 empty] | 0.04097775 | 0.05357395
[5 empty] | 0.04170066 | 0.05358589
[5 empty] | 0.04242519 | 0.05359874
[5 empty] | 0.04315136 | 0.0536125
[5 empty] | 0.04387916 | 0.05362716
[5 empty] | 0.04460859 | 0.05364273
[5 empty] | 0.04533966 | 0.0536592
[5 empty] | 0.04607235 | 0.05367658
[5 empty] | 0.04680668 | 0.05369486
[5 empty] | 0.04754265 | 0.05371405
[5 empty] | 0.04828024 | 0.05373415
[5 empty] | 0.04901947 | 0.05375515
[5 empty] | 0.04976033 | 0.05377706
[5 empty] | 0.05050282 | 0.05379988
[5 empty] | 0.05124695 | 0.0538236
[5 empty] | 0.0519927 | 0.05384822
[5 empty] | 0.05274009 | 0.05387375
[5 empty] | 0.05348912 | 0.05390019
[5 empty] | 0.05423977 | 0.05392754
[5 empty] | 0.05499206 | 0.05395579
[5 empty] | 0.05574598 | 0.05398494
[5 empty] | 0.05650153 | 0.054015
[5 empty] | 0.05725872 | 0.05404597
[5 empty] | 0.05801753 | 0.05407785
[5 empty] | 0.05877798 | 0.05411063
[5 empty] | 0.05954006 | 0.05414431
[5 empty] | 0.06030378 | 0.0541789
[5 empty] | 0.06106913 | 0.0542144
[5 empty] | 0.06183611 | 0.0542508
[5 empty] | 0.06260472 | 0.05428811
[5 empty] | 0.06337496 | 0.05432633
[5 empty] | 0.06414684 | 0.05436545
[5 empty] | 0.06492035 | 0.05440548
[5 empty] | 0.06569549 | 0.05444641
[5 empty] | 0.06647227 | 0.05448825
[5 empty] | 0.06725067 | 0.05453099
[5 empty] | 0.06803071 | 0.05457464
[5 empty] | 0.06881239 | 0.0546192
[5 empty] | 0.06959569 | 0.05466466
[5 empty] | 0.07038063 | 0.05471103
[5 empty] | 0.0711672 | 0.05475831
[5 empty] | 0.0719554 | 0.05480649
[5 empty] | 0.07274523 | 0.05485557
[5 empty] | 0.0735367 | 0.05490557
[5 empty] | 0.0743298 | 0.05495647
[5 empty] | 0.07512453 | 0.05500827
[5 empty] | 0.0759209 | 0.05506098
[5 empty] | 0.0754209 | 0.05506098
[5 empty] | 0.07648733 | 0.05664861
[5 empty] | 0.07753645 | 0.05823623
[5 empty] | 0.07856763 | 0.05982386
[5 empty] | 0.07958027 | 0.06141149
[5 empty] | 0.08057375 | 0.06299911
[5 empty] | 0.08154746 | 0.06458674
[5 empty] | 0.08250078 | 0.06617437
[5 empty] | 0.08343309 | 0.06776199
[5 empty] | 0.08434379 | 0.06934962
[5 empty] | 0.08523225 | 0.07093725
[5 empty] | 0.08609787 | 0.07252487
[5 empty] | 0.08694002 | 0.0741125
[5 empty] | 0.0877581 | 0.07570012
[5 empty] | 0.08855148 | 0.07728775
[5 empty] | 0.08931956 | 0.07887538
[5 empty] | 0.09006172 | 0.080463
[5 empty] | 0.09077734 | 0.08205063
[5 empty] | 0.09146581 | 0.08363826
[5 empty] | 0.09212652 | 0.08522588
[5 empty] | 0.09275884 | 0.08681351
[5 empty] | 0.09336218 | 0.08840114
[5 empty] | 0.0939359 | 0.08998876
[5 empty] | 0.0944794 | 0.09157639
[5 empty] | 0.09499206 | 0.09316402
[5 empty] | 0.09547326 | 0.09475164
[5 empty] | 0.0959224 | 0.09633927
[5 empty] | 0.09633887 | 0.0979269
[5 empty] | 0.09674188 | 0.09951452
[5 empty] | 0.0971469 | 0.1011021
[5 empty] | 0.09755063 | 0.1026898
[5 empty] | 0.09794978 | 0.1042774
[5 empty] | 0.09834106 | 0.105865
[5 empty] | 0.09872119 | 0.1074527
[5 empty] | 0.09908688 | 0.1090403
[5 empty] | 0.09943482 | 0.1106279
[5 empty] | 0.09976175 | 0.1122155
[5 empty] | 0.1000644 | 0.1138032
[5 empty] | 0.1003394 | 0.1153908
[5 empty] | 0.1005835 | 0.1169784
[5 empty] | 0.1007934 | 0.118566
[5 empty] | 0.1009659 | 0.1201537
[5 empty] | 0.1010976 | 0.1217413
[5 empty] | 0.1012279 | 0.1233289
[5 empty] | 0.1012255 | 0.1249165
[5 empty] | 0.1012138 | 0.1265042
[5 empty] | 0.1011461 | 0.1280918
[5 empty] | 0.1010257 | 0.1296794
[5 empty] | 0.1008561 | 0.1312671
[5 empty] | 0.100641 | 0.1328547
[5 empty] | 0.1003838 | 0.1344423
[5 empty] | 0.1000883 | 0.1360299
[5 empty] | 0.09975792 | 0.1376176
[5 empty] | 0.09939635 | 0.1392052
[5 empty] | 0.09900714 | 0.1407928
[5 empty] | 0.0985939 | 0.1423804
[5 empty] | 0.0981602 | 0.1439681
[5 empty] | 0.09770964 | 0.1455557
[5 empty] | 0.09724581 | 0.1471433
[5 empty] | 0.0967723 | 0.1487309
[5 empty] | 0.09629268 | 0.15
[5 empty] | 0.09581056 | 0.1519062
[5 empty] | 0.09532953 | 0.1534938
[5 empty] | 0.09485316 | 0.1550814
[5 empty] | 0.09438506 | 0.1566691
[5 empty] | 0.09392881 | 0.1582567
[5 empty] | 0.09348799 | 0.1598443
[5 empty] | 0.09306621 | 0.161432
[5 empty] | 0.09266704 | 0.1630196
[5 empty] | 0.09229408 | 0.1646072
[5 empty] | 0.09194902 | 0.1661948
[5 empty] | 0.09161162 | 0.1677825
[5 empty] | 0.09127553 | 0.1693701
[5 empty] | 0.09094074 | 0.1709577
[5 empty] | 0.09060729 | 0.1725453
[5 empty] | 0.09027518 | 0.174133
[5 empty] | 0.08994443 | 0.1757206
[5 empty] | 0.08961506 | 0.1773082
[5 empty] | 0.0892871 | 0.1788958
[5 empty] | 0.08896054 | 0.1804835
[5 empty] | 0.08863543 | 0.1820711
[5 empty] | 0.08831176 | 0.1836587
[5 empty] | 0.08798956 | 0.1852464
[5 empty] | 0.08766885 | 0.186834
[5 empty] | 0.08734964 | 0.1884216
[5 empty] | 0.08703195 | 0.1900092
[5 empty] | 0.0867158 | 0.1915969
[5 empty] | 0.08640121 | 0.1931845
[5 empty] | 0.08608818 | 0.1947721
[5 empty] | 0.08577675 | 0.1963597
[5 empty] | 0.08546693 | 0.1979474
[5 empty] | 0.08515873 | 0.199535
[5 empty] | 0.08485218 | 0.2011226
[5 empty] | 0.08454729 | 0.2027102
[5 empty] | 0.08424407 | 0.2042979
[5 empty] | 0.08394255 | 0.2058855
[5 empty] | 0.08364275 | 0.2074731
[5 empty] | 0.08334467 | 0.2090607
[5 empty] | 0.08304834 | 0.2106484
[5 empty] | 0.08275378 | 0.212236