## 1
Общество с ограниченной ответственностью "Инженерная геология" (ООО "ИнжГео") | [11 empty] | Общество с ограниченной ответственностью "Инженерная геология" (ООО "ИнжГео")
Юр. адрес: 117279, г. Москва, ул. Миклухо-Маклая, 36 а, этаж 5, пом. XXIII к. 76-84 | [11 empty] | Юр. адрес: 117279, г. Москва, ул. Миклухо-Маклая, 36 а, этаж 5, пом. XXIII к. 76-84 | [8 empty] | нагр |  |  | X0 | Y0 | R |  | нагр |  |  |  | X0 | Y0 | R | нагр |  |  |  | X0 | Y0 | R |  | нагр |  |  |  | X0 | Y0 | R
Телефон/факс +7 (495) 132-30-00, Адрес электронной почты inbox@inj-geo.ru | [11 empty] | Телефон/факс +7 (495) 132-30-00, Адрес электронной почты inbox@inj-geo.ru | [12 empty] | 0 | [7 empty] | 0 | [6 empty] | 0 | [7 empty] | 0
[21 empty] | девиатор | [6 empty] | девиатор | [6 empty] | девиатор | [7 empty] | девиатор
Испытательная лаборатория ООО «ИнжГео» | [11 empty] | Испытательная лаборатория ООО «ИнжГео» | [8 empty] | x0 | Угол | X | Y |  |  |  | x0 |  | Угол | X | Y |  |  | x0 |  | Угол | X | Y |  |  |  | x0 |  | Угол | X | Y
Адрес места осуществления деятельности лаборатории: г. Москва, просп. Вернадского, д. 51, стр. 1 | [11 empty] | Адрес места осуществления деятельности лаборатории: г. Москва, просп. Вернадского, д. 51, стр. 1 | [9 empty] | 0 | [7 empty] | 0 | [6 empty] | 0 | [7 empty] | 0
Телефон +7(910)4557682, E-mail: slg85@mail.ru | [11 empty] | Телефон +7(910)4557682, E-mail: slg85@mail.ru | [9 empty] | 5 | [7 empty] | 5 | [6 empty] | 5 | [7 empty] | 5
[22 empty] | 10 | [7 empty] | 10 | [6 empty] | 10 | [7 empty] | 10
[12 empty] | Протокол испытаний № 13-63/26 от 24-11-2022 | [9 empty] | 15 | [7 empty] | 15 | [6 empty] | 15 | [7 empty] | 15
[22 empty] | 20 | [7 empty] | 20 | [6 empty] | 20 | [7 empty] | 20
[12 empty] | Наименование и адрес заказчика: Переход трубопровода через р. Енисей | [9 empty] | 25 | [7 empty] | 25 | [6 empty] | 25 | [7 empty] | 25
[12 empty] | Наименование объекта: ООО Регионстрой | [9 empty] | 30 | [7 empty] | 30 | [6 empty] | 30 | [7 empty] | 30
Наименование используемого метода/методики: ГОСТ 12248.4-2020 | [11 empty] | Наименование используемого метода/методики: ГОСТ 12248.3-2020 | [9 empty] | 35 | [7 empty] | 35 | [6 empty] | 35 | [7 empty] | 35
Условия проведения испытания: температура окружающей среды (18 - 25)0С, влажность воздуха (40 - 75)% | [11 empty] | Условия проведения испытания: температура окружающей среды (18 - 25)0С, влажность воздуха (40 - 75)% | [9 empty] | 40 | [7 empty] | 40 | [6 empty] | 40 | [7 empty] | 40
[12 empty] | Дата получение объекта подлежащего испытаниям: 28.10.2022 | [9 empty] | 45 | [7 empty] | 45 | [6 empty] | 45 | [7 empty] | 45
[12 empty] | Дата испытания: 25.10.2022-19.11.2026 | [9 empty] | 50 | [7 empty] | 50 | [6 empty] | 50 | [7 empty] | 50
[22 empty] | 55 | [7 empty] | 55 | [6 empty] | 55 | [7 empty] | 55
Испытание грунтов методом трехосного сжатия | [11 empty] | Испытание грунтов методом трехосного сжатия | [9 empty] | 60 | [7 empty] | 60 | [6 empty] | 60 | [7 empty] | 60
[22 empty] | 65 | [7 empty] | 65 | [6 empty] | 65 | [7 empty] | 65
Лабораторный номер: | [6 empty] | We, д.е. = |  |  |  |  | Лабораторный номер: |  | 1061 |  |  |  | We, д.е. = | 0.40178518 |  |  | 70 | [7 empty] | 70 | [6 empty] | 70 | [7 empty] | 70
Номер скважины: | [6 empty] | ρ, г/см3 = |  |  |  |  | Номер скважины: |  | BH-052 |  |  |  | ρ, г/см3 = |  |  |  | 75 | [7 empty] | 75 | [6 empty] | 75 | [7 empty] | 75
Глубина отбора, м: | [6 empty] | ρs, г/см3 = |  |  |  |  | Глубина отбора, м: |  | 0.7 |  |  |  | ρs, г/см3 = | 2.73 |  |  | 80 | [7 empty] | 80 | [6 empty] | 80 | [7 empty] | 80
Наименование грунта: | [6 empty] | e, д.е. = |  |  |  |  | Наименование грунта: |  | Суглинок, после оттаивания текучий, легкий пылеватый |  |  |  | e, д.е. = |  |  |  | 85 | [7 empty] | 85 | [6 empty] | 85 | [7 empty] | 85
Схема проведения опыта: | [6 empty] | IL, д.е. = |  |  |  |  | Схема проведения опыта: |  | КД |  |  |  | IL, д.е. = | 1.038 |  |  | 90 | [7 empty] | 90 | [6 empty] | 90 | [7 empty] | 90
[22 empty] | 95 | [7 empty] | 95 | [6 empty] | 95 | [7 empty] | 95
[22 empty] | 100 | [7 empty] | 100 | [6 empty] | 100 | [7 empty] | 100
Результаты испытаний | [11 empty] | Результаты испытаний | [9 empty] | 105 | [7 empty] | 105 | [6 empty] | 105 | [7 empty] | 105
[22 empty] | 110 | [7 empty] | 110 | [6 empty] | 110 | [7 empty] | 110
[22 empty] | 115 | [7 empty] | 115 | [6 empty] | 115 | [7 empty] | 115
[22 empty] | 120 | [7 empty] | 120 | [6 empty] | 120 | [7 empty] | 120
[22 empty] | 125 | [7 empty] | 125 | [6 empty] | 125 | [7 empty] | 125
[22 empty] | 130 | [7 empty] | 130 | [6 empty] | 130 | [7 empty] | 130
[22 empty] | 135 | [7 empty] | 135 | [6 empty] | 135 | [7 empty] | 135
[22 empty] | 140 | [7 empty] | 140 | [6 empty] | 140 | [7 empty] | 140
[22 empty] | 145 | [7 empty] | 145 | [6 empty] | 145 | [7 empty] | 145
[22 empty] | 150 | [7 empty] | 150 | [6 empty] | 150 | [7 empty] | 150
[22 empty] | 155 | [7 empty] | 155 | [6 empty] | 155 | [7 empty] | 155
[22 empty] | 160 | [7 empty] | 160 | [6 empty] | 160 | [7 empty] | 160
[22 empty] | 165 | [7 empty] | 165 | [6 empty] | 165 | [7 empty] | 165
[22 empty] | 170 | [7 empty] | 170 | [6 empty] | 170 | [7 empty] | 170
[22 empty] | 175 | [7 empty] | 175 | [6 empty] | 175 | [7 empty] | 175
[22 empty] | 180 | [7 empty] | 180 | [6 empty] | 180 | [7 empty] | 180
[13 empty] | Давление в камере, Мпа σ3 | Вертикальная нагрузка, Мпа σ1 | Поровое давление, Мпа u
| K0, д.е. | 0.8435655 |  |  |  |  | Коэфф. Точки | [5 empty] | 0.05 | 0.08493633 | [5 empty] | 1 | [6 empty] | σ3,кПа | σ1,кПа | u, кПа |  |  |  | 4
| q_zg, МПа | 0.04217828 | [10 empty] | 0.15 | 0.2220252 | [27 empty] | δ3, Мпа | δ1-δ3, МПа | δ1, МПа | δ1, КПа
|  |  | Модуль деформации, МПа: | [9 empty] | 0.25 | 0.3591141 | [21 empty] | С, МПа:
|  |  | Е0= |  | Точки модуля (полное напр.), МПа |  |  |  | 0.04217828 | 0.06748524 | [25 empty] | φ, град:
|  |  | E50 = |  | qf (полное напр.), МПа |  |  |  | 0.1006139 | [26 empty] | E, Мпа
|  |  | Коэф. Поперечной деформации, ϑ = | [9 empty] | Эффективные значения угла внутреннего трения и удельного сцепления ϕ', С' | [13 empty] | x | 0
[13 empty] | ϕ', град. = | 9 | [12 empty] | y |  |  |  | С, кПа | φ,°
[13 empty] | С', МПа = | 0.007
| Исполнитель: | [6 empty] | Морозов Д.С. |  |  |  |  | Исполнитель: |  |  |  |  | Морозов Д.С.
| Начальник исп. лаборатории: | [6 empty] | Семиколенова Л.Г. |  |  |  |  | Начальник исп. лаборатории: |  |  |  |  | Семиколенова Л.Г.
Лист 1 , всего листов 2 | [11 empty] | Лист 2 , всего листов 2
Частичное воспроизведение протокола испытаний без письменного разрешения ООО «ИнжГео» ЗАПРЕЩАЕТСЯ | [11 empty] | Частичное воспроизведение протокола испытаний без письменного разрешения ООО «ИнжГео» ЗАПРЕЩАЕТСЯ
[5 empty] | второй график |  | первый график | [9 empty] | К Пуассона
dev50 | epsE50 | ind | devE0 | epsE0 | dev | eps | sigma |  | dev1 | eps1 | dev2 | eps2 | dev3 | eps3 |  | Глины
0.05061393 | 0.005061355 |  |  |  | 0 | 0 |  |  | 0.000135 | 0 | 0.01584554 | 0.0003667922 | 0.02345953 | 0.0002978965 |  | < 0 | 0,20-0,30
ind |  |  |  |  | 0.009534698 | 0.0005561715 |  |  | 0.007511311 | 0.0005007503 | 0.02982649 | 0.0007961078 | 0.05455704 | 0.001039174 |  | 0-0,25 | 0,30-0,38
2 |  |  |  |  | 0.01816121 | 0.001112343 |  |  | 0.01746816 | 0.001746803 | 0.0360126 | 0.001250428 | 0.05751928 | 0.001590092 |  | 0,25< | 0,38-0,45
E0 |  |  |  |  | 0.02530697 | 0.001687118 |  |  | 0.01875979 | 0.002395806 | 0.03808377 | 0.002388323 | 0.06171592 | 0.002385139 |  | Суглинки | 0,35-0,37
epsE0 | devE0 |  |  |  | 0.03088313 | 0.002224686 |  |  | 0.01896595 | 0.003194409 | 0.04235185 | 0.003184431 | 0.06621669 | 0.003180185 |  | Пески и супеси | 0,30-0,35
0.001687118 | 0.02530697 |  |  |  | 0.03644359 | 0.002780858 |  |  | 0.02088166 | 0.003993011 | 0.04560286 | 0.003980539 | 0.06646532 | 0.003975231
[5 empty] | 0.04149207 | 0.003337029 |  |  | 0.021187 | 0.004791613 | 0.04441548 | 0.004776647 | 0.07171322 | 0.004770277
График E50 |  | График E |  |  | 0.04572541 | 0.003893201 |  |  | 0.02289246 | 0.005590215 | 0.04822567 | 0.005572755 | 0.07201564 | 0.005565323
eps | q | sigma |  |  | 0.04884049 | 0.004449372 |  |  | 0.02364877 | 0.006388817 | 0.04907515 | 0.006368862 | 0.0737445 | 0.00636037
Горизонтальная линия E50 |  | Касательная |  |  | 0.05061393 | 0.005061355 |  |  | 0.02380947 | 0.007187419 | 0.05067266 | 0.00716497 | 0.07639495 | 0.007155416
0 |  | a | b |  | 0.05124517 | 0.005561715 |  |  | 0.02385278 | 0.007986021 | 0.05411097 | 0.007961078 | 0.0771908 | 0.007950462
|  |  | 0 |  | 0.05193486 | 0.006117887 |  |  | 0.02547624 | 0.008784624 | 0.05335052 | 0.008757186 | 0.0828414 | 0.008745508
Вертикальная линия E50 |  | p1 и p2 |  |  | 0.05261207 | 0.006674058 |  |  | 0.02509505 | 0.009583226 | 0.05462093 | 0.009553293 | 0.0836456 | 0.009540555
| 0 | 0 |  |  | 0.05327691 | 0.00723023 |  |  | 0.02652463 | 0.01038183 | 0.055434 | 0.0103494 | 0.08393924 | 0.0103356
[5 empty] | 0.05392949 | 0.007786401 |  |  | 0.02718733 | 0.01118043 | 0.05802688 | 0.01114551 | 0.08611805 | 0.01113065
Касательная линия E50 |  |  |  |  | 0.0545699 | 0.008342573 |  |  | 0.0265294 | 0.01197903 | 0.05769602 | 0.01194162 | 0.08397728 | 0.01192569
0 | 0 | Горизонтальная 1 |  |  | 0.05519826 | 0.008898744 |  |  | 0.02787936 | 0.01277763 | 0.0588391 | 0.01273772 | 0.08636195 | 0.01272074
[5 empty] | 0.05581467 | 0.009454916 |  |  | 0.02849703 | 0.01357624 | 0.05928908 | 0.01353383 | 0.08615039 | 0.01351579
Горизонтальная линия qкр |  |  |  |  | 0.05641925 | 0.01001109 |  |  | 0.02902509 | 0.01437484 | 0.05854151 | 0.01432994 | 0.08711945 | 0.01431083
Горизонтальная линия q |  | Горизонтальная 2 |  |  | 0.05701209 | 0.01056726 |  |  | 0.02927292 | 0.01517344 | 0.06026221 | 0.01512605 | 0.09265907 | 0.01510588
0 |  | 0 |  |  | 0.05759332 | 0.01112343 |  |  | 0.02848427 | 0.01597204 | 0.05825812 | 0.01592216 | 0.09406153 | 0.01590092
[5 empty] | 0.05816302 | 0.0116796 |  |  | 0.02881121 | 0.01677064 | 0.06027476 | 0.01671826 | 0.08983857 | 0.01669597
Вертикальная линия q |  |  |  |  | 0.05872132 | 0.01223577 |  |  | 0.02916424 | 0.01756925 | 0.0619075 | 0.01751437 | 0.08945544 | 0.01749102
| 0 |  |  |  | 0.05926831 | 0.01279194 |  |  | 0.02864285 | 0.01836785 | 0.06169332 | 0.01831048 | 0.09549595 | 0.01828606
[5 empty] | 0.05980411 | 0.01334812 |  |  | 0.02974514 | 0.01916645 | 0.06138232 | 0.01910659 | 0.09527592 | 0.01908111
[5 empty] | 0.06032882 | 0.01390429 |  |  | 0.03027606 | 0.01996505 | 0.06079682 | 0.01990269 | 0.09606927 | 0.01987616
[5 empty] | 0.06084255 | 0.01446046 |  |  | 0.0306335 | 0.02076366 | 0.06373531 | 0.0206988 | 0.09356418 | 0.0206712
[5 empty] | 0.0613454 | 0.01501663 |  |  | 0.03033082 | 0.02156226 | 0.06141012 | 0.02149491 | 0.09367749 | 0.02146625
[5 empty] | 0.06183749 | 0.0155728 |  |  | 0.03026649 | 0.02236086 | 0.06382675 | 0.02229102 | 0.09427021 | 0.02226129
[5 empty] | 0.06231892 | 0.01612897 |  |  | 0.03110569 | 0.02315946 | 0.06306023 | 0.02308713 | 0.09270321 | 0.02305634
[5 empty] | 0.0627898 | 0.01668515 |  |  | 0.03066804 | 0.02395806 | 0.06231603 | 0.02388323 | 0.09468941 | 0.02385139
[5 empty] | 0.06325023 | 0.01724132 |  |  | 0.0305691 | 0.02475667 | 0.06473056 | 0.02467934 | 0.09730695 | 0.02464643
[5 empty] | 0.06370033 | 0.01779749 |  |  | 0.03050036 | 0.02555527 | 0.06205196 | 0.02547545 | 0.09565556 | 0.02544148
[5 empty] | 0.06414019 | 0.01835366 |  |  | 0.03165066 | 0.02635387 | 0.06355021 | 0.02627156 | 0.09641857 | 0.02623652
[5 empty] | 0.06456993 | 0.01890983 |  |  | 0.03049289 | 0.02715247 | 0.06533262 | 0.02706766 | 0.1010414 | 0.02703157
[5 empty] | 0.06498965 | 0.019466 |  |  | 0.03088919 | 0.02795107 | 0.06505097 | 0.02786377 | 0.09818779 | 0.02782662
[5 empty] | 0.06539947 | 0.02002217 |  |  | 0.03057037 | 0.02874968 | 0.06498258 | 0.02865988 | 0.1019475 | 0.02862166
[5 empty] | 0.06579948 | 0.02057835 |  |  | 0.03179994 | 0.02954828 | 0.06526837 | 0.02945599 | 0.09733649 | 0.02941671
[5 empty] | 0.0661898 | 0.02113452 |  |  | 0.0313478 | 0.03034688 | 0.06620635 | 0.0302521 | 0.09566989 | 0.03021176
[5 empty] | 0.06657052 | 0.02169069 |  |  | 0.03189999 | 0.03114548 | 0.06383841 | 0.0310482 | 0.09851467 | 0.0310068
[5 empty] | 0.06694177 | 0.02224686 |  |  | 0.03212587 | 0.03194409 | 0.06506419 | 0.03184431 | 0.1009954 | 0.03180185
[5 empty] | 0.06730365 | 0.02280303 |  |  | 0.03124564 | 0.03274269 | 0.06668651 | 0.03264042 | 0.103147 | 0.03259689
[5 empty] | 0.06765625 | 0.0233592 |  |  | 0.03225025 | 0.03354129 | 0.06655688 | 0.03343653 | 0.1004117 | 0.03339194
[5 empty] | 0.0679997 | 0.02391538 |  |  | 0.03231366 | 0.03433989 | 0.06502484 | 0.03423263 | 0.1013591 | 0.03418699
[5 empty] | 0.0683341 | 0.02447155 |  |  | 0.03205586 | 0.03513849 | 0.0668966 | 0.03502874 | 0.1036087 | 0.03498203
[5 empty] | 0.06865955 | 0.02502772 |  |  | 0.0332516 | 0.0359371 | 0.06563894 | 0.03582485 | 0.1005995 | 0.03577708
[5 empty] | 0.06897617 | 0.02558389 |  |  | 0.0321488 | 0.0367357 | 0.06825864 | 0.03662096 | 0.09910456 | 0.03657213
[5 empty] | 0.06928405 | 0.02614006 |  |  | 0.03157311 | 0.0375343 | 0.0659167 | 0.03741707 | 0.1013467 | 0.03736717
[5 empty] | 0.06958331 | 0.02669623 |  |  | 0.03285564 | 0.0383329 | 0.0668814 | 0.03821317 | 0.105057 | 0.03816222
[5 empty] | 0.06987405 | 0.0272524 |  |  | 0.03316824 | 0.0391315 | 0.06595 | 0.03900928 | 0.1010916 | 0.03895726
[5 empty] | 0.07015638 | 0.02780858 |  |  | 0.03312398 | 0.03993011 | 0.06931652 | 0.03980539 | 0.09929889 | 0.03975231
[5 empty] | 0.07043042 | 0.02836475 |  |  | 0.03283757 | 0.04072871 | 0.06861352 | 0.0406015 | 0.1015346 | 0.04054736
[5 empty] | 0.07069625 | 0.02892092 |  |  | 0.03360417 | 0.04152731 | 0.06768674 | 0.04139761 | 0.1039584 | 0.0413424
[5 empty] | 0.070954 | 0.02947709 |  |  | 0.03284206 | 0.04232591 | 0.06777773 | 0.04219371 | 0.1058581 | 0.04213745
[5 empty] | 0.07120377 | 0.03003326 |  |  | 0.03376499 | 0.04312452 | 0.07019632 | 0.04298982 | 0.1048064 | 0.0429325
[5 empty] | 0.07144567 | 0.03058943 |  |  | 0.03240081 | 0.04392312 | 0.06960053 | 0.04378593 | 0.1008517 | 0.04372754
[5 empty] | 0.0716798 | 0.0311456 |  |  | 0.03303296 | 0.04472172 | 0.07004112 | 0.04458204 | 0.1056937 | 0.04452259
[5 empty] | 0.07190626 | 0.03170178 |  |  | 0.032675 | 0.04552032 | 0.0698993 | 0.04537814 | 0.1029229 | 0.04531763
[5 empty] | 0.07212518 | 0.03225795 |  |  | 0.03348452 | 0.04631892 | 0.06911725 | 0.04617425 | 0.1017767 | 0.04611268
[5 empty] | 0.07233666 | 0.03281412 |  |  | 0.03256812 | 0.04711753 | 0.06668562 | 0.04697036 | 0.1043577 | 0.04690773
[5 empty] | 0.07254079 | 0.03337029 |  |  | 0.03271054 | 0.04791613 | 0.07010745 | 0.04776647 | 0.1017516 | 0.04770277
[5 empty] | 0.0727377 | 0.03392646 |  |  | 0.03341381 | 0.04871473 | 0.06734473 | 0.04856258 | 0.1028252 | 0.04849782
[5 empty] | 0.07292748 | 0.03448263 |  |  | 0.03372489 | 0.04951333 | 0.0707939 | 0.04935868 | 0.1057083 | 0.04929287
[5 empty] | 0.07311024 | 0.03503881 |  |  | 0.03406276 | 0.05031193 | 0.06820502 | 0.05015479 | 0.1023241 | 0.05008791
[5 empty] | 0.0732861 | 0.03559498 |  |  | 0.03347772 | 0.05111054 | 0.06911552 | 0.0509509 | 0.1038294 | 0.05088296
[5 empty] | 0.07345515 | 0.03615115 |  |  | 0.03429888 | 0.05190914 | 0.06729483 | 0.05174701 | 0.1049477 | 0.051678
[5 empty] | 0.07361751 | 0.03670732 |  |  | 0.03429002 | 0.05270774 | 0.07021891 | 0.05254311 | 0.1076841 | 0.05247305
[5 empty] | 0.07377328 | 0.03726349 |  |  | 0.03417168 | 0.05350634 | 0.06949579 | 0.05333922 | 0.1086224 | 0.0532681
[5 empty] | 0.07392257 | 0.03781966 |  |  | 0.03418748 | 0.05430495 | 0.06808835 | 0.05413533 | 0.1041969 | 0.05406314
[5 empty] | 0.07406549 | 0.03837583 |  |  | 0.0343378 | 0.05510355 | 0.06988971 | 0.05493144 | 0.1050274 | 0.05485819
[5 empty] | 0.07420214 | 0.03893201 |  |  | 0.03391901 | 0.05590215 | 0.06833113 | 0.05572755 | 0.1071332 | 0.05565323
[5 empty] | 0.07433263 | 0.03948818 |  |  | 0.03388868 | 0.05670075 | 0.07132228 | 0.05652365 | 0.1084213 | 0.05644828
[5 empty] | 0.07445707 | 0.04004435 |  |  | 0.03403265 | 0.05749935 | 0.0720252 | 0.05731976 | 0.1090267 | 0.05724333
[5 empty] | 0.07457557 | 0.04060052 |  |  | 0.03481748 | 0.05829796 | 0.06975117 | 0.05811587 | 0.1036287 | 0.05803837
[5 empty] | 0.07468823 | 0.04115669 |  |  | 0.03426352 | 0.05909656 | 0.07173375 | 0.05891198 | 0.1058082 | 0.05883342
[5 empty] | 0.07479516 | 0.04171286 |  |  | 0.03378799 | 0.05989516 | 0.06880231 | 0.05970808 | 0.1089416 | 0.05962847
[5 empty] | 0.07489646 | 0.04226904 |  |  | 0.03375208 | 0.06069376 | 0.07188112 | 0.06050419 | 0.1045461 | 0.06042351
[5 empty] | 0.07499225 | 0.04282521 |  |  | 0.03456382 | 0.06149236 | 0.07231464 | 0.0613003 | 0.1106164 | 0.06121856
[5 empty] | 0.07508263 | 0.04338138 |  |  | 0.0338813 | 0.06229097 | 0.07177769 | 0.06209641 | 0.1046685 | 0.0620136
[5 empty] | 0.07516771 | 0.04393755 |  |  | 0.03407745 | 0.06308957 | 0.07186498 | 0.06289252 | 0.1063915 | 0.06280865
[5 empty] | 0.07524759 | 0.04449372 |  |  | 0.03393367 | 0.06388817 | 0.07134986 | 0.06368862 | 0.1072104 | 0.0636037
[5 empty] | 0.07532239 | 0.04504989 |  |  | 0.03549545 | 0.06468677 | 0.06927506 | 0.06448473 | 0.1063893 | 0.06439874
[5 empty] | 0.0753922 | 0.04560606 |  |  | 0.0345913 | 0.06548538 | 0.07252694 | 0.06528084 | 0.1068453 | 0.06519379
[5 empty] | 0.07545714 | 0.04616224 |  |  | 0.03480948 | 0.06628398 | 0.07224507 | 0.06607695 | 0.1082499 | 0.06598884
[5 empty] | 0.07551732 | 0.04671841 |  |  | 0.03464243 | 0.06708258 | 0.0723555 | 0.06687305 | 0.1091141 | 0.06678388
[5 empty] | 0.07557284 | 0.04727458 |  |  | 0.03470258 | 0.06788118 | 0.07185941 | 0.06766916 | 0.1056063 | 0.06757893
[5 empty] | 0.0756238 | 0.04783075 |  |  | 0.03385531 | 0.06867978 | 0.06972381 | 0.06846527 | 0.1096843 | 0.06837397
[5 empty] | 0.07567032 | 0.04838692 |  |  | 0.03400941 | 0.06947839 | 0.06945425 | 0.06926138 | 0.1107169 | 0.06916902
[5 empty] | 0.07571251 | 0.04894309 |  |  | 0.03465287 | 0.07027699 | 0.07166362 | 0.07005749 | 0.1082839 | 0.06996407
[5 empty] | 0.07575046 | 0.04949927 |  |  | 0.03534415 | 0.07107559 | 0.07057765 | 0.07085359 | 0.1104285 | 0.07075911
[5 empty] | 0.07578429 | 0.05005544 |  |  | 0.03433504 | 0.07187419 | 0.0699598 | 0.0716497 | 0.1065463 | 0.07155416
[5 empty] | 0.0758141 | 0.05061161 |  |  | 0.03493633 | 0.07267279 | 0.07056484 | 0.07244581 | 0.1058527 | 0.07234921
[5 empty] | 0.07584001 | 0.05116778 |  |  | 0.03572705 | 0.0734714 | 0.06967135 | 0.07324192 | 0.1055876 | 0.07314425
[5 empty] | 0.07586211 | 0.05172395 |  |  | 0.03476478 | 0.07427 | 0.07222088 | 0.07403802 | 0.1053619 | 0.0739393
[5 empty] | 0.07588052 | 0.05228012 |  |  | 0.03417168 | 0.0750686 | 0.07230666 | 0.07483413 | 0.1074373 | 0.07473434
[5 empty] | 0.07589534 | 0.05283629 |  |  | 0.03485974 | 0.0758672 | 0.0722507 | 0.07563024 | 0.1106698 | 0.07552939
[5 empty] | 0.07590668 | 0.05339247 |  |  | 0.03536772 | 0.07666581 | 0.06992272 | 0.07642635 | 0.1054397 | 0.07632444
[5 empty] | 0.07591465 | 0.05394864 |  |  | 0.03442908 | 0.07746441 | 0.07274395 | 0.07722246 | 0.110531 | 0.07711948
[5 empty] | 0.07591935 | 0.05450481 |  |  | 0.03457952 | 0.07826301 | 0.07251771 | 0.07801856 | 0.1084855 | 0.07791453
[5 empty] | 0.0759209 | 0.05506098 |  |  | 0.03517478 | 0.07906161 | 0.07080026 | 0.07881467 | 0.1061577 | 0.07870957
[5 empty] | 0.0754209 | 0.05506098 |  |  | 0.03411205 | 0.07986021 | 0.06944092 | 0.07961078 | 0.1105723 | 0.07950462
[5 empty] | 0.07479457 | 0.05509473 |  |  | 0.03366145 | 0.08065882 | 0.0699336 | 0.08040689 | 0.1049894 | 0.08029967
[5 empty] | 0.0741665 | 0.0551276 |  |  | 0.03485806 | 0.08145742 | 0.07190303 | 0.08120299 | 0.1088061 | 0.08109471
[5 empty] | 0.0735367 | 0.05515959 |  |  | 0.03405247 | 0.08225602 | 0.0713557 | 0.0819991 | 0.1106457 | 0.08188976
[5 empty] | 0.07290517 | 0.0551907 |  |  | 0.03476477 | 0.08305462 | 0.07061169 | 0.08279521 | 0.1060569 | 0.08268481
[5 empty] | 0.0722719 | 0.05522092 |  |  | 0.03415133 | 0.08385322 | 0.06910972 | 0.08359132 | 0.1103821 | 0.08347985
[5 empty] | 0.0716369 | 0.05525027 |  |  | 0.03512837 | 0.08465183 | 0.07083992 | 0.08438743 | 0.1066593 | 0.0842749
[5 empty] | 0.07100016 | 0.05527872 |  |  | 0.03353864 | 0.08545043 | 0.06835761 | 0.08518353 | 0.1046686 | 0.08506994
[5 empty] | 0.07036168 | 0.0553063 |  |  | 0.03345726 | 0.08624903 | 0.07092959 | 0.08597964 | 0.1060422 | 0.08586499
[5 empty] | 0.06972148 | 0.055333 |  |  | 0.03402513 | 0.08704763 | 0.06997036 | 0.08677575 | 0.1058511 | 0.08666004
[5 empty] | 0.06907954 | 0.05535881 |  |  | 0.03373371 | 0.08784624 | 0.07086321 | 0.08757186 | 0.106074 | 0.08745508
[5 empty] | 0.06843586 | 0.05538374 |  |  | 0.03439549 | 0.08864484 | 0.06951503 | 0.08836796 | 0.1049579 | 0.08825013
[5 empty] | 0.06779045 | 0.05540778 |  |  | 0.03327996 | 0.08944344 | 0.06778081 | 0.08916407 | 0.1019349 | 0.08904518
[5 empty] | 0.0671433 | 0.05543095 |  |  | 0.03442124 | 0.09024204 | 0.0687921 | 0.08996018 | 0.1053902 | 0.08984022
[5 empty] | 0.06649442 | 0.05545323 |  |  | 0.03367314 | 0.09104064 | 0.07071924 | 0.09075629 | 0.1039185 | 0.09063527
[5 empty] | 0.06584381 | 0.05547463 |  |  | 0.03330284 | 0.09183925 | 0.06892228 | 0.0915524 | 0.1060886 | 0.09143031
[5 empty] | 0.06519146 | 0.05549515 |  |  | 0.03309758 | 0.09263785 | 0.07084551 | 0.0923485 | 0.1015002 | 0.09222536
[5 empty] | 0.06453738 | 0.05551478 |  |  | 0.03271644 | 0.09343645 | 0.07052489 | 0.09314461 | 0.1016022 | 0.09302041
[5 empty] | 0.06388156 | 0.05553354 |  |  | 0.03315324 | 0.09423505 | 0.06783781 | 0.09394072 | 0.107372 | 0.09381545
[5 empty] | 0.06322401 | 0.05555141 |  |  | 0.03261249 | 0.09503365 | 0.06838477 | 0.09473683 | 0.1041875 | 0.0946105
[5 empty] | 0.06256472 | 0.05556839 |  |  | 0.03234688 | 0.09583226 | 0.06808941 | 0.09553293 | 0.1015545 | 0.09540555
[5 empty] | 0.0619037 | 0.0555845 |  |  | 0.03330523 | 0.09663086 | 0.06799606 | 0.09632904 | 0.1055011 | 0.09620059
[5 empty] | 0.06124095 | 0.05559972 |  |  | 0.03362893 | 0.09742946 | 0.06800804 | 0.09712515 | 0.1055114 | 0.09699564
[5 empty] | 0.06057646 | 0.05561406 |  |  | 0.03321205 | 0.09822806 | 0.06857574 | 0.09792126 | 0.09946698 | 0.09779068
[5 empty] | 0.05991023 | 0.05562752 |  |  | 0.03268906 | 0.09902667 | 0.06903713 | 0.09871737 | 0.1042342 | 0.09858573
[5 empty] | 0.05924227 | 0.0556401 |  |  | 0.0334016 | 0.09982527 | 0.06757387 | 0.09951347 | 0.1016156 | 0.09938078
[5 empty] | 0.05857258 | 0.05565179 |  |  | 0.03197446 | 0.1006239 | 0.06890513 | 0.1003096 | 0.1028155 | 0.1001758
[5 empty] | 0.05790115 | 0.0556626 |  |  | 0.03204963 | 0.1014225 | 0.06604115 | 0.1011057 | 0.1007849 | 0.1009709
[5 empty] | 0.05722799 | 0.05567253 |  |  | 0.03278742 | 0.1022211 | 0.06784746 | 0.1019018 | 0.09826561 | 0.1017659
[5 empty] | 0.05655309 | 0.05568158 |  |  | 0.03278851 | 0.1030197 | 0.06780652 | 0.1026979 | 0.09812154 | 0.102561
[5 empty] | 0.05587646 | 0.05568974 |  |  | 0.03196707 | 0.1038183 | 0.06584789 | 0.103494 | 0.09941863 | 0.103356
[5 empty] | 0.05519809 | 0.05569702 |  |  | 0.03235739 | 0.1046169 | 0.0685548 | 0.1042901 | 0.1042793 | 0.1041511
[5 empty] | 0.05451799 | 0.05570342 |  |  | 0.03229371 | 0.1054155 | 0.06663888 | 0.1050862 | 0.0989569 | 0.1049461
[5 empty] | 0.05383615 | 0.05570894 |  |  | 0.0328792 | 0.1062141 | 0.06734171 | 0.1058823 | 0.1031962 | 0.1057411
[5 empty] | 0.05315258 | 0.05571357 |  |  | 0.0324052 | 0.1070127 | 0.06500731 | 0.1066784 | 0.09690383 | 0.1065362
[5 empty] | 0.05246728 | 0.05571732 |  |  | 0.03278781 | 0.1078113 | 0.06806164 | 0.1074746 | 0.1007291 | 0.1073312
[5 empty] | 0.05178024 | 0.05572019 |  |  | 0.03198264 | 0.1086099 | 0.06424644 | 0.1082707 | 0.1004744 | 0.1081263
[5 empty] | 0.05109147 | 0.05572218 |  |  | 0.03224311 | 0.1094085 | 0.06390716 | 0.1090668 | 0.1001913 | 0.1089213
[5 empty] | 0.05040096 | 0.05572329 |  |  | 0.03147618 | 0.1102071 | 0.06342311 | 0.1098629 | 0.09976505 | 0.1097164
[5 empty] | 0.04970872 | 0.05572351 |  |  | 0.03121068 | 0.1110057 | 0.06629875 | 0.110659 | 0.1019178 | 0.1105114
[5 empty] | 0.04901474 | 0.05572285 |  |  | 0.03239278 | 0.1118043 | 0.06364017 | 0.1114551 | 0.09920591 | 0.1113065
[5 empty] | 0.04831903 | 0.05572131 |  |  | 0.03227192 | 0.1126029 | 0.06362749 | 0.1122512 | 0.09671329 | 0.1121015
[5 empty] | 0.04762158 | 0.05571888 |  |  | 0.03149768 | 0.1134015 | 0.06280642 | 0.1130473 | 0.09866728 | 0.1128966
[5 empty] | 0.0469224 | 0.05571557 |  |  | 0.0308657 | 0.1142001 | 0.06347584 | 0.1138434 | 0.09689965 | 0.1136916
[5 empty] | 0.04622149 | 0.05571138 |  |  | 0.03169898 | 0.1149987 | 0.0636059 | 0.1146395 | 0.1009155 | 0.1144867
[5 empty] | 0.04551884 | 0.05570631 |  |  | 0.03096767 | 0.1157973 | 0.06648882 | 0.1154356 | 0.1012327 | 0.1152817
[5 empty] | 0.04481445 | 0.05570036 |  |  | 0.03142285 | 0.1165959 | 0.06392658 | 0.1162317 | 0.09885727 | 0.1160767
[5 empty] | 0.04410833 | 0.05569352 |  |  | 0.03193088 | 0.1173945 | 0.06550522 | 0.1170278 | 0.09724399 | 0.1168718
[5 empty] | 0.04340048 | 0.0556858 |  |  | 0.03155857 | 0.1181931 | 0.06386157 | 0.117824 | 0.09969489 | 0.1176668
[5 empty] | 0.04269089 | 0.0556772 |  |  | 0.03053546 | 0.1189917 | 0.06421458 | 0.1186201 | 0.1007221 | 0.1184619
[5 empty] | 0.04197957 | 0.05566771 |  |  | 0.03129853 | 0.1197903 | 0.06341679 | 0.1194162 | 0.09544954 | 0.1192569
[5 empty] | 0.04126651 | 0.05565735 |  |  | 0.03058581 | 0.1205889 | 0.06368428 | 0.1202123 | 0.09903589 | 0.120052
[5 empty] | 0.04055172 | 0.0556461 |  |  | 0.0307152 | 0.1213875 | 0.06572909 | 0.1210084 | 0.09751882 | 0.120847
[5 empty] | 0.0398352 | 0.05563397 |  |  | 0.03128481 | 0.1221861 | 0.06272063 | 0.1218045 | 0.09519479 | 0.1216421
[5 empty] | 0.03911694 | 0.05562095 |  |  | 0.03104367 | 0.1229847 | 0.06527068 | 0.1226006 | 0.09869527 | 0.1224371
[5 empty] | 0.03839694 | 0.05560706 |  |  | 0.03100776 | 0.1237833 | 0.06235054 | 0.1233967 | 0.09359038 | 0.1232322
[5 empty] | 0.03767521 | 0.05559228 |  |  | 0.03005263 | 0.1245819 | 0.06463534 | 0.1241928 | 0.09546928 | 0.1240272
[5 empty] | 0.03695175 | 0.05557662 |  |  | 0.03065082 | 0.1253805 | 0.06191933 | 0.1249889 | 0.09319227 | 0.1248223
[5 empty] | 0.03622655 | 0.05556007 |  |  | 0.03110282 | 0.1261791 | 0.06208635 | 0.125785 | 0.0944167 | 0.1256173
[5 empty] | 0.03549962 | 0.05554265 |  |  | 0.03035784 | 0.1269777 | 0.06472335 | 0.1265811 | 0.09531771 | 0.1264123
[5 empty] | 0.03477095 | 0.05552434 |  |  | 0.0311662 | 0.1277763 | 0.06280219 | 0.1273772 | 0.09768463 | 0.1272074
[5 empty] | 0.03404055 | 0.05550515 |  |  | 0.02997121 | 0.1285749 | 0.06417625 | 0.1281734 | 0.09648602 | 0.1280024
[5 empty] | 0.03330841 | 0.05548508 |  |  | 0.02998111 | 0.1293735 | 0.0620366 | 0.1289695 | 0.09572138 | 0.1287975
[5 empty] | 0.03257454 | 0.05546412 |  |  | 0.03097029 | 0.1301721 | 0.06231302 | 0.1297656 | 0.09319929 | 0.1295925
[5 empty] | 0.03183894 | 0.05544228 |  |  | 0.03087821 | 0.1309708 | 0.06051527 | 0.1305617 | 0.09579691 | 0.1303876
[5 empty] | 0.0311016 | 0.05541956 |  |  | 0.03028238 | 0.1317694 | 0.0641819 | 0.1313578 | 0.09489152 | 0.1311826
[5 empty] | 0.03036252 | 0.05539596 |  |  | 0.02946442 | 0.132568 | 0.06374136 | 0.1321539 | 0.09099173 | 0.1319777
[5 empty] | 0.02962171 | 0.05537147 |  |  | 0.0305002 | 0.1333666 | 0.06298385 | 0.13295 | 0.09181587 | 0.1327727
[5 empty] | 0.02887917 | 0.05534611 |  |  | 0.03028037 | 0.1341652 | 0.06232896 | 0.1337461 | 0.0926362 | 0.1335678
[5 empty] | 0.02813489 | 0.05531986 |  |  | 0.03076994 | 0.1349638 | 0.06257274 | 0.1345422 | 0.09297433 | 0.1343628
[5 empty] | 0.02738888 | 0.05529272 |  |  | 0.0291083 | 0.1357624 | 0.06110767 | 0.1353383 | 0.09174938 | 0.1351579
[5 empty] | 0.02664113 | 0.05526471 |  |  | 0.03067462 | 0.136561 | 0.06186951 | 0.1361344 | 0.09583582 | 0.1359529
[5 empty] | 0.02589165 | 0.05523581 |  |  | 0.0289713 | 0.1373596 | 0.0626104 | 0.1369305 | 0.09004974 | 0.1367479
[5 empty] | 0.02514043 | 0.05520603 |  |  | 0.03008403 | 0.1381582 | 0.06303823 | 0.1377266 | 0.09382178 | 0.137543
[5 empty] | 0.02438748 | 0.05517537 |  |  | 0.02939795 | 0.1389568 | 0.06274988 | 0.1385228 | 0.09482779 | 0.138338
[5 empty] | 0.0236328 | 0.05514383 |  |  | 0.0300544 | 0.1397554 | 0.06313312 | 0.1393189 | 0.09369354 | 0.1391331
[5 empty] | 0.02287638 | 0.0551114 |  |  | 0.02888293 | 0.140554 | 0.05934822 | 0.140115 | 0.0920864 | 0.1399281
[5 empty] | 0.02211822 | 0.05507809 |  |  | 0.02927994 | 0.1413526 | 0.05971371 | 0.1409111 | 0.09340616 | 0.1407232
[5 empty] | 0.02135834 | 0.0550439 |  |  | 0.03004935 | 0.1421512 | 0.06270698 | 0.1417072 | 0.09568456 | 0.1415182
[5 empty] | 0.02059671 | 0.05500883 |  |  | 0.02925547 | 0.1429498 | 0.06238495 | 0.1425033 | 0.08881376 | 0.1423133
[5 empty] | 0.01983335 | 0.05497287 |  |  | 0.02860057 | 0.1437484 | 0.06006861 | 0.1432994 | 0.0891136 | 0.1431083
[5 empty] | 0.01906826 | 0.05493603 |  |  | 0.02996249 | 0.144547 | 0.06215033 | 0.1440955 | 0.09156151 | 0.1439034
[5 empty] | 0.01830144 | 0.05489831 |  |  | 0.02905178 | 0.1453456 | 0.05898991 | 0.1448916 | 0.09066905 | 0.1446984
[5 empty] | 0.01753287 | 0.05485971 |  |  | 0.02920674 | 0.1461442 | 0.0589649 | 0.1456877 | 0.09453156 | 0.1454935
[5 empty] | 0.01676258 | 0.05482022 |  |  | 0.02930575 | 0.1469428 | 0.05898751 | 0.1464838 | 0.09416453 | 0.1462885
[5 empty] | 0.01599055 | 0.05477985 |  |  | 0.0292477 | 0.1477414 | 0.06218183 | 0.1472799 | 0.08755399 | 0.1470835
[5 empty] | 0.01521678 | 0.0547386 |  |  | 0.02850522 | 0.14854 | 0.06069429 | 0.148076 | 0.09121813 | 0.1478786
[5 empty] | 0.01444128 | 0.05469647 |  |  | 0.02854773 | 0.1493386 | 0.06012859 | 0.1488722 | 0.09180159 | 0.1486736
[5 empty] | 0.01366405 | 0.05465345 |  |  | 0.02892477 | 0.1501372 | 0.05994709 | 0.1496683 | 0.08673389 | 0.1494687
[5 empty] | 0.01288508 | 0.05460955 |  |  | 0.0284374 | 0.1509358 | 0.06035678 | 0.1504644 | 0.08954868 | 0.1502637
[5 empty] | 0.01210438 | 0.05456477 |  |  | 0.02847263 | 0.1517344 | 0.05797863 | 0.1512605 | 0.08993133 | 0.1510588
[5 empty] | 0.01132194 | 0.05451911 |  |  | 0.02894174 | 0.152533 | 0.05997269 | 0.1520566 | 0.09179086 | 0.1518538
[5 empty] | 0.01053777 | 0.05447257 |  |  | 0.02909992 | 0.1533316 | 0.05944755 | 0.1528527 | 0.08828644 | 0.1526489
[5 empty] | 0.009751863 | 0.05442514 |  |  | 0.02877418 | 0.1541302 | 0.06029016 | 0.1536488 | 0.09019859 | 0.1534439
[5 empty] | 0.008964222 | 0.05437683 |  |  | 0.02848577 | 0.1549288 | 0.06079783 | 0.1544449 | 0.08987934 | 0.154239
[5 empty] | 0.008174847 | 0.05432764 |  |  | 0.02939814 | 0.1557274 | 0.06035341 | 0.155241 | 0.08841135 | 0.155034
[5 empty] | 0.007383737 | 0.05427756 |  |  | 0.0283039 | 0.156526 | 0.0603143 | 0.1560371 | 0.08815373 | 0.1558291
[5 empty] | 0.006590893 | 0.0542266 |  |  | 0.0279233 | 0.1573246 | 0.0575408 | 0.1568332 | 0.09048797 | 0.1566241
[5 empty] | 0.005796314 | 0.05417476 |  |  | 0.02793765 | 0.1581232 | 0.05650916 | 0.1576293 | 0.09234769 | 0.1574191
[5 empty] | 0.005 | 0.05412204 |  |  | 0.02779841 | 0.1589218 | 0.05892369 | 0.1584255 | 0.08689595 | 0.1582142
[5 empty] | 0.005 | 0.05412204
[5 empty] | 0.005636381 | 0.05408829
[5 empty] | 0.006274394 | 0.05405542
[5 empty] | 0.00691404 | 0.05402343
[5 empty] | 0.007555318 | 0.05399232
[5 empty] | 0.008198229 | 0.0539621
[5 empty] | 0.008842773 | 0.05393276
[5 empty] | 0.009488948 | 0.0539043
[5 empty] | 0.01013676 | 0.05387672
[5 empty] | 0.0107862 | 0.05385003
[5 empty] | 0.01143727 | 0.05382421
[5 empty] | 0.01208998 | 0.05379929
[5 empty] | 0.01274431 | 0.05377524
[5 empty] | 0.01340029 | 0.05375207
[5 empty] | 0.01405789 | 0.05372979
[5 empty] | 0.01471712 | 0.05370839
[5 empty] | 0.01537799 | 0.05368787
[5 empty] | 0.01604049 | 0.05366824
[5 empty] | 0.01670463 | 0.05364949
[5 empty] | 0.01737039 | 0.05363162
[5 empty] | 0.01803779 | 0.05361463
[5 empty] | 0.01870682 | 0.05359852
[5 empty] | 0.01937748 | 0.0535833
[5 empty] | 0.02004978 | 0.05356896
[5 empty] | 0.02072371 | 0.0535555
[5 empty] | 0.02139927 | 0.05354292
[5 empty] | 0.02207646 | 0.05353123
[5 empty] | 0.02275529 | 0.05352042
[5 empty] | 0.02343574 | 0.05351049
[5 empty] | 0.02411783 | 0.05350144
[5 empty] | 0.02480156 | 0.05349328
[5 empty] | 0.02548691 | 0.053486
[5 empty] | 0.0261739 | 0.0534796
[5 empty] | 0.02686252 | 0.05347408
[5 empty] | 0.02755277 | 0.05346945
[5 empty] | 0.02824466 | 0.0534657
[5 empty] | 0.02893818 | 0.05346283
[5 empty] | 0.02963333 | 0.05346084
[5 empty] | 0.03033011 | 0.05345974
[5 empty] | 0.03102853 | 0.05345951
[5 empty] | 0.03172857 | 0.05346017
[5 empty] | 0.03243025 | 0.05346172
[5 empty] | 0.03313357 | 0.05346414
[5 empty] | 0.03383851 | 0.05346745
[5 empty] | 0.03454509 | 0.05347164
[5 empty] | 0.0352533 | 0.05347671
[5 empty] | 0.03596314 | 0.05348267
[5 empty] | 0.03667462 | 0.0534895
[5 empty] | 0.03738773 | 0.05349722
[5 empty] | 0.03810247 | 0.05350582
[5 empty] | 0.03881884 | 0.05351531
[5 empty] | 0.03953684 | 0.05352568
[5 empty] | 0.04025648 | 0.05353692
[5 empty] | 0.04097775 | 0.05354906
[5 empty] | 0.04170066 | 0.05356207
[5 empty] | 0.04242519 | 0.05357597
[5 empty] | 0.04315136 | 0.05359074
[5 empty] | 0.04387916 | 0.05360641
[5 empty] | 0.04460859 | 0.05362295
[5 empty] | 0.04533966 | 0.05364037
[5 empty] | 0.04607235 | 0.05365868
[5 empty] | 0.04680668 | 0.05367787
[5 empty] | 0.04754265 | 0.05369795
[5 empty] | 0.04828024 | 0.0537189
[5 empty] | 0.04901947 | 0.05374074
[5 empty] | 0.04976033 | 0.05376346
[5 empty] | 0.05050282 | 0.05378706
[5 empty] | 0.05124695 | 0.05381155
[5 empty] | 0.0519927 | 0.05383692
[5 empty] | 0.05274009 | 0.05386317
[5 empty] | 0.05348912 | 0.0538903
[5 empty] | 0.05423977 | 0.05391831
[5 empty] | 0.05499206 | 0.05394721
[5 empty] | 0.05574598 | 0.05397699
[5 empty] | 0.05650153 | 0.05400765
[5 empty] | 0.05725872 | 0.0540392
[5 empty] | 0.05801753 | 0.05407162
[5 empty] | 0.05877798 | 0.05410493
[5 empty] | 0.05954006 | 0.05413912
[5 empty] | 0.06030378 | 0.0541742
[5 empty] | 0.06106913 | 0.05421015
[5 empty] | 0.06183611 | 0.05424699
[5 empty] | 0.06260472 | 0.05428471
[5 empty] | 0.06337496 | 0.05432332
[5 empty] | 0.06414684 | 0.0543628
[5 empty] | 0.06492035 | 0.05440317
[5 empty] | 0.06569549 | 0.05444442
[5 empty] | 0.06647227 | 0.05448655
[5 empty] | 0.06725067 | 0.05452957
[5 empty] | 0.06803071 | 0.05457347
[5 empty] | 0.06881239 | 0.05461825
[5 empty] | 0.06959569 | 0.05466391
[5 empty] | 0.07038063 | 0.05471046
[5 empty] | 0.0711672 | 0.05475788
[5 empty] | 0.0719554 | 0.05480619
[5 empty] | 0.07274523 | 0.05485539
[5 empty] | 0.0735367 | 0.05490546
[5 empty] | 0.0743298 | 0.05495642
[5 empty] | 0.07512453 | 0.05500826
[5 empty] | 0.0759209 | 0.05506098
[5 empty] | 0.0754209 | 0.05506098
[5 empty] | 0.07648733 | 0.05664861
[5 empty] | 0.07753645 | 0.05823623
[5 empty] | 0.07856763 | 0.05982386
[5 empty] | 0.07958027 | 0.06141149
[5 empty] | 0.08057375 | 0.06299911
[5 empty] | 0.08154746 | 0.06458674
[5 empty] | 0.08250078 | 0.06617437
[5 empty] | 0.08343309 | 0.06776199
[5 empty] | 0.08434379 | 0.06934962
[5 empty] | 0.08523225 | 0.07093725
[5 empty] | 0.08609787 | 0.07252487
[5 empty] | 0.08694002 | 0.0741125
[5 empty] | 0.0877581 | 0.07570012
[5 empty] | 0.08855148 | 0.07728775
[5 empty] | 0.08931956 | 0.07887538
[5 empty] | 0.09006172 | 0.080463
[5 empty] | 0.09077734 | 0.08205063
[5 empty] | 0.09146581 | 0.08363826
[5 empty] | 0.09212652 | 0.08522588
[5 empty] | 0.09275884 | 0.08681351
[5 empty] | 0.09336218 | 0.08840114
[5 empty] | 0.0939359 | 0.08998876
[5 empty] | 0.0944794 | 0.09157639
[5 empty] | 0.09499206 | 0.09316402
[5 empty] | 0.09547326 | 0.09475164
[5 empty] | 0.0959224 | 0.09633927
[5 empty] | 0.09633887 | 0.0979269
[5 empty] | 0.09674188 | 0.09951452
[5 empty] | 0.0971469 | 0.1011021
[5 empty] | 0.09755063 | 0.1026898
[5 empty] | 0.09794978 | 0.1042774
[5 empty] | 0.09834106 | 0.105865
[5 empty] | 0.09872119 | 0.1074527
[5 empty] | 0.09908688 | 0.1090403
[5 empty] | 0.09943482 | 0.1106279
[5 empty] | 0.09976175 | 0.1122155
[5 empty] | 0.1000644 | 0.1138032
[5 empty] | 0.1003394 | 0.1153908
[5 empty] | 0.1005835 | 0.1169784
[5 empty] | 0.1007934 | 0.118566
[5 empty] | 0.1009659 | 0.1201537
[5 empty] | 0.1010976 | 0.1217413
[5 empty] | 0.1012279 | 0.1233289
[5 empty] | 0.1012255 | 0.1249165
[5 empty] | 0.1012138 | 0.1265042
[5 empty] | 0.1011461 | 0.1280918
[5 empty] | 0.1010257 | 0.1296794
[5 empty] | 0.1008561 | 0.1312671
[5 empty] | 0.100641 | 0.1328547
[5 empty] | 0.1003838 | 0.1344423
[5 empty] | 0.1000883 | 0.1360299
[5 empty] | 0.09975792 | 0.1376176
[5 empty] | 0.09939635 | 0.1392052
[5 empty] | 0.09900714 | 0.1407928
[5 empty] | 0.0985939 | 0.1423804
[5 empty] | 0.0981602 | 0.1439681
[5 empty] | 0.09770964 | 0.1455557
[5 empty] | 0.09724581 | 0.1471433
[5 empty] | 0.0967723 | 0.1487309
[5 empty] | 0.09629268 | 0.15
[5 empty] | 0.09581056 | 0.1519062
[5 empty] | 0.09532953 | 0.1534938
[5 empty] | 0.09485316 | 0.1550814
[5 empty] | 0.09438506 | 0.1566691
[5 empty] | 0.09392881 | 0.1582567
[5 empty] | 0.09348799 | 0.1598443
[5 empty] | 0.09306621 | 0.161432
[5 empty] | 0.09266704 | 0.1630196
[5 empty] | 0.09229408 | 0.1646072
[5 empty] | 0.09194902 | 0.1661948
[5 empty] | 0.09161162 | 0.1677825
[5 empty] | 0.09127553 | 0.1693701
[5 empty] | 0.09094074 | 0.1709577
[5 empty] | 0.09060729 | 0.1725453
[5 empty] | 0.09027518 | 0.174133
[5 empty] | 0.08994443 | 0.1757206
[5 empty] | 0.08961506 | 0.1773082
[5 empty] | 0.0892871 | 0.1788958
[5 empty] | 0.08896054 | 0.1804835
[5 empty] | 0.08863543 | 0.1820711
[5 empty] | 0.08831176 | 0.1836587
[5 empty] | 0.08798956 | 0.1852464
[5 empty] | 0.08766885 | 0.186834
[5 empty] | 0.08734964 | 0.1884216
[5 empty] | 0.08703195 | 0.1900092
[5 empty] | 0.0867158 | 0.1915969
[5 empty] | 0.08640121 | 0.1931845
[5 empty] | 0.08608818 | 0.1947721
[5 empty] | 0.08577675 | 0.1963597
[5 empty] | 0.08546693 | 0.1979474
[5 empty] | 0.08515873 | 0.199535
[5 empty] | 0.08485218 | 0.2011226
[5 empty] | 0.08454729 | 0.2027102
[5 empty] | 0.08424407 | 0.2042979
[5 empty] | 0.08394255 | 0.2058855
[5 empty] | 0.08364275 | 0.2074731
[5 empty] | 0.08334467 | 0.2090607
[5 empty] | 0.08304834 | 0.2106484
[5 empty] | 0.08275378 | 0.212236