## 1
Общество с ограниченной ответственностью "Инженерная геология" (ООО "ИнжГео") | [11 empty] | Общество с ограниченной ответственностью "Инженерная геология" (ООО "ИнжГео")
Юр. адрес: 117279, г. Москва, ул. Миклухо-Маклая, 36 а, этаж 5, пом. XXIII к. 76-84 | [11 empty] | Юр. адрес: 117279, г. Москва, ул. Миклухо-Маклая, 36 а, этаж 5, пом. XXIII к. 76-84 | [8 empty] | нагр |  |  | X0 | Y0 | R |  | нагр |  |  |  | X0 | Y0 | R | нагр |  |  |  | X0 | Y0 | R |  | нагр |  |  |  | X0 | Y0 | R
Телефон/факс +7 (495) 132-30-00, Адрес электронной почты inbox@inj-geo.ru | [11 empty] | Телефон/факс +7 (495) 132-30-00, Адрес электронной почты inbox@inj-geo.ru | [12 empty] | 0 | [7 empty] | 0 | [6 empty] | 0 | [7 empty] | 0
[21 empty] | девиатор | [6 empty] | девиатор | [6 empty] | девиатор | [7 empty] | девиатор
Испытательная лаборатория ООО «ИнжГео» | [11 empty] | Испытательная лаборатория ООО «ИнжГео» | [8 empty] | x0 | Угол | X | Y |  |  |  | x0 |  | Угол | X | Y |  |  | x0 |  | Угол | X | Y |  |  |  | x0 |  | Угол | X | Y
Адрес места осуществления деятельности лаборатории: г. Москва, просп. Вернадского, д. 51, стр. 1 | [11 empty] | Адрес места осуществления деятельности лаборатории: г. Москва, просп. Вернадского, д. 51, стр. 1 | [9 empty] | 0 | [7 empty] | 0 | [6 empty] | 0 | [7 empty] | 0
Телефон +7(910)4557682, E-mail: slg85@mail.ru | [11 empty] | Телефон +7(910)4557682, E-mail: slg85@mail.ru | [9 empty] | 5 | [7 empty] | 5 | [6 empty] | 5 | [7 empty] | 5
[22 empty] | 10 | [7 empty] | 10 | [6 empty] | 10 | [7 empty] | 10
[12 empty] | Протокол испытаний № 13-63/27 от 25-11-2022 | [9 empty] | 15 | [7 empty] | 15 | [6 empty] | 15 | [7 empty] | 15
[22 empty] | 20 | [7 empty] | 20 | [6 empty] | 20 | [7 empty] | 20
[12 empty] | Наименование и адрес заказчика: Переход трубопровода через р. Енисей | [9 empty] | 25 | [7 empty] | 25 | [6 empty] | 25 | [7 empty] | 25
[12 empty] | Наименование объекта: ООО Регионстрой | [9 empty] | 30 | [7 empty] | 30 | [6 empty] | 30 | [7 empty] | 30
Наименование используемого метода/методики: ГОСТ 12248.4-2020 | [11 empty] | Наименование используемого метода/методики: ГОСТ 12248.3-2020 | [9 empty] | 35 | [7 empty] | 35 | [6 empty] | 35 | [7 empty] | 35
Условия проведения испытания: температура окружающей среды (18 - 25)0С, влажность воздуха (40 - 75)% | [11 empty] | Условия проведения испытания: температура окружающей среды (18 - 25)0С, влажность воздуха (40 - 75)% | [9 empty] | 40 | [7 empty] | 40 | [6 empty] | 40 | [7 empty] | 40
[12 empty] | Дата получение объекта подлежащего испытаниям: 29.10.2022 | [9 empty] | 45 | [7 empty] | 45 | [6 empty] | 45 | [7 empty] | 45
[12 empty] | Дата испытания: 25.10.2022-19.11.2027 | [9 empty] | 50 | [7 empty] | 50 | [6 empty] | 50 | [7 empty] | 50
[22 empty] | 55 | [7 empty] | 55 | [6 empty] | 55 | [7 empty] | 55
Испытание грунтов методом трехосного сжатия | [11 empty] | Испытание грунтов методом трехосного сжатия | [9 empty] | 60 | [7 empty] | 60 | [6 empty] | 60 | [7 empty] | 60
[22 empty] | 65 | [7 empty] | 65 | [6 empty] | 65 | [7 empty] | 65
Лабораторный номер: | [6 empty] | We, д.е. = |  |  |  |  | Лабораторный номер: |  | 1062 |  |  |  | We, д.е. = | 0.322602453 |  |  | 70 | [7 empty] | 70 | [6 empty] | 70 | [7 empty] | 70
Номер скважины: | [6 empty] | ρ, г/см3 = |  |  |  |  | Номер скважины: |  | BH-087 |  |  |  | ρ, г/см3 = |  |  |  | 75 | [7 empty] | 75 | [6 empty] | 75 | [7 empty] | 75
Глубина отбора, м: | [6 empty] | ρs, г/см3 = |  |  |  |  | Глубина отбора, м: |  | 2.7 |  |  |  | ρs, г/см3 = | 2.71 |  |  | 80 | [7 empty] | 80 | [6 empty] | 80 | [7 empty] | 80
Наименование грунта: | [6 empty] | e, д.е. = |  |  |  |  | Наименование грунта: |  | Суглинок, после оттаивания текучепластичный, легкий песчанистый |  |  |  | e, д.е. = |  |  |  | 85 | [7 empty] | 85 | [6 empty] | 85 | [7 empty] | 85
Схема проведения опыта: | [6 empty] | IL, д.е. = |  |  |  |  | Схема проведения опыта: |  | КД |  |  |  | IL, д.е. = | 0.927 |  |  | 90 | [7 empty] | 90 | [6 empty] | 90 | [7 empty] | 90
[22 empty] | 95 | [7 empty] | 95 | [6 empty] | 95 | [7 empty] | 95
[22 empty] | 100 | [7 empty] | 100 | [6 empty] | 100 | [7 empty] | 100
Результаты испытаний | [11 empty] | Результаты испытаний | [9 empty] | 105 | [7 empty] | 105 | [6 empty] | 105 | [7 empty] | 105
[22 empty] | 110 | [7 empty] | 110 | [6 empty] | 110 | [7 empty] | 110
[22 empty] | 115 | [7 empty] | 115 | [6 empty] | 115 | [7 empty] | 115
[22 empty] | 120 | [7 empty] | 120 | [6 empty] | 120 | [7 empty] | 120
[22 empty] | 125 | [7 empty] | 125 | [6 empty] | 125 | [7 empty] | 125
[22 empty] | 130 | [7 empty] | 130 | [6 empty] | 130 | [7 empty] | 130
[22 empty] | 135 | [7 empty] | 135 | [6 empty] | 135 | [7 empty] | 135
[22 empty] | 140 | [7 empty] | 140 | [6 empty] | 140 | [7 empty] | 140
[22 empty] | 145 | [7 empty] | 145 | [6 empty] | 145 | [7 empty] | 145
[22 empty] | 150 | [7 empty] | 150 | [6 empty] | 150 | [7 empty] | 150
[22 empty] | 155 | [7 empty] | 155 | [6 empty] | 155 | [7 empty] | 155
[22 empty] | 160 | [7 empty] | 160 | [6 empty] | 160 | [7 empty] | 160
[22 empty] | 165 | [7 empty] | 165 | [6 empty] | 165 | [7 empty] | 165
[22 empty] | 170 | [7 empty] | 170 | [6 empty] | 170 | [7 empty] | 170
[22 empty] | 175 | [7 empty] | 175 | [6 empty] | 175 | [7 empty] | 175
[22 empty] | 180 | [7 empty] | 180 | [6 empty] | 180 | [7 empty] | 180
[13 empty] | Давление в камере, Мпа σ3 | Вертикальная нагрузка, Мпа σ1 | Поровое давление, Мпа u
| K0, д.е. | 0.8435655 |  |  |  |  | Коэфф. Точки | [5 empty] | 0.05 | 0.08493633 | [5 empty] | 1 | [6 empty] | σ3,кПа | σ1,кПа | u, кПа |  |  |  | 4
| q_zg, МПа | 0.04217828 | [10 empty] | 0.15 | 0.2220252 | [27 empty] | δ3, Мпа | δ1-δ3, МПа | δ1, МПа | δ1, КПа
|  |  | Модуль деформации, МПа: | [9 empty] | 0.25 | 0.3591141 | [21 empty] | С, МПа:
|  |  | Е0= |  | Точки модуля (полное напр.), МПа |  |  |  | 0.04217828 | 0.06748524 | [25 empty] | φ, град:
|  |  | E50 = |  | qf (полное напр.), МПа |  |  |  | 0.1006139 | [26 empty] | E, Мпа
|  |  | Коэф. Поперечной деформации, ϑ = | [9 empty] | Эффективные значения угла внутреннего трения и удельного сцепления ϕ', С' | [13 empty] | x | 0
[13 empty] | ϕ', град. = | 9 | [12 empty] | y |  |  |  | С, кПа | φ,°
[13 empty] | С', МПа = | 0.007
| Исполнитель: | [6 empty] | Морозов Д.С. |  |  |  |  | Исполнитель: |  |  |  |  | Морозов Д.С.
| Начальник исп. лаборатории: | [6 empty] | Семиколенова Л.Г. |  |  |  |  | Начальник исп. лаборатории: |  |  |  |  | Семиколенова Л.Г.
Лист 1 , всего листов 2 | [11 empty] | Лист 2 , всего листов 2
Частичное воспроизведение протокола испытаний без письменного разрешения ООО «ИнжГео» ЗАПРЕЩАЕТСЯ | [11 empty] | Частичное воспроизведение протокола испытаний без письменного разрешения ООО «ИнжГео» ЗАПРЕЩАЕТСЯ
[5 empty] | второй график |  | первый график | [9 empty] | К Пуассона
dev50 | epsE50 | ind | devE0 | epsE0 | dev | eps | sigma |  | dev1 | eps1 | dev2 | eps2 | dev3 | eps3 |  | Глины
0.05061393 | 0.005061355 |  |  |  | 0 | 0 |  |  | -0.000285 | 0 | -0.000465 | 0 | 0.02782409 | 0.0003372591 |  | < 0 | 0,20-0,30
ind |  |  |  |  | 0.009534698 | 0.0005561715 |  |  | 0.009782172 | 0.0006521399 | 0.0180063 | 0.0004256777 | 0.05455704 | 0.0009919387 |  | 0-0,25 | 0,30-0,38
2 |  |  |  |  | 0.01816121 | 0.001112343 |  |  | 0.01746816 | 0.001746803 | 0.0360126 | 0.001277033 | 0.05686588 | 0.001667893 |  | 0,25< | 0,38-0,45
E0 |  |  |  |  | 0.02530697 | 0.001687118 |  |  | 0.0182671 | 0.00251322 | 0.03916213 | 0.002506138 | 0.05765315 | 0.00250184 |  | Суглинки | 0,35-0,37
epsE0 | devE0 |  |  |  | 0.03088313 | 0.002224686 |  |  | 0.01866081 | 0.00335096 | 0.04164627 | 0.003341517 | 0.0637467 | 0.003335787 |  | Пески и супеси | 0,30-0,35
0.001687118 | 0.02530697 |  |  |  | 0.03644359 | 0.002780858 |  |  | 0.01991898 | 0.0041887 | 0.04340554 | 0.004176897 | 0.06872565 | 0.004169733
[5 empty] | 0.04149207 | 0.003337029 |  |  | 0.02101982 | 0.00502644 | 0.04427451 | 0.005012276 | 0.068969 | 0.00500368
График E50 |  | График E |  |  | 0.04572541 | 0.003893201 |  |  | 0.0217705 | 0.00586418 | 0.04569529 | 0.005847655 | 0.06980354 | 0.005837627
eps | q | sigma |  |  | 0.04884049 | 0.004449372 |  |  | 0.02307912 | 0.00670192 | 0.04737137 | 0.006683035 | 0.07408413 | 0.006671573
Горизонтальная линия E50 |  | Касательная |  |  | 0.05061393 | 0.005061355 |  |  | 0.02273275 | 0.00753966 | 0.04884656 | 0.007518414 | 0.07570476 | 0.00750552
0 |  | a | b |  | 0.05124517 | 0.005561715 |  |  | 0.02409128 | 0.0083774 | 0.05228646 | 0.008353793 | 0.07531018 | 0.008339467
|  |  | 0 |  | 0.05193486 | 0.006117887 |  |  | 0.02429481 | 0.00921514 | 0.05202824 | 0.009189172 | 0.08034173 | 0.009173413
Вертикальная линия E50 |  | p1 и p2 |  |  | 0.05261207 | 0.006674058 |  |  | 0.02523831 | 0.01005288 | 0.05365495 | 0.01002455 | 0.08036721 | 0.01000736
| 0 | 0 |  |  | 0.05327691 | 0.00723023 |  |  | 0.02642275 | 0.01089062 | 0.05452617 | 0.01085993 | 0.08497474 | 0.01084131
[5 empty] | 0.05392949 | 0.007786401 |  |  | 0.02586932 | 0.01172836 | 0.05259825 | 0.01169531 | 0.08125305 | 0.01167525
Касательная линия E50 |  |  |  |  | 0.0545699 | 0.008342573 |  |  | 0.02596561 | 0.0125661 | 0.05270774 | 0.01253069 | 0.08325873 | 0.0125092
0 | 0 | Горизонтальная 1 |  |  | 0.05519826 | 0.008898744 |  |  | 0.0262356 | 0.01340384 | 0.05766005 | 0.01336607 | 0.08713228 | 0.01334315
[5 empty] | 0.05581467 | 0.009454916 |  |  | 0.0264087 | 0.01424158 | 0.05469401 | 0.01420145 | 0.08339442 | 0.01417709
Горизонтальная линия qкр |  |  |  |  | 0.05641925 | 0.01001109 |  |  | 0.02758995 | 0.01507932 | 0.05858244 | 0.01503683 | 0.0874209 | 0.01501104
Горизонтальная линия q |  | Горизонтальная 2 |  |  | 0.05701209 | 0.01056726 |  |  | 0.02757539 | 0.01591706 | 0.05647064 | 0.01587221 | 0.08521365 | 0.01584499
0 |  | 0 |  |  | 0.05759332 | 0.01112343 |  |  | 0.02716421 | 0.0167548 | 0.05625259 | 0.01670759 | 0.0852143 | 0.01667893
[5 empty] | 0.05816302 | 0.0116796 |  |  | 0.02853181 | 0.01759254 | 0.05737939 | 0.01754297 | 0.08601062 | 0.01751288
Вертикальная линия q |  |  |  |  | 0.05872132 | 0.01223577 |  |  | 0.02872436 | 0.01843028 | 0.05682732 | 0.01837834 | 0.09049267 | 0.01834683
| 0 |  |  |  | 0.05926831 | 0.01279194 |  |  | 0.02879515 | 0.01926802 | 0.05923429 | 0.01921372 | 0.0880285 | 0.01918077
[5 empty] | 0.05980411 | 0.01334812 |  |  | 0.02809044 | 0.02010576 | 0.0577596 | 0.0200491 | 0.08792469 | 0.02001472
[5 empty] | 0.06032882 | 0.01390429 |  |  | 0.02951642 | 0.0209435 | 0.0576249 | 0.02088448 | 0.08901608 | 0.02084867
[5 empty] | 0.06084255 | 0.01446046 |  |  | 0.02903157 | 0.02178124 | 0.06125437 | 0.02171986 | 0.0876724 | 0.02168261
[5 empty] | 0.0613454 | 0.01501663 |  |  | 0.02820476 | 0.02261898 | 0.05776217 | 0.02255524 | 0.09060295 | 0.02251656
[5 empty] | 0.06183749 | 0.0155728 |  |  | 0.02958508 | 0.02345672 | 0.06139815 | 0.02339062 | 0.09252693 | 0.02335051
[5 empty] | 0.06231892 | 0.01612897 |  |  | 0.02874244 | 0.02429446 | 0.06134127 | 0.024226 | 0.08971903 | 0.02418445
[5 empty] | 0.0627898 | 0.01668515 |  |  | 0.02920757 | 0.0251322 | 0.06207644 | 0.02506138 | 0.09557513 | 0.0250184
[5 empty] | 0.06325023 | 0.01724132 |  |  | 0.02974091 | 0.02596994 | 0.05985872 | 0.02589676 | 0.09110394 | 0.02585235
[5 empty] | 0.06370033 | 0.01779749 |  |  | 0.0292988 | 0.02680768 | 0.05949315 | 0.02673214 | 0.09237012 | 0.02668629
[5 empty] | 0.06414019 | 0.01835366 |  |  | 0.02927782 | 0.02764542 | 0.05973778 | 0.02756752 | 0.09391784 | 0.02752024
[5 empty] | 0.06456993 | 0.01890983 |  |  | 0.0302238 | 0.02848316 | 0.06342575 | 0.0284029 | 0.0944445 | 0.02835419
[5 empty] | 0.06498965 | 0.019466 |  |  | 0.02968318 | 0.0293209 | 0.06042911 | 0.02923828 | 0.09046911 | 0.02918813
[5 empty] | 0.06539947 | 0.02002217 |  |  | 0.02991869 | 0.03015864 | 0.06091636 | 0.03007366 | 0.0933869 | 0.03002208
[5 empty] | 0.06579948 | 0.02057835 |  |  | 0.02962234 | 0.03099638 | 0.06148732 | 0.03090903 | 0.09805604 | 0.03085603
[5 empty] | 0.0661898 | 0.02113452 |  |  | 0.03079753 | 0.03183412 | 0.06428043 | 0.03174441 | 0.09650009 | 0.03168997
[5 empty] | 0.06657052 | 0.02169069 |  |  | 0.03075134 | 0.03267186 | 0.06110161 | 0.03257979 | 0.09479153 | 0.03252392
[5 empty] | 0.06694177 | 0.02224686 |  |  | 0.03103713 | 0.0335096 | 0.06282166 | 0.03341517 | 0.09735699 | 0.03335787
[5 empty] | 0.06730365 | 0.02280303 |  |  | 0.02987101 | 0.03434734 | 0.06371728 | 0.03425055 | 0.09753276 | 0.03419181
[5 empty] | 0.06765625 | 0.0233592 |  |  | 0.0306335 | 0.03518508 | 0.06185633 | 0.03508593 | 0.09837137 | 0.03502576
[5 empty] | 0.0679997 | 0.02391538 |  |  | 0.03015369 | 0.03602282 | 0.06505776 | 0.03592131 | 0.09995852 | 0.03585971
[5 empty] | 0.0683341 | 0.02447155 |  |  | 0.03023008 | 0.03686056 | 0.06271814 | 0.03675669 | 0.09983231 | 0.03669365
[5 empty] | 0.06865955 | 0.02502772 |  |  | 0.03042573 | 0.0376983 | 0.06352088 | 0.03759207 | 0.09917423 | 0.0375276
[5 empty] | 0.06897617 | 0.02558389 |  |  | 0.03089819 | 0.03853604 | 0.06607978 | 0.03842745 | 0.09543428 | 0.03836155
[5 empty] | 0.06928405 | 0.02614006 |  |  | 0.03055342 | 0.03937378 | 0.06553987 | 0.03926283 | 0.09936731 | 0.03919549
[5 empty] | 0.06958331 | 0.02669623 |  |  | 0.03101 | 0.04021152 | 0.06508767 | 0.04009821 | 0.0967382 | 0.04002944
[5 empty] | 0.06987405 | 0.0272524 |  |  | 0.03224914 | 0.04104926 | 0.06386691 | 0.04093359 | 0.09740094 | 0.04086339
[5 empty] | 0.07015638 | 0.02780858 |  |  | 0.0314594 | 0.041887 | 0.06526387 | 0.04176897 | 0.09957326 | 0.04169733
[5 empty] | 0.07043042 | 0.02836475 |  |  | 0.03219002 | 0.04272474 | 0.06331488 | 0.04260435 | 0.1014251 | 0.04253128
[5 empty] | 0.07069625 | 0.02892092 |  |  | 0.03141176 | 0.04356248 | 0.06591977 | 0.04343972 | 0.09553216 | 0.04336523
[5 empty] | 0.070954 | 0.02947709 |  |  | 0.0323105 | 0.04440022 | 0.06736166 | 0.0442751 | 0.1009867 | 0.04419917
[5 empty] | 0.07120377 | 0.03003326 |  |  | 0.03187344 | 0.04523796 | 0.06363497 | 0.04511048309 | 0.1023889 | 0.04503312
[5 empty] | 0.07144567 | 0.03058943 |  |  | 0.03256916 | 0.0460757 | 0.06649883 | 0.04594586 | 0.0980204 | 0.04586707
[5 empty] | 0.0716798 | 0.0311456 |  |  | 0.03166419 | 0.04691344 | 0.06679218 | 0.04678124 | 0.09793991 | 0.04670101
[5 empty] | 0.07190626 | 0.03170178 |  |  | 0.03252133 | 0.04775118 | 0.06429805 | 0.04761662 | 0.1020714 | 0.04753496
[5 empty] | 0.07212518 | 0.03225795 |  |  | 0.03146351 | 0.04858892 | 0.06734758 | 0.048452 | 0.1015991 | 0.04836891
[5 empty] | 0.07233666 | 0.03281412 |  |  | 0.03197183 | 0.04942666 | 0.06769509 | 0.04928738 | 0.09930631 | 0.04920285
[5 empty] | 0.07254079 | 0.03337029 |  |  | 0.03253997 | 0.0502644 | 0.06701138 | 0.05012276 | 0.09885405 | 0.0500368
[5 empty] | 0.0727377 | 0.03392646 |  |  | 0.03233259 | 0.05110214 | 0.06725678 | 0.05095814 | 0.1003789 | 0.05087075
[5 empty] | 0.07292748 | 0.03448263 |  |  | 0.0321568 | 0.05193988 | 0.06461707 | 0.05179352 | 0.1018981 | 0.05170469
[5 empty] | 0.07311024 | 0.03503881 |  |  | 0.03326752 | 0.05277762 | 0.06607402 | 0.0526289 | 0.1048982 | 0.05253864
[5 empty] | 0.0732861 | 0.03559498 |  |  | 0.03290973 | 0.05361536 | 0.06887483 | 0.05346428 | 0.09892275 | 0.05337259
[5 empty] | 0.07345515 | 0.03615115 |  |  | 0.03282255 | 0.0544531 | 0.06585659 | 0.05429966 | 0.1034038 | 0.05420653
[5 empty] | 0.07361751 | 0.03670732 |  |  | 0.03256483 | 0.05529084 | 0.06686022 | 0.05513503 | 0.09993068 | 0.05504048
[5 empty] | 0.07377328 | 0.03726349 |  |  | 0.03252301 | 0.05612858 | 0.06732565 | 0.05597041 | 0.1016658 | 0.05587443
[5 empty] | 0.07392257 | 0.03781966 |  |  | 0.03233306 | 0.05696632 | 0.06767613 | 0.05680579 | 0.1007264 | 0.05670837
[5 empty] | 0.07406549 | 0.03837583 |  |  | 0.03291469 | 0.05780406 | 0.06692729 | 0.05764117 | 0.1019374 | 0.05754232
[5 empty] | 0.07420214 | 0.03893201 |  |  | 0.03321542 | 0.0586418 | 0.06752284 | 0.05847655 | 0.1053985 | 0.05837627
[5 empty] | 0.07433263 | 0.03948818 |  |  | 0.03301674 | 0.05947954 | 0.06615679 | 0.05931193 | 0.1024574 | 0.05921021
[5 empty] | 0.07445707 | 0.04004435 |  |  | 0.03381788 | 0.06031728 | 0.07030055 | 0.06014731 | 0.1048242 | 0.06004416
[5 empty] | 0.07457557 | 0.04060052 |  |  | 0.03320909 | 0.06115502 | 0.07011182 | 0.06098269 | 0.1038205 | 0.06087811
[5 empty] | 0.07468823 | 0.04115669 |  |  | 0.03303369 | 0.06199276 | 0.07059484 | 0.06181807 | 0.101092 | 0.06171205
[5 empty] | 0.07479516 | 0.04171286 |  |  | 0.03357499 | 0.0628305 | 0.0681261 | 0.06265345 | 0.1042849 | 0.062546
[5 empty] | 0.07489646 | 0.04226904 |  |  | 0.03311173 | 0.06366824 | 0.07017498 | 0.06348883 | 0.1023511 | 0.06337995
[5 empty] | 0.07499225 | 0.04282521 |  |  | 0.03386933 | 0.06450598 | 0.06775515 | 0.06432421 | 0.1070433 | 0.06421389
[5 empty] | 0.07508263 | 0.04338138 |  |  | 0.0332425 | 0.06534372 | 0.06964852 | 0.06515959 | 0.1068403 | 0.06504784
[5 empty] | 0.07516771 | 0.04393755 |  |  | 0.03452852 | 0.06618146 | 0.07200267 | 0.06599497 | 0.106828 | 0.06588179
[5 empty] | 0.07524759 | 0.04449372 |  |  | 0.03398187 | 0.0670192 | 0.06807241 | 0.06683035 | 0.1078311 | 0.06671573
[5 empty] | 0.07532239 | 0.04504989 |  |  | 0.03454188 | 0.06785694 | 0.07047144 | 0.06766572 | 0.1043156 | 0.06754968
[5 empty] | 0.0753922 | 0.04560606 |  |  | 0.03467162 | 0.06869468 | 0.0720252 | 0.0685011 | 0.104765 | 0.06838363
[5 empty] | 0.07545714 | 0.04616224 |  |  | 0.0347097 | 0.06953242 | 0.06867334 | 0.06933648 | 0.1057558 | 0.06921757
[5 empty] | 0.07551732 | 0.04671841 |  |  | 0.03372086 | 0.07037016 | 0.07165605 | 0.07017186 | 0.1077751 | 0.07005152
[5 empty] | 0.07557284 | 0.04727458 |  |  | 0.0340915 | 0.0712079 | 0.07042628 | 0.07100724 | 0.1058784 | 0.07088547
[5 empty] | 0.0756238 | 0.04783075 |  |  | 0.03490976 | 0.07204564 | 0.06994696 | 0.07184262 | 0.1091141 | 0.07171941
[5 empty] | 0.07567032 | 0.04838692 |  |  | 0.0349542 | 0.07288338 | 0.0694289 | 0.072678 | 0.1066 | 0.07255336
[5 empty] | 0.07571251 | 0.04894309 |  |  | 0.03493633 | 0.07372112 | 0.07026019 | 0.07351338 | 0.1098345 | 0.07338731
[5 empty] | 0.07575046 | 0.04949927 |  |  | 0.03475621 | 0.07455886 | 0.07083221 | 0.07434876 | 0.1111105 | 0.07422125
[5 empty] | 0.07578429 | 0.05005544 |  |  | 0.03490598 | 0.0753966 | 0.07115913 | 0.07518414 | 0.1046936 | 0.0750552
[5 empty] | 0.0758141 | 0.05061161 |  |  | 0.03556826 | 0.07623434 | 0.07325193 | 0.07601952 | 0.1075281 | 0.07588915
[5 empty] | 0.07584001 | 0.05116778 |  |  | 0.03520324 | 0.07707208 | 0.06990059 | 0.0768549 | 0.1076051 | 0.07672309
[5 empty] | 0.07586211 | 0.05172395 |  |  | 0.03377864 | 0.07790982 | 0.07024174 | 0.07769028 | 0.1061251 | 0.07755704
[5 empty] | 0.07588052 | 0.05228012 |  |  | 0.03479712 | 0.07874756 | 0.0704607 | 0.07852566 | 0.1064089 | 0.07839099
[5 empty] | 0.07589534 | 0.05283629 |  |  | 0.03545182 | 0.0795853 | 0.06969158 | 0.07936104 | 0.1111324 | 0.07922493
[5 empty] | 0.07590668 | 0.05339247 |  |  | 0.03434189 | 0.08042304 | 0.07229487 | 0.08019641 | 0.1103437 | 0.08005888
[5 empty] | 0.07591465 | 0.05394864 |  |  | 0.0350581 | 0.08126078 | 0.07151131 | 0.08103179 | 0.1108973 | 0.08089283
[5 empty] | 0.07591935 | 0.05450481 |  |  | 0.03574322 | 0.08209852 | 0.07110324 | 0.08186717 | 0.1050457 | 0.08172677
[5 empty] | 0.0759209 | 0.05506098 |  |  | 0.03405633 | 0.08293626 | 0.07099047 | 0.08270255 | 0.1055865 | 0.08256072
[5 empty] | 0.0754209 | 0.05506098 |  |  | 0.03404644 | 0.083774 | 0.07274103 | 0.08353793 | 0.1069251 | 0.08339467
[5 empty] | 0.07479457 | 0.05509705 |  |  | 0.03378281 | 0.08461174 | 0.07309124 | 0.08437331 | 0.1125443 | 0.08422861
[5 empty] | 0.0741665 | 0.05513222 |  |  | 0.03568487 | 0.08544948 | 0.07393931 | 0.08520869 | 0.1105251 | 0.08506256
[5 empty] | 0.0735367 | 0.05516648 |  |  | 0.03418811 | 0.08628722 | 0.06975666 | 0.08604407 | 0.1113375 | 0.08589651
[5 empty] | 0.07290517 | 0.05519983 |  |  | 0.03553172 | 0.08712496 | 0.07087866 | 0.08687945 | 0.110583 | 0.08673045
[5 empty] | 0.0722719 | 0.05523228 |  |  | 0.03509687 | 0.0879627 | 0.07360863 | 0.08771483 | 0.1078591 | 0.0875644
[5 empty] | 0.0716369 | 0.05526382 |  |  | 0.03553866 | 0.08880044 | 0.07066476 | 0.08855021 | 0.1065767 | 0.08839835
[5 empty] | 0.07100016 | 0.05529445 |  |  | 0.03479953 | 0.08963818 | 0.07329138 | 0.08938559 | 0.1059668 | 0.08923229
[5 empty] | 0.07036168 | 0.05532418 |  |  | 0.03462761 | 0.09047592 | 0.07072323 | 0.09022096618 | 0.1071369 | 0.09006624
[5 empty] | 0.06972148 | 0.05535301 |  |  | 0.0343645 | 0.09131366 | 0.07118284 | 0.09105635 | 0.1062971 | 0.09090019
[5 empty] | 0.06907954 | 0.05538093 |  |  | 0.03539383 | 0.0921514 | 0.07250525 | 0.09189172 | 0.1051272 | 0.09173413
[5 empty] | 0.06843586 | 0.05540794 |  |  | 0.03446744 | 0.09298914 | 0.07266253 | 0.0927271 | 0.1051168 | 0.09256808
[5 empty] | 0.06779045 | 0.05543404 |  |  | 0.03403281 | 0.09382688 | 0.07288508 | 0.09356248 | 0.1105515 | 0.09340203
[5 empty] | 0.0671433 | 0.05545924 |  |  | 0.03553396 | 0.09466462 | 0.07044335 | 0.09439786 | 0.1048288 | 0.09423598
[5 empty] | 0.06649442 | 0.05548354 |  |  | 0.03463331 | 0.09550236 | 0.07029862 | 0.09523324 | 0.1088726 | 0.09506992
[5 empty] | 0.06584381 | 0.05550693 |  |  | 0.03413589 | 0.0963401 | 0.07240145 | 0.09606862 | 0.1056261 | 0.09590387
[5 empty] | 0.06519146 | 0.05552941 |  |  | 0.03534275 | 0.09717784 | 0.07134359 | 0.096904 | 0.1096113 | 0.09673782
[5 empty] | 0.06453738 | 0.05555098 |  |  | 0.03466308 | 0.09801558 | 0.07272523 | 0.09773938 | 0.1050885 | 0.09757176
[5 empty] | 0.06388156 | 0.05557165 |  |  | 0.03402198 | 0.09885332 | 0.07226412 | 0.09857476 | 0.1080711 | 0.09840571
[5 empty] | 0.06322401 | 0.05559142 |  |  | 0.03507424 | 0.09969106 | 0.07277747 | 0.09941014 | 0.1058468 | 0.09923966
[5 empty] | 0.06256472 | 0.05561028 |  |  | 0.03534939 | 0.1005288 | 0.07170527 | 0.1002455 | 0.1104902 | 0.1000736
[5 empty] | 0.0619037 | 0.05562823 |  |  | 0.03490203 | 0.1013665 | 0.07104218 | 0.1010809 | 0.1059559 | 0.1009075
[5 empty] | 0.06124095 | 0.05564528 |  |  | 0.03423412 | 0.1022043 | 0.07235045 | 0.1019163 | 0.1099202 | 0.1017415
[5 empty] | 0.06057646 | 0.05566142 |  |  | 0.03396255 | 0.103042 | 0.07196301 | 0.1027517 | 0.1072842 | 0.1025754
[5 empty] | 0.05991023 | 0.05567665 |  |  | 0.03500833 | 0.1038798 | 0.06949338 | 0.103587 | 0.1056284 | 0.1034094
[5 empty] | 0.05924227 | 0.05569098 |  |  | 0.03395702 | 0.1047175 | 0.07218359 | 0.1044224 | 0.1100313 | 0.1042433
[5 empty] | 0.05857258 | 0.0557044 |  |  | 0.0346921 | 0.1055552 | 0.07016632 | 0.1052578 | 0.1070632 | 0.1050773
[5 empty] | 0.05790115 | 0.05571692 |  |  | 0.03491501 | 0.106393 | 0.07276573 | 0.1060932 | 0.1102331 | 0.1059112
[5 empty] | 0.05722799 | 0.05572853 |  |  | 0.03423274 | 0.1072307 | 0.0729737 | 0.1069286 | 0.1094769 | 0.1067452
[5 empty] | 0.05655309 | 0.05573924 |  |  | 0.03412205 | 0.1080685 | 0.06973901 | 0.1077639 | 0.107589 | 0.1075791
[5 empty] | 0.05587646 | 0.05574904 |  |  | 0.03460627 | 0.1089062 | 0.07034485 | 0.1085993 | 0.1083268 | 0.1084131
[5 empty] | 0.05519809 | 0.05575793 |  |  | 0.03504177 | 0.1097439 | 0.07219721 | 0.1094347 | 0.1092228 | 0.109247
[5 empty] | 0.05451799 | 0.05576592 |  |  | 0.03447376 | 0.1105817 | 0.07279012 | 0.1102701 | 0.1048338 | 0.110081
[5 empty] | 0.05383615 | 0.055773 |  |  | 0.03422991 | 0.1114194 | 0.06999748 | 0.1111054 | 0.1109312 | 0.1109149
[5 empty] | 0.05315258 | 0.05577917 |  |  | 0.03428734 | 0.1122572 | 0.0716399 | 0.1119408 | 0.1047913 | 0.1117489
[5 empty] | 0.05246728 | 0.05578444 |  |  | 0.03451221 | 0.1130949 | 0.07257497 | 0.1127762 | 0.1082453 | 0.1125828
[5 empty] | 0.05178024 | 0.05578881 |  |  | 0.03471432 | 0.1139326 | 0.06926299 | 0.1136116 | 0.1074923 | 0.1134167
[5 empty] | 0.05109147 | 0.05579226 |  |  | 0.03398314 | 0.1147704 | 0.07033153 | 0.114447 | 0.1071551 | 0.1142507
[5 empty] | 0.05040096 | 0.05579482 |  |  | 0.03355315 | 0.1156081 | 0.0689876 | 0.1152823 | 0.1054513 | 0.1150846
[5 empty] | 0.04970872 | 0.05579646 |  |  | 0.03399987 | 0.1164459 | 0.07263977 | 0.1161177 | 0.1041198 | 0.1159186
[5 empty] | 0.04901474 | 0.0557972 |  |  | 0.03347445 | 0.1172836 | 0.06909944 | 0.1169531 | 0.1054686 | 0.1167525
[5 empty] | 0.04831903 | 0.05579704 |  |  | 0.03385088 | 0.1181213 | 0.07121108 | 0.1177885 | 0.1105915 | 0.1175865
[5 empty] | 0.04762158 | 0.05579596 |  |  | 0.03479119 | 0.1189591 | 0.06909605 | 0.1186239 | 0.1040577 | 0.1184204
[5 empty] | 0.0469224 | 0.05579399 |  |  | 0.03395524 | 0.1197968 | 0.0718718 | 0.1194592 | 0.1076145 | 0.1192544
[5 empty] | 0.04622149 | 0.0557911 |  |  | 0.03428452 | 0.1206346 | 0.06895386 | 0.1202946 | 0.1092059 | 0.1200883
[5 empty] | 0.04551884 | 0.05578731 |  |  | 0.03347323 | 0.1214723 | 0.06814168 | 0.12113 | 0.10999 | 0.1209223
[5 empty] | 0.04481445 | 0.05578262 |  |  | 0.03415391 | 0.12231 | 0.06933101 | 0.1219654 | 0.1030599 | 0.1217562
[5 empty] | 0.04410833 | 0.05577701 |  |  | 0.03463985 | 0.1231478 | 0.06907012 | 0.1228008 | 0.1086542 | 0.1225902
[5 empty] | 0.04340048 | 0.05577051 |  |  | 0.03351477 | 0.1239855 | 0.07099937 | 0.1236361 | 0.1078054 | 0.1234241
[5 empty] | 0.04269089 | 0.05576309 |  |  | 0.03429317 | 0.1248233 | 0.07206931 | 0.1244715 | 0.1077182 | 0.1242581
[5 empty] | 0.04197957 | 0.05575477 |  |  | 0.03461908 | 0.125661 | 0.07181606 | 0.1253069 | 0.1083938 | 0.125092
[5 empty] | 0.04126651 | 0.05574555 |  |  | 0.03410665 | 0.1264987 | 0.07149404 | 0.1261423 | 0.1044142 | 0.1259259
[5 empty] | 0.04055172 | 0.05573542 |  |  | 0.03400096 | 0.1273365 | 0.06783242 | 0.1269777 | 0.1081891 | 0.1267599
[5 empty] | 0.0398352 | 0.05572438 |  |  | 0.03307858 | 0.1281742 | 0.06997024 | 0.127813 | 0.1090227 | 0.1275938
[5 empty] | 0.03911694 | 0.05571244 |  |  | 0.03463367 | 0.129012 | 0.07073332 | 0.1286484 | 0.1032509 | 0.1284278
[5 empty] | 0.03839694 | 0.05569959 |  |  | 0.03413185 | 0.1298497 | 0.07198459 | 0.1294838 | 0.1034264 | 0.1292617
[5 empty] | 0.03767521 | 0.05568583 |  |  | 0.03446853 | 0.1306874 | 0.06932265 | 0.1303192 | 0.1059801 | 0.1300957
[5 empty] | 0.03695175 | 0.05567117 |  |  | 0.03336741 | 0.1315252 | 0.07102195 | 0.1311546 | 0.1060082 | 0.1309296
[5 empty] | 0.03622655 | 0.0556556 |  |  | 0.03467675 | 0.1323629 | 0.06967365 | 0.1319899 | 0.1058046 | 0.1317636
[5 empty] | 0.03549962 | 0.05563913 |  |  | 0.03356679 | 0.1332007 | 0.07029591 | 0.1328253 | 0.1087359 | 0.1325975
[5 empty] | 0.03477095 | 0.05562175 |  |  | 0.03441326 | 0.1340384 | 0.07079247 | 0.1336607 | 0.1062099 | 0.1334315
[5 empty] | 0.03404055 | 0.05560347 |  |  | 0.03421717 | 0.1348761 | 0.06982208 | 0.1344961 | 0.1043956 | 0.1342654
[5 empty] | 0.03330841 | 0.05558428 |  |  | 0.03409765 | 0.1357139 | 0.0698207 | 0.1353314 | 0.1056175 | 0.1350994
[5 empty] | 0.03257454 | 0.05556418 |  |  | 0.03273691 | 0.1365516 | 0.06750018 | 0.1361668 | 0.1066407 | 0.1359333
[5 empty] | 0.03183894 | 0.05554318 |  |  | 0.03284256 | 0.1373894 | 0.06751286 | 0.1370022 | 0.1070024 | 0.1367673
[5 empty] | 0.0311016 | 0.05552127 |  |  | 0.03427195 | 0.1382271 | 0.06860228 | 0.1378376 | 0.1060082 | 0.1376012
[5 empty] | 0.03036252 | 0.05549846 |  |  | 0.03355487 | 0.1390648 | 0.06770663 | 0.138673 | 0.1045509 | 0.1384351
[5 empty] | 0.02962171 | 0.05547473 |  |  | 0.03331523 | 0.1399026 | 0.06798175 | 0.1395083 | 0.1013003 | 0.1392691
[5 empty] | 0.02887917 | 0.05545011 |  |  | 0.03308366 | 0.1407403 | 0.06884581 | 0.1403437 | 0.1078238 | 0.140103
[5 empty] | 0.02813489 | 0.05542458 |  |  | 0.03269233 | 0.1415781 | 0.06930368 | 0.1411791 | 0.1077431 | 0.140937
[5 empty] | 0.02738888 | 0.05539814 |  |  | 0.03346424 | 0.1424158 | 0.07109125 | 0.1420145 | 0.1053831 | 0.1417709
[5 empty] | 0.02664113 | 0.05537079 |  |  | 0.0340922 | 0.1432535 | 0.0679102 | 0.1428499 | 0.101917 | 0.1426049
[5 empty] | 0.02589165 | 0.05534254 |  |  | 0.03433577 | 0.1440913 | 0.06809453 | 0.1436852 | 0.1031399 | 0.1434388
[5 empty] | 0.02514043 | 0.05531339 |  |  | 0.03256494 | 0.144929 | 0.06751876 | 0.1445206 | 0.1031733 | 0.1442728
[5 empty] | 0.02438748 | 0.05528333 |  |  | 0.0334002 | 0.1457668 | 0.07011455 | 0.145356 | 0.1015544 | 0.1451067
[5 empty] | 0.0236328 | 0.05525236 |  |  | 0.03262376 | 0.1466045 | 0.06727621 | 0.1461914 | 0.1043291 | 0.1459407
[5 empty] | 0.02287638 | 0.05522048 |  |  | 0.03279839 | 0.1474422 | 0.06854225 | 0.1470268 | 0.101574 | 0.1467746
[5 empty] | 0.02211822 | 0.0551877 |  |  | 0.03367348 | 0.14828 | 0.06942499 | 0.1478621 | 0.1058228 | 0.1476086
[5 empty] | 0.02135834 | 0.05515402 |  |  | 0.03298798 | 0.1491177 | 0.06703918 | 0.1486975 | 0.1037878 | 0.1484425
[5 empty] | 0.02059671 | 0.05511943 |  |  | 0.03364455 | 0.1499555 | 0.067711 | 0.1495329 | 0.1036426 | 0.1492765
[5 empty] | 0.01983335 | 0.05508393 |  |  | 0.03306714 | 0.1507932 | 0.07029676 | 0.1503683 | 0.1020197 | 0.1501104
[5 empty] | 0.01906826 | 0.05504753 |  |  | 0.03370587 | 0.1516309 | 0.0680233 | 0.1512037 | 0.1026285 | 0.1509443
[5 empty] | 0.01830144 | 0.05501022 |  |  | 0.03271992 | 0.1524687 | 0.06642803 | 0.152039 | 0.1063449 | 0.1517783
[5 empty] | 0.01753287 | 0.054972 |  |  | 0.03322418 | 0.1533064 | 0.06969915 | 0.1528744 | 0.1026846 | 0.1526122
[5 empty] | 0.01676258 | 0.05493288 |  |  | 0.03269655 | 0.1541442 | 0.06553722 | 0.1537098 | 0.1042315 | 0.1534462
[5 empty] | 0.01599055 | 0.05489285 |  |  | 0.03345766 | 0.1549819 | 0.07014009 | 0.1545452 | 0.1058236 | 0.1542801
[5 empty] | 0.01521678 | 0.05485192 |  |  | 0.03262139 | 0.1558196 | 0.06618958 | 0.1553806 | 0.1065059 | 0.1551141
[5 empty] | 0.01444128 | 0.05481008 |  |  | 0.03253388 | 0.1566574 | 0.06806627 | 0.1562159 | 0.1012525 | 0.155948
[5 empty] | 0.01366405 | 0.05476734 |  |  | 0.03215523 | 0.1574951 | 0.06912288 | 0.1570513 | 0.104488 | 0.156782
[5 empty] | 0.01288508 | 0.05472369 |  |  | 0.03229982 | 0.1583329 | 0.06519286 | 0.1578867 | 0.1062498 | 0.1576159
[5 empty] | 0.01210438 | 0.05467913 |  |  | 0.03300763 | 0.1591706 | 0.06816305 | 0.1587221 | 0.1007277 | 0.1584499
[5 empty] | 0.01132194 | 0.05463367 |  |  | 0.03304183 | 0.1600083 | 0.06598169 | 0.1595574 | 0.09968843 | 0.1592838
[5 empty] | 0.01053777 | 0.0545873 |  |  | 0.03309372 | 0.1608461 | 0.06813976 | 0.1603928 | 0.102276 | 0.1601178
[5 empty] | 0.009751863 | 0.05454002 |  |  | 0.03172711 | 0.1616838 | 0.06502747 | 0.1612282 | 0.1021159 | 0.1609517
[5 empty] | 0.008964222 | 0.05449184 |  |  | 0.033352 | 0.1625216 | 0.06828364 | 0.1620636 | 0.1013392 | 0.1617857
[5 empty] | 0.008174847 | 0.05444276 |  |  | 0.03288908 | 0.1633593 | 0.06852583 | 0.162899 | 0.1020112 | 0.1626196
[5 empty] | 0.007383737 | 0.05439276 |  |  | 0.03290603 | 0.164197 | 0.06755448 | 0.1637343 | 0.09874569 | 0.1634535
[5 empty] | 0.006590893 | 0.05434186 |  |  | 0.03187356 | 0.1650348 | 0.06518773 | 0.1645697 | 0.1033364 | 0.1642875
[5 empty] | 0.005796314 | 0.05429006 |  |  | 0.03313069 | 0.1658725 | 0.06693268 | 0.1654051 | 0.1021315 | 0.1651214
[5 empty] | 0.005 | 0.05423735 |  |  | 0.03223736 | 0.1667103 | 0.06470159 | 0.1662405 | 0.1003264 | 0.1659554
[5 empty] | 0.005 | 0.05423735
[5 empty] | 0.005636381 | 0.05420128
[5 empty] | 0.006274394 | 0.05416611
[5 empty] | 0.00691404 | 0.05413185
[5 empty] | 0.007555318 | 0.0540985
[5 empty] | 0.008198229 | 0.05406605
[5 empty] | 0.008842773 | 0.05403451
[5 empty] | 0.009488948 | 0.05400388
[5 empty] | 0.01013676 | 0.05397415
[5 empty] | 0.0107862 | 0.05394532
[5 empty] | 0.01143727 | 0.0539174
[5 empty] | 0.01208998 | 0.05389039
[5 empty] | 0.01274431 | 0.05386429
[5 empty] | 0.01340029 | 0.05383909
[5 empty] | 0.01405789 | 0.05381479
[5 empty] | 0.01471712 | 0.0537914
[5 empty] | 0.01537799 | 0.05376892
[5 empty] | 0.01604049 | 0.05374735
[5 empty] | 0.01670463 | 0.05372668
[5 empty] | 0.01737039 | 0.05370691
[5 empty] | 0.01803779 | 0.05368805
[5 empty] | 0.01870682 | 0.0536701
[5 empty] | 0.01937748 | 0.05365305
[5 empty] | 0.02004978 | 0.05363691
[5 empty] | 0.02072371 | 0.05362168
[5 empty] | 0.02139927 | 0.05360735
[5 empty] | 0.02207646 | 0.05359393
[5 empty] | 0.02275529 | 0.05358141
[5 empty] | 0.02343574 | 0.0535698
[5 empty] | 0.02411783 | 0.05355909
[5 empty] | 0.02480156 | 0.05354929
[5 empty] | 0.02548691 | 0.0535404
[5 empty] | 0.0261739 | 0.05353241
[5 empty] | 0.02686252 | 0.05352533
[5 empty] | 0.02755277 | 0.05351916
[5 empty] | 0.02824466 | 0.05351389
[5 empty] | 0.02893818 | 0.05350952
[5 empty] | 0.02963333 | 0.05350607
[5 empty] | 0.03033011 | 0.05350351
[5 empty] | 0.03102853 | 0.05350187
[5 empty] | 0.03172857 | 0.05350113
[5 empty] | 0.03243025 | 0.05350129
[5 empty] | 0.03313357 | 0.05350237
[5 empty] | 0.03383851 | 0.05350434
[5 empty] | 0.03454509 | 0.05350723
[5 empty] | 0.0352533 | 0.05351102
[5 empty] | 0.03596314 | 0.05351571
[5 empty] | 0.03667462 | 0.05352132
[5 empty] | 0.03738773 | 0.05352782
[5 empty] | 0.03810247 | 0.05353524
[5 empty] | 0.03881884 | 0.05354356
[5 empty] | 0.03953684 | 0.05355278
[5 empty] | 0.04025648 | 0.05356291
[5 empty] | 0.04097775 | 0.05357395
[5 empty] | 0.04170066 | 0.05358589
[5 empty] | 0.04242519 | 0.05359874
[5 empty] | 0.04315136 | 0.0536125
[5 empty] | 0.04387916 | 0.05362716
[5 empty] | 0.04460859 | 0.05364273
[5 empty] | 0.04533966 | 0.0536592
[5 empty] | 0.04607235 | 0.05367658
[5 empty] | 0.04680668 | 0.05369486
[5 empty] | 0.04754265 | 0.05371405
[5 empty] | 0.04828024 | 0.05373415
[5 empty] | 0.04901947 | 0.05375515
[5 empty] | 0.04976033 | 0.05377706
[5 empty] | 0.05050282 | 0.05379988
[5 empty] | 0.05124695 | 0.0538236
[5 empty] | 0.0519927 | 0.05384822
[5 empty] | 0.05274009 | 0.05387375
[5 empty] | 0.05348912 | 0.05390019
[5 empty] | 0.05423977 | 0.05392754
[5 empty] | 0.05499206 | 0.05395579
[5 empty] | 0.05574598 | 0.05398494
[5 empty] | 0.05650153 | 0.054015
[5 empty] | 0.05725872 | 0.05404597
[5 empty] | 0.05801753 | 0.05407785
[5 empty] | 0.05877798 | 0.05411063
[5 empty] | 0.05954006 | 0.05414431
[5 empty] | 0.06030378 | 0.0541789
[5 empty] | 0.06106913 | 0.0542144
[5 empty] | 0.06183611 | 0.0542508
[5 empty] | 0.06260472 | 0.05428811
[5 empty] | 0.06337496 | 0.05432633
[5 empty] | 0.06414684 | 0.05436545
[5 empty] | 0.06492035 | 0.05440548
[5 empty] | 0.06569549 | 0.05444641
[5 empty] | 0.06647227 | 0.05448825
[5 empty] | 0.06725067 | 0.05453099
[5 empty] | 0.06803071 | 0.05457464
[5 empty] | 0.06881239 | 0.0546192
[5 empty] | 0.06959569 | 0.05466466
[5 empty] | 0.07038063 | 0.05471103
[5 empty] | 0.0711672 | 0.05475831
[5 empty] | 0.0719554 | 0.05480649
[5 empty] | 0.07274523 | 0.05485557
[5 empty] | 0.0735367 | 0.05490557
[5 empty] | 0.0743298 | 0.05495647
[5 empty] | 0.07512453 | 0.05500827
[5 empty] | 0.0759209 | 0.05506098
[5 empty] | 0.0754209 | 0.05506098
[5 empty] | 0.07617931 | 0.05672728
[5 empty] | 0.07692878 | 0.05839358
[5 empty] | 0.07766925 | 0.06005987
[5 empty] | 0.07840067 | 0.06172617
[5 empty] | 0.07912299 | 0.06339247
[5 empty] | 0.07983614 | 0.06505877
[5 empty] | 0.08054007 | 0.06672506
[5 empty] | 0.08123472 | 0.06839136
[5 empty] | 0.08192004 | 0.07005766
[5 empty] | 0.08259596 | 0.07172396
[5 empty] | 0.08326245 | 0.07339025
[5 empty] | 0.08391943 | 0.07505655
[5 empty] | 0.08456685 | 0.07672285
[5 empty] | 0.08520466 | 0.07838915
[5 empty] | 0.08583279 | 0.08005544
[5 empty] | 0.0864512 | 0.08172174
[5 empty] | 0.08705983 | 0.08338804
[5 empty] | 0.08765861 | 0.08505433
[5 empty] | 0.0882475 | 0.08672063
[5 empty] | 0.08882644 | 0.08838693
[5 empty] | 0.08939536 | 0.09005323
[5 empty] | 0.08995423 | 0.09171952
[5 empty] | 0.09050297 | 0.09338582
[5 empty] | 0.09104153 | 0.09505212
[5 empty] | 0.09156986 | 0.09671842
[5 empty] | 0.0920879 | 0.09838471
[5 empty] | 0.09259559 | 0.100051
[5 empty] | 0.09309288 | 0.1017173
[5 empty] | 0.09357971 | 0.1033836
[5 empty] | 0.09406242 | 0.1050499
[5 empty] | 0.09456417 | 0.1067162
[5 empty] | 0.09508236 | 0.1083825
[5 empty] | 0.09561163 | 0.1100488
[5 empty] | 0.09614659 | 0.1117151
[5 empty] | 0.09668188 | 0.1133814
[5 empty] | 0.09721213 | 0.1150477
[5 empty] | 0.09773197 | 0.116714
[5 empty] | 0.09823602 | 0.1183803
[5 empty] | 0.09871891 | 0.1200466
[5 empty] | 0.09917528 | 0.1217129
[5 empty] | 0.09959974 | 0.1233792
[5 empty] | 0.09998693 | 0.1250455
[5 empty] | 0.1003315 | 0.1267118
[5 empty] | 0.100628 | 0.1283781
[5 empty] | 0.1008711 | 0.1300444
[5 empty] | 0.1010555 | 0.1317107
[5 empty] | 0.1012279 | 0.133377
[5 empty] | 0.1012265 | 0.1350433
[5 empty] | 0.1012245 | 0.1367096
[5 empty] | 0.1012111 | 0.1383759
[5 empty] | 0.1011882 | 0.1400422
[5 empty] | 0.1011562 | 0.1417084
[5 empty] | 0.1011156 | 0.1433747
[5 empty] | 0.1010669 | 0.145041
[5 empty] | 0.1010107 | 0.1467073
[5 empty] | 0.1009473 | 0.1483736
[5 empty] | 0.1008774 | 0.15
[5 empty] | 0.1008014 | 0.1517062
[5 empty] | 0.1007198 | 0.1533725
[5 empty] | 0.1006332 | 0.1550388
[5 empty] | 0.100542 | 0.1567051
[5 empty] | 0.1004467 | 0.1583714
[5 empty] | 0.1003478 | 0.1600377
[5 empty] | 0.1002459 | 0.161704
[5 empty] | 0.1001414 | 0.1633703
[5 empty] | 0.1000349 | 0.1650366
[5 empty] | 0.09992683 | 0.1667029
[5 empty] | 0.09981769 | 0.1683692
[5 empty] | 0.099708 | 0.1700355
[5 empty] | 0.09959827 | 0.1717018
[5 empty] | 0.09948898 | 0.1733681
[5 empty] | 0.09938057 | 0.1750344
[5 empty] | 0.09926828 | 0.1767007
[5 empty] | 0.09914919 | 0.178367
[5 empty] | 0.09902345 | 0.1800333
[5 empty] | 0.09889124 | 0.1816996
[5 empty] | 0.09875269 | 0.1833659
[5 empty] | 0.09860796 | 0.1850322
[5 empty] | 0.09845721 | 0.1866985
[5 empty] | 0.09830059 | 0.1883648
[5 empty] | 0.09813826 | 0.1900311
[5 empty] | 0.09797036 | 0.1916974
[5 empty] | 0.09779707 | 0.1933637
[5 empty] | 0.09761852 | 0.19503
[5 empty] | 0.09743488 | 0.1966963
[5 empty] | 0.09724629 | 0.1983626
[5 empty] | 0.09705292 | 0.2000289
[5 empty] | 0.09685491 | 0.2016952
[5 empty] | 0.09665242 | 0.2033615
[5 empty] | 0.09644562 | 0.2050278
[5 empty] | 0.09623464 | 0.2066941
[5 empty] | 0.09601964 | 0.2083603
[5 empty] | 0.09580079 | 0.2100266
[5 empty] | 0.09557823 | 0.2116929
[5 empty] | 0.09535211 | 0.2133592
[5 empty] | 0.0951226 | 0.2150255
[5 empty] | 0.09488985 | 0.2166918
[5 empty] | 0.09465401 | 0.2183581
[5 empty] | 0.09441523 | 0.2200244