## 1
Общество с ограниченной ответственностью "Инженерная геология" (ООО "ИнжГео") | [11 empty] | Общество с ограниченной ответственностью "Инженерная геология" (ООО "ИнжГео")
Юр. адрес: 117279, г. Москва, ул. Миклухо-Маклая, 36 а, этаж 5, пом. XXIII к. 76-84 | [11 empty] | Юр. адрес: 117279, г. Москва, ул. Миклухо-Маклая, 36 а, этаж 5, пом. XXIII к. 76-84 | [8 empty] | нагр |  |  | X0 | Y0 | R |  | нагр |  |  |  | X0 | Y0 | R | нагр |  |  |  | X0 | Y0 | R |  | нагр |  |  |  | X0 | Y0 | R
Телефон/факс +7 (495) 132-30-00, Адрес электронной почты inbox@inj-geo.ru | [11 empty] | Телефон/факс +7 (495) 132-30-00, Адрес электронной почты inbox@inj-geo.ru | [12 empty] | 0 | [7 empty] | 0 | [6 empty] | 0 | [7 empty] | 0
[21 empty] | девиатор | [6 empty] | девиатор | [6 empty] | девиатор | [7 empty] | девиатор
Испытательная лаборатория ООО «ИнжГео» | [11 empty] | Испытательная лаборатория ООО «ИнжГео» | [8 empty] | x0 | Угол | X | Y |  |  |  | x0 |  | Угол | X | Y |  |  | x0 |  | Угол | X | Y |  |  |  | x0 |  | Угол | X | Y
Адрес места осуществления деятельности лаборатории: г. Москва, просп. Вернадского, д. 51, стр. 1 | [11 empty] | Адрес места осуществления деятельности лаборатории: г. Москва, просп. Вернадского, д. 51, стр. 1 | [9 empty] | 0 | [7 empty] | 0 | [6 empty] | 0 | [7 empty] | 0
Телефон +7(910)4557682, E-mail: slg85@mail.ru | [11 empty] | Телефон +7(910)4557682, E-mail: slg85@mail.ru | [9 empty] | 5 | [7 empty] | 5 | [6 empty] | 5 | [7 empty] | 5
[22 empty] | 10 | [7 empty] | 10 | [6 empty] | 10 | [7 empty] | 10
[12 empty] | Протокол испытаний № 13-63/28 от 26-11-2022 | [9 empty] | 15 | [7 empty] | 15 | [6 empty] | 15 | [7 empty] | 15
[22 empty] | 20 | [7 empty] | 20 | [6 empty] | 20 | [7 empty] | 20
[12 empty] | Наименование и адрес заказчика: Переход трубопровода через р. Енисей | [9 empty] | 25 | [7 empty] | 25 | [6 empty] | 25 | [7 empty] | 25
[12 empty] | Наименование объекта: ООО Регионстрой | [9 empty] | 30 | [7 empty] | 30 | [6 empty] | 30 | [7 empty] | 30
Наименование используемого метода/методики: ГОСТ 12248.4-2020 | [11 empty] | Наименование используемого метода/методики: ГОСТ 12248.3-2020 | [9 empty] | 35 | [7 empty] | 35 | [6 empty] | 35 | [7 empty] | 35
Условия проведения испытания: температура окружающей среды (18 - 25)0С, влажность воздуха (40 - 75)% | [11 empty] | Условия проведения испытания: температура окружающей среды (18 - 25)0С, влажность воздуха (40 - 75)% | [9 empty] | 40 | [7 empty] | 40 | [6 empty] | 40 | [7 empty] | 40
[12 empty] | Дата получение объекта подлежащего испытаниям: 30-10-2022 | [9 empty] | 45 | [7 empty] | 45 | [6 empty] | 45 | [7 empty] | 45
[12 empty] | Дата испытания: 25.10.2022-19.11.2028 | [9 empty] | 50 | [7 empty] | 50 | [6 empty] | 50 | [7 empty] | 50
[22 empty] | 55 | [7 empty] | 55 | [6 empty] | 55 | [7 empty] | 55
Испытание грунтов методом трехосного сжатия | [11 empty] | Испытание грунтов методом трехосного сжатия | [9 empty] | 60 | [7 empty] | 60 | [6 empty] | 60 | [7 empty] | 60
[22 empty] | 65 | [7 empty] | 65 | [6 empty] | 65 | [7 empty] | 65
Лабораторный номер: | [6 empty] | We, д.е. = |  |  |  |  | Лабораторный номер: |  | 1063 |  |  |  | We, д.е. = | 0.331811285 |  |  | 70 | [7 empty] | 70 | [6 empty] | 70 | [7 empty] | 70
Номер скважины: | [6 empty] | ρ, г/см3 = |  |  |  |  | Номер скважины: |  | BH-087 |  |  |  | ρ, г/см3 = | 1.83 |  |  | 75 | [7 empty] | 75 | [6 empty] | 75 | [7 empty] | 75
Глубина отбора, м: | [6 empty] | ρs, г/см3 = |  |  |  |  | Глубина отбора, м: |  | 3.4 |  |  |  | ρs, г/см3 = | 2.7 |  |  | 80 | [7 empty] | 80 | [6 empty] | 80 | [7 empty] | 80
Наименование грунта: | [6 empty] | e, д.е. = |  |  |  |  | Наименование грунта: |  | Суглинок, после оттаивания текучепластичный, легкий пылеватый |  |  |  | e, д.е. = | 0.9649675 |  |  | 85 | [7 empty] | 85 | [6 empty] | 85 | [7 empty] | 85
Схема проведения опыта: | [6 empty] | IL, д.е. = |  |  |  |  | Схема проведения опыта: |  | КД |  |  |  | IL, д.е. = | 0.855 |  |  | 90 | [7 empty] | 90 | [6 empty] | 90 | [7 empty] | 90
[22 empty] | 95 | [7 empty] | 95 | [6 empty] | 95 | [7 empty] | 95
[22 empty] | 100 | [7 empty] | 100 | [6 empty] | 100 | [7 empty] | 100
Результаты испытаний | [11 empty] | Результаты испытаний | [9 empty] | 105 | [7 empty] | 105 | [6 empty] | 105 | [7 empty] | 105
[22 empty] | 110 | [7 empty] | 110 | [6 empty] | 110 | [7 empty] | 110
[22 empty] | 115 | [7 empty] | 115 | [6 empty] | 115 | [7 empty] | 115
[22 empty] | 120 | [7 empty] | 120 | [6 empty] | 120 | [7 empty] | 120
[22 empty] | 125 | [7 empty] | 125 | [6 empty] | 125 | [7 empty] | 125
[22 empty] | 130 | [7 empty] | 130 | [6 empty] | 130 | [7 empty] | 130
[22 empty] | 135 | [7 empty] | 135 | [6 empty] | 135 | [7 empty] | 135
[22 empty] | 140 | [7 empty] | 140 | [6 empty] | 140 | [7 empty] | 140
[22 empty] | 145 | [7 empty] | 145 | [6 empty] | 145 | [7 empty] | 145
[22 empty] | 150 | [7 empty] | 150 | [6 empty] | 150 | [7 empty] | 150
[22 empty] | 155 | [7 empty] | 155 | [6 empty] | 155 | [7 empty] | 155
[22 empty] | 160 | [7 empty] | 160 | [6 empty] | 160 | [7 empty] | 160
[22 empty] | 165 | [7 empty] | 165 | [6 empty] | 165 | [7 empty] | 165
[22 empty] | 170 | [7 empty] | 170 | [6 empty] | 170 | [7 empty] | 170
[22 empty] | 175 | [7 empty] | 175 | [6 empty] | 175 | [7 empty] | 175
[22 empty] | 180 | [7 empty] | 180 | [6 empty] | 180 | [7 empty] | 180
[13 empty] | Давление в камере, Мпа σ3 | Вертикальная нагрузка, Мпа σ1 | Поровое давление, Мпа u
| K0, д.е. | 0.8435655 |  |  |  |  | Коэфф. Точки | [5 empty] | 0.05 | 0.08493633 | [5 empty] | 1 | [6 empty] | σ3,кПа | σ1,кПа | u, кПа |  |  |  | 4
| q_zg, МПа | 0.04217828 | [10 empty] | 0.15 | 0.2220252 | [27 empty] | δ3, Мпа | δ1-δ3, МПа | δ1, МПа | δ1, КПа
|  |  | Модуль деформации, МПа: | [9 empty] | 0.25 | 0.3591141 | [21 empty] | С, МПа:
|  |  | Е0= |  | Точки модуля (полное напр.), МПа |  |  |  | 0.04217828 | 0.06748524 | [25 empty] | φ, град:
|  |  | E50 = |  | qf (полное напр.), МПа |  |  |  | 0.1006139 | [26 empty] | E, Мпа
|  |  | Коэф. Поперечной деформации, ϑ = | [9 empty] | Эффективные значения угла внутреннего трения и удельного сцепления ϕ', С' | [13 empty] | x | 0
[13 empty] | ϕ', град. = | 9 | [12 empty] | y |  |  |  | С, кПа | φ,°
[13 empty] | С', МПа = | 0.007
| Исполнитель: | [6 empty] | Морозов Д.С. |  |  |  |  | Исполнитель: |  |  |  |  | Морозов Д.С.
| Начальник исп. лаборатории: | [6 empty] | Семиколенова Л.Г. |  |  |  |  | Начальник исп. лаборатории: |  |  |  |  | Семиколенова Л.Г.
Лист 1 , всего листов 2 | [11 empty] | Лист 2 , всего листов 2
Частичное воспроизведение протокола испытаний без письменного разрешения ООО «ИнжГео» ЗАПРЕЩАЕТСЯ | [11 empty] | Частичное воспроизведение протокола испытаний без письменного разрешения ООО «ИнжГео» ЗАПРЕЩАЕТСЯ
[5 empty] | второй график |  | первый график | [9 empty] | К Пуассона
dev50 | epsE50 | ind | devE0 | epsE0 | dev | eps | sigma |  | dev1 | eps1 | dev2 | eps2 | dev3 | eps3 |  | Глины
0.05061393 | 0.005061355 |  |  |  | 0 | 0 |  |  | -0.00012 | 0 | 0.0194468 | 0.0004155269 | 0.02345953 | 0.0003127913 |  | < 0 | 0,20-0,30
ind |  |  |  |  | 0.009534698 | 0.0005561715 |  |  | 0.007511311 | 0.0005007503 | 0.0360126 | 0.001154241 | 0.05455704 | 0.001091133 |  | 0-0,25 | 0,30-0,38
2 |  |  |  |  | 0.01816121 | 0.001112343 |  |  | 0.01746816 | 0.001746803 | 0.03715574 | 0.001669525 | 0.05780289 | 0.00166889 |  | 0,25< | 0,38-0,45
E0 |  |  |  |  | 0.02530697 | 0.001687118 |  |  | 0.01838437 | 0.00251322 | 0.03894541 | 0.002504287 | 0.05911176 | 0.002503335 |  | Суглинки | 0,35-0,37
epsE0 | devE0 |  |  |  | 0.03088313 | 0.002224686 |  |  | 0.01957787 | 0.00335096 | 0.04096041 | 0.003339049 | 0.06107887 | 0.003337781 |  | Пески и супеси | 0,30-0,35
0.001687118 | 0.02530697 |  |  |  | 0.03644359 | 0.002780858 |  |  | 0.02003276 | 0.0041887 | 0.04524969 | 0.004173811 | 0.06923279 | 0.004172226
[5 empty] | 0.04149207 | 0.003337029 |  |  | 0.02063283 | 0.00502644 | 0.04372884 | 0.005008574 | 0.0699888 | 0.005006671
График E50 |  | График E |  |  | 0.04572541 | 0.003893201 |  |  | 0.02196719 | 0.00586418 | 0.04614961 | 0.005843336 | 0.07332613 | 0.005841116
eps | q | sigma |  |  | 0.04884049 | 0.004449372 |  |  | 0.02323851 | 0.00670192 | 0.04954139 | 0.006678098 | 0.07484236 | 0.006675561
Горизонтальная линия E50 |  | Касательная |  |  | 0.05061393 | 0.005061355 |  |  | 0.02417317 | 0.00753966 | 0.05005163 | 0.00751286 | 0.07784174 | 0.007510006
0 |  | a | b |  | 0.05124517 | 0.005561715 |  |  | 0.02382459 | 0.0083774 | 0.05219144 | 0.008347623 | 0.07880794 | 0.008344451
|  |  | 0 |  | 0.05193486 | 0.006117887 |  |  | 0.02546069 | 0.00921514 | 0.05276568 | 0.009182385 | 0.07724366 | 0.009178897
Вертикальная линия E50 |  | p1 и p2 |  |  | 0.05261207 | 0.006674058 |  |  | 0.02597486 | 0.01005288 | 0.05218062 | 0.01001715 | 0.08119197 | 0.01001334
| 0 | 0 |  |  | 0.05327691 | 0.00723023 |  |  | 0.02553992 | 0.01089062 | 0.0552903 | 0.01085191 | 0.08229798 | 0.01084779
[5 empty] | 0.05392949 | 0.007786401 |  |  | 0.0261308 | 0.01172836 | 0.05399025 | 0.01168667 | 0.08562923 | 0.01168223
Касательная линия E50 |  |  |  |  | 0.0545699 | 0.008342573 |  |  | 0.02671503 | 0.0125661 | 0.05639773 | 0.01252143 | 0.08262171 | 0.01251668
0 | 0 | Горизонтальная 1 |  |  | 0.05519826 | 0.008898744 |  |  | 0.02743073 | 0.01340384 | 0.05779107 | 0.0133562 | 0.08215714 | 0.01335112
[5 empty] | 0.05581467 | 0.009454916 |  |  | 0.02652431 | 0.01424158 | 0.056345 | 0.01419096 | 0.08339184 | 0.01418557
Горизонтальная линия qкр |  |  |  |  | 0.05641925 | 0.01001109 |  |  | 0.02717349 | 0.01507932 | 0.05683574 | 0.01502572 | 0.08407354 | 0.01502001
Горизонтальная линия q |  | Горизонтальная 2 |  |  | 0.05701209 | 0.01056726 |  |  | 0.02740238 | 0.01591706 | 0.05724685 | 0.01586048 | 0.08306885 | 0.01585446
0 |  | 0 |  |  | 0.05759332 | 0.01112343 |  |  | 0.02834706 | 0.0167548 | 0.05724677 | 0.01669525 | 0.08830527 | 0.0166889
[5 empty] | 0.05816302 | 0.0116796 |  |  | 0.02739644 | 0.01759254 | 0.05655911 | 0.01753001 | 0.08911352 | 0.01752335
Вертикальная линия q |  |  |  |  | 0.05872132 | 0.01223577 |  |  | 0.02828092 | 0.01843028 | 0.05645464 | 0.01836477 | 0.08924724 | 0.01835779
| 0 |  |  |  | 0.05926831 | 0.01279194 |  |  | 0.02902795 | 0.01926802 | 0.05860726 | 0.01919953 | 0.08620207 | 0.01919224
[5 empty] | 0.05980411 | 0.01334812 |  |  | 0.02773758 | 0.02010576 | 0.05862751 | 0.02003429 | 0.08996774 | 0.02002668
[5 empty] | 0.06032882 | 0.01390429 |  |  | 0.02822919 | 0.0209435 | 0.06115825 | 0.02086906 | 0.0887835 | 0.02086113
[5 empty] | 0.06084255 | 0.01446046 |  |  | 0.02883754 | 0.02178124 | 0.05942062 | 0.02170382 | 0.08824794 | 0.02169557
[5 empty] | 0.0613454 | 0.01501663 |  |  | 0.02862394 | 0.02261898 | 0.05981704 | 0.02253858 | 0.08759698 | 0.02253002
[5 empty] | 0.06183749 | 0.0155728 |  |  | 0.02851216 | 0.02345672 | 0.05948662 | 0.02337334 | 0.09128661 | 0.02336446
[5 empty] | 0.06231892 | 0.01612897 |  |  | 0.02960476 | 0.02429446 | 0.06154925 | 0.02420811 | 0.09358368 | 0.02419891
[5 empty] | 0.0627898 | 0.01668515 |  |  | 0.02976447 | 0.0251322 | 0.06164892 | 0.02504287 | 0.09015106 | 0.02503335
[5 empty] | 0.06325023 | 0.01724132 |  |  | 0.02961339 | 0.02596994 | 0.05943818 | 0.02587763 | 0.09145073 | 0.0258678
[5 empty] | 0.06370033 | 0.01779749 |  |  | 0.02953033 | 0.02680768 | 0.06077505 | 0.02671239 | 0.09547969 | 0.02670224
[5 empty] | 0.06414019 | 0.01835366 |  |  | 0.03048147 | 0.02764542 | 0.0610951 | 0.02754716 | 0.09063757 | 0.02753669
[5 empty] | 0.06456993 | 0.01890983 |  |  | 0.02922673 | 0.02848316 | 0.06342877 | 0.02838192 | 0.09635033 | 0.02837113
[5 empty] | 0.06498965 | 0.019466 |  |  | 0.02949869 | 0.0293209 | 0.06219068 | 0.02921668 | 0.09539753 | 0.02920558
[5 empty] | 0.06539947 | 0.02002217 |  |  | 0.03013836 | 0.03015864 | 0.06382541 | 0.03005144 | 0.09704478 | 0.03004003
[5 empty] | 0.06579948 | 0.02057835 |  |  | 0.03072439 | 0.03099638 | 0.0631119 | 0.0308862 | 0.09715368 | 0.03087447
[5 empty] | 0.0661898 | 0.02113452 |  |  | 0.03105665 | 0.03183412 | 0.06068935 | 0.03172097 | 0.09646232 | 0.03170892
[5 empty] | 0.06657052 | 0.02169069 |  |  | 0.0304981 | 0.03267186 | 0.06108393 | 0.03255573 | 0.09838349 | 0.03254336
[5 empty] | 0.06694177 | 0.02224686 |  |  | 0.03090794 | 0.0335096 | 0.06137799 | 0.03339049 | 0.09304771 | 0.03337781
[5 empty] | 0.06730365 | 0.02280303 |  |  | 0.03096536 | 0.03434734 | 0.06415885 | 0.03422525 | 0.09467264 | 0.03421225
[5 empty] | 0.06765625 | 0.0233592 |  |  | 0.02984791 | 0.03518508 | 0.06184185 | 0.03506002 | 0.09646909 | 0.0350467
[5 empty] | 0.0679997 | 0.02391538 |  |  | 0.03086945 | 0.03602282 | 0.06447134 | 0.03589478 | 0.09728206 | 0.03588114
[5 empty] | 0.0683341 | 0.02447155 |  |  | 0.03133303 | 0.03686056 | 0.06262324 | 0.03672954 | 0.09418619 | 0.03671559
[5 empty] | 0.06865955 | 0.02502772 |  |  | 0.0311996 | 0.0376983 | 0.0634969 | 0.0375643 | 0.09660972 | 0.03755003
[5 empty] | 0.06897617 | 0.02558389 |  |  | 0.03172961 | 0.03853604 | 0.06493885 | 0.03839906 | 0.09388616 | 0.03838448
[5 empty] | 0.06928405 | 0.02614006 |  |  | 0.03076969 | 0.03937378 | 0.06582153 | 0.03923383 | 0.09579053 | 0.03921892
[5 empty] | 0.06958331 | 0.02669623 |  |  | 0.03102629 | 0.04021152 | 0.06622312 | 0.04006859 | 0.09826311 | 0.04005337
[5 empty] | 0.06987405 | 0.0272524 |  |  | 0.0310608 | 0.04104926 | 0.06428481 | 0.04090335 | 0.09935321 | 0.04088781
[5 empty] | 0.07015638 | 0.02780858 |  |  | 0.03228118 | 0.041887 | 0.06678794 | 0.04173811 | 0.09881591 | 0.04172226
[5 empty] | 0.07043042 | 0.02836475 |  |  | 0.0313164 | 0.04272474 | 0.0665873 | 0.04257288 | 0.09785007 | 0.0425567
[5 empty] | 0.07069625 | 0.02892092 |  |  | 0.03196746 | 0.04356248 | 0.06727641 | 0.04340764 | 0.09844419 | 0.04339115
[5 empty] | 0.070954 | 0.02947709 |  |  | 0.0322551 | 0.04440022 | 0.06652138 | 0.0442424 | 0.09667006 | 0.04422559
[5 empty] | 0.07120377 | 0.03003326 |  |  | 0.03225821 | 0.04523796 | 0.06375297 | 0.04507716 | 0.1004809 | 0.04506004
[5 empty] | 0.07144567 | 0.03058943 |  |  | 0.03131551 | 0.0460757 | 0.06612633 | 0.04591193 | 0.09923009 | 0.04589448
[5 empty] | 0.0716798 | 0.0311456 |  |  | 0.03246791 | 0.04691344 | 0.06444462 | 0.04674669 | 0.09805495 | 0.04672893
[5 empty] | 0.07190626 | 0.03170178 |  |  | 0.03139674 | 0.04775118 | 0.06644405 | 0.04758145 | 0.0977267 | 0.04756337
[5 empty] | 0.07212518 | 0.03225795 |  |  | 0.03270274 | 0.04858892 | 0.06818875 | 0.04841621 | 0.1001725 | 0.04839782
[5 empty] | 0.07233666 | 0.03281412 |  |  | 0.0322965 | 0.04942666 | 0.06548664 | 0.04925097 | 0.1010154 | 0.04923226
[5 empty] | 0.07254079 | 0.03337029 |  |  | 0.03196374 | 0.0502644 | 0.06592166 | 0.05008574 | 0.1030354 | 0.05006671
[5 empty] | 0.0727377 | 0.03392646 |  |  | 0.0326869 | 0.05110214 | 0.06785136 | 0.0509205 | 0.09923602 | 0.05090115
[5 empty] | 0.07292748 | 0.03448263 |  |  | 0.03138972 | 0.05193988 | 0.06854693 | 0.05175526 | 0.1016093 | 0.0517356
[5 empty] | 0.07311024 | 0.03503881 |  |  | 0.03245011 | 0.05277762 | 0.06576564 | 0.05259002 | 0.1039612 | 0.05257004
[5 empty] | 0.0732861 | 0.03559498 |  |  | 0.03288249 | 0.05361536 | 0.06646683 | 0.05342479 | 0.1020247 | 0.05340449
[5 empty] | 0.07345515 | 0.03615115 |  |  | 0.03222067 | 0.0544531 | 0.06728071 | 0.05425955 | 0.1012972 | 0.05423893
[5 empty] | 0.07361751 | 0.03670732 |  |  | 0.03273049 | 0.05529084 | 0.06600655 | 0.05509431 | 0.1057157 | 0.05507338
[5 empty] | 0.07377328 | 0.03726349 |  |  | 0.03217473 | 0.05612858 | 0.06641957 | 0.05592907 | 0.1004903 | 0.05590782
[5 empty] | 0.07392257 | 0.03781966 |  |  | 0.03331186 | 0.05696632 | 0.0699669 | 0.05676383 | 0.1042133 | 0.05674227
[5 empty] | 0.07406549 | 0.03837583 |  |  | 0.03298091 | 0.05780406 | 0.06972191 | 0.0575986 | 0.1037768 | 0.05757671
[5 empty] | 0.07420214 | 0.03893201 |  |  | 0.03255799 | 0.0586418 | 0.07002626 | 0.05843336 | 0.1053638 | 0.05841116
[5 empty] | 0.07433263 | 0.03948818 |  |  | 0.03334991 | 0.05947954 | 0.06760261 | 0.05926812 | 0.104731 | 0.05924561
[5 empty] | 0.07445707 | 0.04004435 |  |  | 0.03259208 | 0.06031728 | 0.06746615 | 0.06010288 | 0.1035721 | 0.06008005
[5 empty] | 0.07457557 | 0.04060052 |  |  | 0.0329004 | 0.06115502 | 0.06860527 | 0.06093765 | 0.1049662 | 0.0609145
[5 empty] | 0.07468823 | 0.04115669 |  |  | 0.03382758 | 0.06199276 | 0.0702078 | 0.06177241 | 0.1007486 | 0.06174894
[5 empty] | 0.07479516 | 0.04171286 |  |  | 0.03418609 | 0.0628305 | 0.06885492 | 0.06260717 | 0.1030868 | 0.06258339
[5 empty] | 0.07489646 | 0.04226904 |  |  | 0.0332211 | 0.06366824 | 0.07076782 | 0.06344193 | 0.1036066 | 0.06341783
[5 empty] | 0.07499225 | 0.04282521 |  |  | 0.0340472 | 0.06450598 | 0.06910647 | 0.0642767 | 0.1058899 | 0.06425228
[5 empty] | 0.07508263 | 0.04338138 |  |  | 0.0335614 | 0.06534372 | 0.06882206 | 0.06511146 | 0.1022839 | 0.06508672
[5 empty] | 0.07516771 | 0.04393755 |  |  | 0.03338603 | 0.06618146 | 0.0720252 | 0.06594622 | 0.1059129 | 0.06592117
[5 empty] | 0.07524759 | 0.04449372 |  |  | 0.03334098 | 0.0670192 | 0.06889026 | 0.06678098 | 0.1071637 | 0.06675561
[5 empty] | 0.07532239 | 0.04504989 |  |  | 0.03325509 | 0.06785694 | 0.06933005 | 0.06761574 | 0.1057542 | 0.06759006
[5 empty] | 0.0753922 | 0.04560606 |  |  | 0.03351524 | 0.06869468 | 0.07196682 | 0.06845051 | 0.1086838 | 0.0684245
[5 empty] | 0.07545714 | 0.04616224 |  |  | 0.03402669 | 0.06953242 | 0.07161496 | 0.06928527 | 0.1080343 | 0.06925895
[5 empty] | 0.07551732 | 0.04671841 |  |  | 0.03453693 | 0.07037016 | 0.07108428 | 0.07012003 | 0.108604 | 0.07009339
[5 empty] | 0.07557284 | 0.04727458 |  |  | 0.03376346 | 0.0712079 | 0.07104609 | 0.07095479 | 0.1111297 | 0.07092784
[5 empty] | 0.0756238 | 0.04783075 |  |  | 0.03493633 | 0.07204564 | 0.06834159 | 0.07178956 | 0.1078066 | 0.07176228
[5 empty] | 0.07567032 | 0.04838692 |  |  | 0.03390532 | 0.07288338 | 0.07036594 | 0.07262432 | 0.1064213 | 0.07259673
[5 empty] | 0.07571251 | 0.04894309 |  |  | 0.03529079 | 0.07372112 | 0.0726724 | 0.07345908 | 0.1091141 | 0.07343117
[5 empty] | 0.07575046 | 0.04949927 |  |  | 0.03420568 | 0.07455886 | 0.06954384 | 0.07429384 | 0.108584 | 0.07426562
[5 empty] | 0.07578429 | 0.05005544 |  |  | 0.03462801 | 0.0753966 | 0.07133291 | 0.0751286 | 0.1107296 | 0.07510006
[5 empty] | 0.0758141 | 0.05061161 |  |  | 0.03464581 | 0.07623434 | 0.07267011 | 0.07596337 | 0.1055519 | 0.07593451
[5 empty] | 0.07584001 | 0.05116778 |  |  | 0.03487241 | 0.07707208 | 0.0723134 | 0.07679813 | 0.1116737 | 0.07676895
[5 empty] | 0.07586211 | 0.05172395 |  |  | 0.03497516 | 0.07790982 | 0.07338646 | 0.07763289 | 0.112034 | 0.0776034
[5 empty] | 0.07588052 | 0.05228012 |  |  | 0.03419918 | 0.07874756 | 0.07010995 | 0.07846765 | 0.1083099 | 0.07843784
[5 empty] | 0.07589534 | 0.05283629 |  |  | 0.03529428 | 0.0795853 | 0.0695388 | 0.07930242 | 0.1049254 | 0.07927229
[5 empty] | 0.07590668 | 0.05339247 |  |  | 0.03478349 | 0.08042304 | 0.07120925 | 0.08013718 | 0.1067586 | 0.08010673
[5 empty] | 0.07591465 | 0.05394864 |  |  | 0.03486548 | 0.08126078 | 0.07071248 | 0.08097194 | 0.1089266 | 0.08094118
[5 empty] | 0.07591935 | 0.05450481 |  |  | 0.03395491 | 0.08209852 | 0.06959323 | 0.0818067 | 0.1069928 | 0.08177562
[5 empty] | 0.0759209 | 0.05506098 |  |  | 0.0346895 | 0.08293626 | 0.07359968 | 0.08264147 | 0.1062205 | 0.08261007
[5 empty] | 0.0754209 | 0.05506098 |  |  | 0.0346155 | 0.083774 | 0.0727297 | 0.08347623 | 0.1087697 | 0.08344451
[5 empty] | 0.07479457 | 0.05509645 |  |  | 0.0339913 | 0.08461174 | 0.07080423 | 0.08431099 | 0.1100416 | 0.08427896
[5 empty] | 0.0741665 | 0.05513102 |  |  | 0.03485257 | 0.08544948 | 0.07302852 | 0.08514575 | 0.1099513 | 0.0851134
[5 empty] | 0.0735367 | 0.05516469 |  |  | 0.03533842 | 0.08628722 | 0.07239778 | 0.08598051 | 0.1084272 | 0.08594785
[5 empty] | 0.07290517 | 0.05519746 |  |  | 0.03511283 | 0.08712496 | 0.07385295 | 0.08681528 | 0.1046672 | 0.08678229
[5 empty] | 0.0722719 | 0.05522933 |  |  | 0.03400996 | 0.0879627 | 0.07276423 | 0.08765004 | 0.1114684 | 0.08761674
[5 empty] | 0.0716369 | 0.0552603 |  |  | 0.03518016 | 0.08880044 | 0.06950982 | 0.0884848 | 0.106701 | 0.08845119
[5 empty] | 0.07100016 | 0.05529037 |  |  | 0.03475423 | 0.08963818 | 0.07075986 | 0.08931956 | 0.1059989 | 0.08928563
[5 empty] | 0.07036168 | 0.05531954 |  |  | 0.03428617 | 0.09047592 | 0.07254114 | 0.09015433 | 0.1063101 | 0.09012008
[5 empty] | 0.06972148 | 0.05534781 |  |  | 0.03516719 | 0.09131366 | 0.06972766 | 0.09098909 | 0.1113315 | 0.09095452
[5 empty] | 0.06907954 | 0.05537518 |  |  | 0.03487315 | 0.0921514 | 0.0732927 | 0.09182385 | 0.1076053 | 0.09178897
[5 empty] | 0.06843586 | 0.05540165 |  |  | 0.0353707 | 0.09298914 | 0.07169646 | 0.09265861 | 0.1107147 | 0.09262341
[5 empty] | 0.06779045 | 0.05542722 |  |  | 0.03404677 | 0.09382688 | 0.07116377 | 0.09349337 | 0.1058011 | 0.09345786
[5 empty] | 0.0671433 | 0.05545189 |  |  | 0.034414 | 0.09466462 | 0.06969996 | 0.09432814 | 0.1063224 | 0.0942923
[5 empty] | 0.06649442 | 0.05547567 |  |  | 0.03408009 | 0.09550236 | 0.07215912 | 0.0951629 | 0.1097279 | 0.09512675
[5 empty] | 0.06584381 | 0.05549854 |  |  | 0.03505865 | 0.0963401 | 0.07141392 | 0.09599766 | 0.1101221 | 0.09596119
[5 empty] | 0.06519146 | 0.05552051 |  |  | 0.03468656 | 0.09717784 | 0.07127583 | 0.09683242 | 0.1046296 | 0.09679564
[5 empty] | 0.06453738 | 0.05554158 |  |  | 0.03442215 | 0.09801558 | 0.07128186 | 0.09766719 | 0.1076522 | 0.09763008
[5 empty] | 0.06388156 | 0.05556175 |  |  | 0.03466284 | 0.09885332 | 0.07340389 | 0.09850195 | 0.1063898 | 0.09846453
[5 empty] | 0.06322401 | 0.05558103 |  |  | 0.03489623 | 0.09969106 | 0.0725422 | 0.09933671 | 0.1086837 | 0.09929897
[5 empty] | 0.06256472 | 0.0555994 |  |  | 0.03471034 | 0.1005288 | 0.07284412 | 0.1001715 | 0.1098244 | 0.1001334
[5 empty] | 0.0619037 | 0.05561687 |  |  | 0.03453597 | 0.1013665 | 0.07109549 | 0.1010062 | 0.109658 | 0.1009679
[5 empty] | 0.06124095 | 0.05563344 |  |  | 0.0339444 | 0.1022043 | 0.06918066 | 0.101841 | 0.1107204 | 0.1018023
[5 empty] | 0.06057646 | 0.05564912 |  |  | 0.03433856 | 0.103042 | 0.0699571 | 0.1026758 | 0.108935 | 0.1026368
[5 empty] | 0.05991023 | 0.05566389 |  |  | 0.03497804 | 0.1038798 | 0.07273758 | 0.1035105 | 0.1050649 | 0.1034712
[5 empty] | 0.05924227 | 0.05567777 |  |  | 0.03447353 | 0.1047175 | 0.07014413 | 0.1043453 | 0.1098202 | 0.1043056
[5 empty] | 0.05857258 | 0.05569074 |  |  | 0.03524078 | 0.1055552 | 0.06940011 | 0.10518 | 0.108979 | 0.1051401
[5 empty] | 0.05790115 | 0.05570281 |  |  | 0.03455106 | 0.106393 | 0.07201178 | 0.1060148 | 0.1054509 | 0.1059745
[5 empty] | 0.05722799 | 0.05571399 |  |  | 0.03371118 | 0.1072307 | 0.07177716 | 0.1068496 | 0.1074454 | 0.106809
[5 empty] | 0.05655309 | 0.05572426 |  |  | 0.03479347 | 0.1080685 | 0.07218163 | 0.1076843 | 0.1088136 | 0.1076434
[5 empty] | 0.05587646 | 0.05573364 |  |  | 0.03359274 | 0.1089062 | 0.06896843 | 0.1085191 | 0.1082723 | 0.1084779
[5 empty] | 0.05519809 | 0.05574211 |  |  | 0.03522782 | 0.1097439 | 0.0730042 | 0.1093539 | 0.1091609 | 0.1093123
[5 empty] | 0.05451799 | 0.05574968 |  |  | 0.03441749 | 0.1105817 | 0.07167152 | 0.1101886 | 0.1070624 | 0.1101468
[5 empty] | 0.05383615 | 0.05575636 |  |  | 0.03398476 | 0.1114194 | 0.07063611 | 0.1110234 | 0.1060744 | 0.1109812
[5 empty] | 0.05315258 | 0.05576213 |  |  | 0.03363801 | 0.1122572 | 0.0710073 | 0.1118581 | 0.1094235 | 0.1118156
[5 empty] | 0.05246728 | 0.05576701 |  |  | 0.03393059 | 0.1130949 | 0.06940078 | 0.1126929 | 0.1074533 | 0.1126501
[5 empty] | 0.05178024 | 0.05577099 |  |  | 0.03461295 | 0.1139326 | 0.07038862 | 0.1135277 | 0.1043113 | 0.1134845
[5 empty] | 0.05109147 | 0.05577406 |  |  | 0.03353687 | 0.1147704 | 0.06953405 | 0.1143624 | 0.109495 | 0.114319
[5 empty] | 0.05040096 | 0.05577624 |  |  | 0.03491838 | 0.1156081 | 0.06887647 | 0.1151972 | 0.1063976 | 0.1151534
[5 empty] | 0.04970872 | 0.05577751 |  |  | 0.03397908 | 0.1164459 | 0.07144375 | 0.116032 | 0.1056157 | 0.1159879
[5 empty] | 0.04901474 | 0.05577789 |  |  | 0.03409772 | 0.1172836 | 0.07200211 | 0.1168667 | 0.108273 | 0.1168223
[5 empty] | 0.04831903 | 0.05577737 |  |  | 0.03430527 | 0.1181213 | 0.06885774 | 0.1177015 | 0.1103719 | 0.1176568
[5 empty] | 0.04762158 | 0.05577594 |  |  | 0.03448029 | 0.1189591 | 0.06917108 | 0.1185362 | 0.1085761 | 0.1184912
[5 empty] | 0.0469224 | 0.05577362 |  |  | 0.033701 | 0.1197968 | 0.06846998 | 0.119371 | 0.1082382 | 0.1193257
[5 empty] | 0.04622149 | 0.0557704 |  |  | 0.03421588 | 0.1206346 | 0.07180907 | 0.1202058 | 0.1035501 | 0.1201601
[5 empty] | 0.04551884 | 0.05576627 |  |  | 0.03370928 | 0.1214723 | 0.07052251 | 0.1210405 | 0.1083491 | 0.1209945
[5 empty] | 0.04481445 | 0.05576125 |  |  | 0.03473433 | 0.12231 | 0.07238373 | 0.1218753 | 0.106354 | 0.121829
[5 empty] | 0.04410833 | 0.05575533 |  |  | 0.03398146 | 0.1231478 | 0.06988205 | 0.1227101 | 0.1084633 | 0.1226634
[5 empty] | 0.04340048 | 0.05574851 |  |  | 0.03373271 | 0.1239855 | 0.06925654 | 0.1235448 | 0.1043091 | 0.1234979
[5 empty] | 0.04269089 | 0.05574078 |  |  | 0.03431216 | 0.1248233 | 0.06977396 | 0.1243796 | 0.1050864 | 0.1243323
[5 empty] | 0.04197957 | 0.05573216 |  |  | 0.03356445 | 0.125661 | 0.06775557 | 0.1252143 | 0.1068254 | 0.1251668
[5 empty] | 0.04126651 | 0.05572264 |  |  | 0.03442756 | 0.1264987 | 0.06956733 | 0.1260491 | 0.1087409 | 0.1260012
[5 empty] | 0.04055172 | 0.05571222 |  |  | 0.03365591 | 0.1273365 | 0.07080966 | 0.1268839 | 0.1068428 | 0.1268357
[5 empty] | 0.0398352 | 0.0557009 |  |  | 0.03369181 | 0.1281742 | 0.06926343 | 0.1277186 | 0.1072348 | 0.1276701
[5 empty] | 0.03911694 | 0.05568867 |  |  | 0.03309722 | 0.129012 | 0.06929116 | 0.1285534 | 0.1081512 | 0.1285046
[5 empty] | 0.03839694 | 0.05567555 |  |  | 0.03402072 | 0.1298497 | 0.06920932 | 0.1293882 | 0.1085029 | 0.129339
[5 empty] | 0.03767521 | 0.05566153 |  |  | 0.03458622 | 0.1306874 | 0.06780152 | 0.1302229 | 0.1047188 | 0.1301734
[5 empty] | 0.03695175 | 0.05564661 |  |  | 0.03440779 | 0.1315252 | 0.07136064 | 0.1310577 | 0.1037081 | 0.1310079
[5 empty] | 0.03622655 | 0.05563079 |  |  | 0.03358622 | 0.1323629 | 0.07146119 | 0.1318924 | 0.1041337 | 0.1318423
[5 empty] | 0.03549962 | 0.05561407 |  |  | 0.03435626 | 0.1332007 | 0.07015417 | 0.1327272 | 0.1077325 | 0.1326768
[5 empty] | 0.03477095 | 0.05559645 |  |  | 0.03378281 | 0.1340384 | 0.06903083 | 0.133562 | 0.1081906 | 0.1335112
[5 empty] | 0.03404055 | 0.05557793 |  |  | 0.0331191 | 0.1348761 | 0.06815886 | 0.1343967 | 0.1046383 | 0.1343457
[5 empty] | 0.03330841 | 0.05555851 |  |  | 0.03306563 | 0.1357139 | 0.06799194 | 0.1352315 | 0.1044144 | 0.1351801
[5 empty] | 0.03257454 | 0.05553819 |  |  | 0.03380083 | 0.1365516 | 0.06780209 | 0.1360663 | 0.1059426 | 0.1360146
[5 empty] | 0.03183894 | 0.05551697 |  |  | 0.03415772 | 0.1373894 | 0.0715079 | 0.136901 | 0.107011 | 0.136849
[5 empty] | 0.0311016 | 0.05549485 |  |  | 0.03324763 | 0.1382271 | 0.07012437 | 0.1377358 | 0.1058878 | 0.1376834
[5 empty] | 0.03036252 | 0.05547183 |  |  | 0.03434976 | 0.1390648 | 0.06882072 | 0.1385705 | 0.1032928 | 0.1385179
[5 empty] | 0.02962171 | 0.05544791 |  |  | 0.03317234 | 0.1399026 | 0.06728739 | 0.1394053 | 0.1084484 | 0.1393523
[5 empty] | 0.02887917 | 0.0554231 |  |  | 0.03371161 | 0.1407403 | 0.07099818 | 0.1402401 | 0.1023287 | 0.1401868
[5 empty] | 0.02813489 | 0.05539738 |  |  | 0.03399755 | 0.1415781 | 0.06840245 | 0.1410748 | 0.1059096 | 0.1410212
[5 empty] | 0.02738888 | 0.05537076 |  |  | 0.03360686 | 0.1424158 | 0.06950557 | 0.1419096 | 0.1020242 | 0.1418557
[5 empty] | 0.02664113 | 0.05534324 |  |  | 0.03400128 | 0.1432535 | 0.06830623 | 0.1427443 | 0.1075282 | 0.1426901
[5 empty] | 0.02589165 | 0.05531482 |  |  | 0.03415153 | 0.1440913 | 0.06732147 | 0.1435791 | 0.103832 | 0.1435246
[5 empty] | 0.02514043 | 0.0552855 |  |  | 0.03347554 | 0.144929 | 0.06809424 | 0.1444139 | 0.1054297 | 0.144359
[5 empty] | 0.02438748 | 0.05525529 |  |  | 0.03366727 | 0.1457668 | 0.07103082 | 0.1452486 | 0.1044937 | 0.1451935
[5 empty] | 0.0236328 | 0.05522417 |  |  | 0.03277366 | 0.1466045 | 0.0692741 | 0.1460834 | 0.1035894 | 0.1460279
[5 empty] | 0.02287638 | 0.05519215 |  |  | 0.03292328 | 0.1474422 | 0.06706143 | 0.1469182 | 0.1066159 | 0.1468623
[5 empty] | 0.02211822 | 0.05515923 |  |  | 0.0338568 | 0.14828 | 0.06992734 | 0.1477529 | 0.1061014 | 0.1476968
[5 empty] | 0.02135834 | 0.05512542 |  |  | 0.03275447 | 0.1491177 | 0.07027697 | 0.1485877 | 0.1055504 | 0.1485312
[5 empty] | 0.02059671 | 0.0550907 |  |  | 0.03281093 | 0.1499555 | 0.06830379 | 0.1494224 | 0.1064795 | 0.1493657
[5 empty] | 0.01983335 | 0.05505508 |  |  | 0.03381708 | 0.1507932 | 0.07018637 | 0.1502572 | 0.1064115 | 0.1502001
[5 empty] | 0.01906826 | 0.05501857 |  |  | 0.03379749 | 0.1516309 | 0.06684457 | 0.151092 | 0.1018112 | 0.1510346
[5 empty] | 0.01830144 | 0.05498115 |  |  | 0.03384403 | 0.1524687 | 0.06707944 | 0.1519267 | 0.1057722 | 0.151869
[5 empty] | 0.01753287 | 0.05494283 |  |  | 0.03374054 | 0.1533064 | 0.06895792 | 0.1527615 | 0.1060353 | 0.1527035
[5 empty] | 0.01676258 | 0.05490362 |  |  | 0.03294609 | 0.1541442 | 0.0695618 | 0.1535963 | 0.1049409 | 0.1535379
[5 empty] | 0.01599055 | 0.0548635 |  |  | 0.03210176 | 0.1549819 | 0.06680461 | 0.154431 | 0.1057297 | 0.1543724
[5 empty] | 0.01521678 | 0.05482249 |  |  | 0.03203107 | 0.1558196 | 0.07021722 | 0.1552658 | 0.09972864 | 0.1552068
[5 empty] | 0.01444128 | 0.05478057 |  |  | 0.03238372 | 0.1566574 | 0.06997635 | 0.1561005 | 0.1025952 | 0.1560412
[5 empty] | 0.01366405 | 0.05473776 |  |  | 0.03341651 | 0.1574951 | 0.06903872 | 0.1569353 | 0.1052192 | 0.1568757
[5 empty] | 0.01288508 | 0.05469404 |  |  | 0.03338615 | 0.1583329 | 0.06711832 | 0.1577701 | 0.1038793 | 0.1577101
[5 empty] | 0.01210438 | 0.05464943 |  |  | 0.03289887 | 0.1591706 | 0.06546146 | 0.1586048 | 0.1051808 | 0.1585446
[5 empty] | 0.01132194 | 0.05460391 |  |  | 0.0329667 | 0.1600083 | 0.06813893 | 0.1594396 | 0.1000182 | 0.159379
[5 empty] | 0.01053777 | 0.0545575 |  |  | 0.03231529 | 0.1608461 | 0.06904506 | 0.1602744 | 0.1020819 | 0.1602135
[5 empty] | 0.009751863 | 0.05451018 |  |  | 0.0326649 | 0.1616838 | 0.06692912 | 0.1611091 | 0.1007177 | 0.1610479
[5 empty] | 0.008964222 | 0.05446197 |  |  | 0.03239991 | 0.1625216 | 0.06718237 | 0.1619439 | 0.10107 | 0.1618824
[5 empty] | 0.008174847 | 0.05441285 |  |  | 0.03274083 | 0.1633593 | 0.06807784 | 0.1627786 | 0.102182 | 0.1627168
[5 empty] | 0.007383737 | 0.05436284 |  |  | 0.03325415 | 0.164197 | 0.06841962 | 0.1636134 | 0.1038508 | 0.1635512
[5 empty] | 0.006590893 | 0.05431193 |  |  | 0.03231011 | 0.1650348 | 0.06673516 | 0.1644482 | 0.1012693 | 0.1643857
[5 empty] | 0.005796314 | 0.05426011 |  |  | 0.03200612 | 0.1658725 | 0.06802786 | 0.1652829 | 0.09925338 | 0.1652201
[5 empty] | 0.005 | 0.0542074 |  |  | 0.03278242 | 0.1667103 | 0.06631729 | 0.1661177 | 0.1025999 | 0.1660546
[5 empty] | 0.005 | 0.0542074
[5 empty] | 0.005636381 | 0.05417193
[5 empty] | 0.006274394 | 0.05413736
[5 empty] | 0.00691404 | 0.05410369
[5 empty] | 0.007555318 | 0.05407092
[5 empty] | 0.008198229 | 0.05403905
[5 empty] | 0.008842773 | 0.05400808
[5 empty] | 0.009488948 | 0.05397801
[5 empty] | 0.01013676 | 0.05394884
[5 empty] | 0.0107862 | 0.05392057
[5 empty] | 0.01143727 | 0.0538932
[5 empty] | 0.01208998 | 0.05386673
[5 empty] | 0.01274431 | 0.05384116
[5 empty] | 0.01340029 | 0.05381649
[5 empty] | 0.01405789 | 0.05379271
[5 empty] | 0.01471712 | 0.05376984
[5 empty] | 0.01537799 | 0.05374787
[5 empty] | 0.01604049 | 0.0537268
[5 empty] | 0.01670463 | 0.05370663
[5 empty] | 0.01737039 | 0.05368735
[5 empty] | 0.01803779 | 0.05366898
[5 empty] | 0.01870682 | 0.05365151
[5 empty] | 0.01937748 | 0.05363494
[5 empty] | 0.02004978 | 0.05361926
[5 empty] | 0.02072371 | 0.05360449
[5 empty] | 0.02139927 | 0.05359062
[5 empty] | 0.02207646 | 0.05357764
[5 empty] | 0.02275529 | 0.05356557
[5 empty] | 0.02343574 | 0.05355439
[5 empty] | 0.02411783 | 0.05354412
[5 empty] | 0.02480156 | 0.05353474
[5 empty] | 0.02548691 | 0.05352627
[5 empty] | 0.0261739 | 0.0535187
[5 empty] | 0.02686252 | 0.05351202
[5 empty] | 0.02755277 | 0.05350625
[5 empty] | 0.02824466 | 0.05350137
[5 empty] | 0.02893818 | 0.05349739
[5 empty] | 0.02963333 | 0.05349432
[5 empty] | 0.03033011 | 0.05349214
[5 empty] | 0.03102853 | 0.05349087
[5 empty] | 0.03172857 | 0.05349049
[5 empty] | 0.03243025 | 0.05349101
[5 empty] | 0.03313357 | 0.05349244
[5 empty] | 0.03383851 | 0.05349476
[5 empty] | 0.03454509 | 0.05349798
[5 empty] | 0.0352533 | 0.05350211
[5 empty] | 0.03596314 | 0.05350713
[5 empty] | 0.03667462 | 0.05351305
[5 empty] | 0.03738773 | 0.05351987
[5 empty] | 0.03810247 | 0.0535276
[5 empty] | 0.03881884 | 0.05353622
[5 empty] | 0.03953684 | 0.05354574
[5 empty] | 0.04025648 | 0.05355616
[5 empty] | 0.04097775 | 0.05356748
[5 empty] | 0.04170066 | 0.05357971
[5 empty] | 0.04242519 | 0.05359283
[5 empty] | 0.04315136 | 0.05360685
[5 empty] | 0.04387916 | 0.05362177
[5 empty] | 0.04460859 | 0.05363759
[5 empty] | 0.04533966 | 0.05365431
[5 empty] | 0.04607235 | 0.05367193
[5 empty] | 0.04680668 | 0.05369045
[5 empty] | 0.04754265 | 0.05370987
[5 empty] | 0.04828024 | 0.05373019
[5 empty] | 0.04901947 | 0.05375141
[5 empty] | 0.04976033 | 0.05377353
[5 empty] | 0.05050282 | 0.05379655
[5 empty] | 0.05124695 | 0.05382047
[5 empty] | 0.0519927 | 0.05384529
[5 empty] | 0.05274009 | 0.053871
[5 empty] | 0.05348912 | 0.05389762
[5 empty] | 0.05423977 | 0.05392514
[5 empty] | 0.05499206 | 0.05395356
[5 empty] | 0.05574598 | 0.05398288
[5 empty] | 0.05650153 | 0.05401309
[5 empty] | 0.05725872 | 0.05404421
[5 empty] | 0.05801753 | 0.05407623
[5 empty] | 0.05877798 | 0.05410915
[5 empty] | 0.05954006 | 0.05414296
[5 empty] | 0.06030378 | 0.05417768
[5 empty] | 0.06106913 | 0.0542133
[5 empty] | 0.06183611 | 0.05424981
[5 empty] | 0.06260472 | 0.05428723
[5 empty] | 0.06337496 | 0.05432555
[5 empty] | 0.06414684 | 0.05436476
[5 empty] | 0.06492035 | 0.05440488
[5 empty] | 0.06569549 | 0.05444589
[5 empty] | 0.06647227 | 0.05448781
[5 empty] | 0.06725067 | 0.05453062
[5 empty] | 0.06803071 | 0.05457434
[5 empty] | 0.06881239 | 0.05461895
[5 empty] | 0.06959569 | 0.05466447
[5 empty] | 0.07038063 | 0.05471088
[5 empty] | 0.0711672 | 0.0547582
[5 empty] | 0.0719554 | 0.05480641
[5 empty] | 0.07274523 | 0.05485553
[5 empty] | 0.0735367 | 0.05490554
[5 empty] | 0.0743298 | 0.05495645
[5 empty] | 0.07512453 | 0.05500827
[5 empty] | 0.0759209 | 0.05506098
[5 empty] | 0.0754209 | 0.05506098
[5 empty] | 0.07617931 | 0.05672728
[5 empty] | 0.07692878 | 0.05839358
[5 empty] | 0.07766925 | 0.06005987
[5 empty] | 0.07840067 | 0.06172617
[5 empty] | 0.07912299 | 0.06339247
[5 empty] | 0.07983614 | 0.06505877
[5 empty] | 0.08054007 | 0.06672506
[5 empty] | 0.08123472 | 0.06839136
[5 empty] | 0.08192004 | 0.07005766
[5 empty] | 0.08259596 | 0.07172396
[5 empty] | 0.08326245 | 0.07339025
[5 empty] | 0.08391943 | 0.07505655
[5 empty] | 0.08456685 | 0.07672285
[5 empty] | 0.08520466 | 0.07838915
[5 empty] | 0.08583279 | 0.08005544
[5 empty] | 0.0864512 | 0.08172174
[5 empty] | 0.08705983 | 0.08338804
[5 empty] | 0.08765861 | 0.08505433
[5 empty] | 0.0882475 | 0.08672063
[5 empty] | 0.08882644 | 0.08838693
[5 empty] | 0.08939536 | 0.09005323
[5 empty] | 0.08995423 | 0.09171952
[5 empty] | 0.09050297 | 0.09338582
[5 empty] | 0.09104153 | 0.09505212
[5 empty] | 0.09156986 | 0.09671842
[5 empty] | 0.0920879 | 0.09838471
[5 empty] | 0.09259559 | 0.100051
[5 empty] | 0.09309288 | 0.1017173
[5 empty] | 0.09357971 | 0.1033836
[5 empty] | 0.09406242 | 0.1050499
[5 empty] | 0.09456417 | 0.1067162
[5 empty] | 0.09508236 | 0.1083825
[5 empty] | 0.09561163 | 0.1100488
[5 empty] | 0.09614659 | 0.1117151
[5 empty] | 0.09668188 | 0.1133814
[5 empty] | 0.09721213 | 0.1150477
[5 empty] | 0.09773197 | 0.116714
[5 empty] | 0.09823602 | 0.1183803
[5 empty] | 0.09871891 | 0.1200466
[5 empty] | 0.09917528 | 0.1217129
[5 empty] | 0.09959974 | 0.1233792
[5 empty] | 0.09998693 | 0.1250455
[5 empty] | 0.1003315 | 0.1267118
[5 empty] | 0.100628 | 0.1283781
[5 empty] | 0.1008711 | 0.1300444
[5 empty] | 0.1010555 | 0.1317107
[5 empty] | 0.1012279 | 0.133377
[5 empty] | 0.1012265 | 0.1350433
[5 empty] | 0.1012245 | 0.1367096
[5 empty] | 0.1012111 | 0.1383759
[5 empty] | 0.1011882 | 0.1400422
[5 empty] | 0.1011562 | 0.1417084
[5 empty] | 0.1011156 | 0.1433747
[5 empty] | 0.1010669 | 0.145041
[5 empty] | 0.1010107 | 0.1467073
[5 empty] | 0.1009473 | 0.1483736
[5 empty] | 0.1008774 | 0.15
[5 empty] | 0.1008014 | 0.1517062
[5 empty] | 0.1007198 | 0.1533725
[5 empty] | 0.1006332 | 0.1550388
[5 empty] | 0.100542 | 0.1567051
[5 empty] | 0.1004467 | 0.1583714
[5 empty] | 0.1003478 | 0.1600377
[5 empty] | 0.1002459 | 0.161704
[5 empty] | 0.1001414 | 0.1633703
[5 empty] | 0.1000349 | 0.1650366
[5 empty] | 0.09992683 | 0.1667029
[5 empty] | 0.09981769 | 0.1683692
[5 empty] | 0.099708 | 0.1700355
[5 empty] | 0.09959827 | 0.1717018
[5 empty] | 0.09948898 | 0.1733681
[5 empty] | 0.09938057 | 0.1750344
[5 empty] | 0.09926828 | 0.1767007
[5 empty] | 0.09914919 | 0.178367
[5 empty] | 0.09902345 | 0.1800333
[5 empty] | 0.09889124 | 0.1816996
[5 empty] | 0.09875269 | 0.1833659
[5 empty] | 0.09860796 | 0.1850322
[5 empty] | 0.09845721 | 0.1866985
[5 empty] | 0.09830059 | 0.1883648
[5 empty] | 0.09813826 | 0.1900311
[5 empty] | 0.09797036 | 0.1916974
[5 empty] | 0.09779707 | 0.1933637
[5 empty] | 0.09761852 | 0.19503
[5 empty] | 0.09743488 | 0.1966963
[5 empty] | 0.09724629 | 0.1983626
[5 empty] | 0.09705292 | 0.2000289
[5 empty] | 0.09685491 | 0.2016952
[5 empty] | 0.09665242 | 0.2033615
[5 empty] | 0.09644562 | 0.2050278
[5 empty] | 0.09623464 | 0.2066941
[5 empty] | 0.09601964 | 0.2083603
[5 empty] | 0.09580079 | 0.2100266
[5 empty] | 0.09557823 | 0.2116929
[5 empty] | 0.09535211 | 0.2133592
[5 empty] | 0.0951226 | 0.2150255
[5 empty] | 0.09488985 | 0.2166918
[5 empty] | 0.09465401 | 0.2183581
[5 empty] | 0.09441523 | 0.2200244