## 1
Общество с ограниченной ответственностью "Инженерная геология" (ООО "ИнжГео") | [11 empty] | Общество с ограниченной ответственностью "Инженерная геология" (ООО "ИнжГео")
Юр. адрес: 117279, г. Москва, ул. Миклухо-Маклая, 36 а, этаж 5, пом. XXIII к. 76-84 | [11 empty] | Юр. адрес: 117279, г. Москва, ул. Миклухо-Маклая, 36 а, этаж 5, пом. XXIII к. 76-84 | [8 empty] | нагр |  |  | X0 | Y0 | R |  | нагр |  |  |  | X0 | Y0 | R | нагр |  |  |  | X0 | Y0 | R |  | нагр |  |  |  | X0 | Y0 | R
Телефон/факс +7 (495) 132-30-00, Адрес электронной почты inbox@inj-geo.ru | [11 empty] | Телефон/факс +7 (495) 132-30-00, Адрес электронной почты inbox@inj-geo.ru | [12 empty] | 0 | [7 empty] | 0 | [6 empty] | 0 | [7 empty] | 0
[21 empty] | девиатор | [6 empty] | девиатор | [6 empty] | девиатор | [7 empty] | девиатор
Испытательная лаборатория ООО «ИнжГео» | [11 empty] | Испытательная лаборатория ООО «ИнжГео» | [8 empty] | x0 | Угол | X | Y |  |  |  | x0 |  | Угол | X | Y |  |  | x0 |  | Угол | X | Y |  |  |  | x0 |  | Угол | X | Y
Адрес места осуществления деятельности лаборатории: г. Москва, просп. Вернадского, д. 51, стр. 1 | [11 empty] | Адрес места осуществления деятельности лаборатории: г. Москва, просп. Вернадского, д. 51, стр. 1 | [9 empty] | 0 | [7 empty] | 0 | [6 empty] | 0 | [7 empty] | 0
Телефон +7(910)4557682, E-mail: slg85@mail.ru | [11 empty] | Телефон +7(910)4557682, E-mail: slg85@mail.ru | [9 empty] | 5 | [7 empty] | 5 | [6 empty] | 5 | [7 empty] | 5
[22 empty] | 10 | [7 empty] | 10 | [6 empty] | 10 | [7 empty] | 10
[12 empty] | Протокол испытаний № 13-63/29 от 27-11-2022 | [9 empty] | 15 | [7 empty] | 15 | [6 empty] | 15 | [7 empty] | 15
[22 empty] | 20 | [7 empty] | 20 | [6 empty] | 20 | [7 empty] | 20
[12 empty] | Наименование и адрес заказчика: Переход трубопровода через р. Енисей | [9 empty] | 25 | [7 empty] | 25 | [6 empty] | 25 | [7 empty] | 25
[12 empty] | Наименование объекта: ООО Регионстрой | [9 empty] | 30 | [7 empty] | 30 | [6 empty] | 30 | [7 empty] | 30
Наименование используемого метода/методики: ГОСТ 12248.4-2020 | [11 empty] | Наименование используемого метода/методики: ГОСТ 12248.3-2020 | [9 empty] | 35 | [7 empty] | 35 | [6 empty] | 35 | [7 empty] | 35
Условия проведения испытания: температура окружающей среды (18 - 25)0С, влажность воздуха (40 - 75)% | [11 empty] | Условия проведения испытания: температура окружающей среды (18 - 25)0С, влажность воздуха (40 - 75)% | [9 empty] | 40 | [7 empty] | 40 | [6 empty] | 40 | [7 empty] | 40
[12 empty] | Дата получение объекта подлежащего испытаниям: 31-10-2022 | [9 empty] | 45 | [7 empty] | 45 | [6 empty] | 45 | [7 empty] | 45
[12 empty] | Дата испытания: 25.10.2022-19.11.2029 | [9 empty] | 50 | [7 empty] | 50 | [6 empty] | 50 | [7 empty] | 50
[22 empty] | 55 | [7 empty] | 55 | [6 empty] | 55 | [7 empty] | 55
Испытание грунтов методом трехосного сжатия | [11 empty] | Испытание грунтов методом трехосного сжатия | [9 empty] | 60 | [7 empty] | 60 | [6 empty] | 60 | [7 empty] | 60
[22 empty] | 65 | [7 empty] | 65 | [6 empty] | 65 | [7 empty] | 65
Лабораторный номер: | [6 empty] | We, д.е. = |  |  |  |  | Лабораторный номер: |  | 1064 |  |  |  | We, д.е. = | 0.40550841 |  |  | 70 | [7 empty] | 70 | [6 empty] | 70 | [7 empty] | 70
Номер скважины: | [6 empty] | ρ, г/см3 = |  |  |  |  | Номер скважины: |  | BH-098 |  |  |  | ρ, г/см3 = | 1.73 |  |  | 75 | [7 empty] | 75 | [6 empty] | 75 | [7 empty] | 75
Глубина отбора, м: | [6 empty] | ρs, г/см3 = |  |  |  |  | Глубина отбора, м: |  | 2.4 |  |  |  | ρs, г/см3 = | 2.7 |  |  | 80 | [7 empty] | 80 | [6 empty] | 80 | [7 empty] | 80
Наименование грунта: | [6 empty] | e, д.е. = |  |  |  |  | Наименование грунта: |  | Суглинок, после оттаивания текучий, легкий песчанистый |  |  |  | e, д.е. = | 1.193568 |  |  | 85 | [7 empty] | 85 | [6 empty] | 85 | [7 empty] | 85
Схема проведения опыта: | [6 empty] | IL, д.е. = |  |  |  |  | Схема проведения опыта: |  | КД |  |  |  | IL, д.е. = | 1.09 |  |  | 90 | [7 empty] | 90 | [6 empty] | 90 | [7 empty] | 90
[22 empty] | 95 | [7 empty] | 95 | [6 empty] | 95 | [7 empty] | 95
[22 empty] | 100 | [7 empty] | 100 | [6 empty] | 100 | [7 empty] | 100
Результаты испытаний | [11 empty] | Результаты испытаний | [9 empty] | 105 | [7 empty] | 105 | [6 empty] | 105 | [7 empty] | 105
[22 empty] | 110 | [7 empty] | 110 | [6 empty] | 110 | [7 empty] | 110
[22 empty] | 115 | [7 empty] | 115 | [6 empty] | 115 | [7 empty] | 115
[22 empty] | 120 | [7 empty] | 120 | [6 empty] | 120 | [7 empty] | 120
[22 empty] | 125 | [7 empty] | 125 | [6 empty] | 125 | [7 empty] | 125
[22 empty] | 130 | [7 empty] | 130 | [6 empty] | 130 | [7 empty] | 130
[22 empty] | 135 | [7 empty] | 135 | [6 empty] | 135 | [7 empty] | 135
[22 empty] | 140 | [7 empty] | 140 | [6 empty] | 140 | [7 empty] | 140
[22 empty] | 145 | [7 empty] | 145 | [6 empty] | 145 | [7 empty] | 145
[22 empty] | 150 | [7 empty] | 150 | [6 empty] | 150 | [7 empty] | 150
[22 empty] | 155 | [7 empty] | 155 | [6 empty] | 155 | [7 empty] | 155
[22 empty] | 160 | [7 empty] | 160 | [6 empty] | 160 | [7 empty] | 160
[22 empty] | 165 | [7 empty] | 165 | [6 empty] | 165 | [7 empty] | 165
[22 empty] | 170 | [7 empty] | 170 | [6 empty] | 170 | [7 empty] | 170
[22 empty] | 175 | [7 empty] | 175 | [6 empty] | 175 | [7 empty] | 175
[22 empty] | 180 | [7 empty] | 180 | [6 empty] | 180 | [7 empty] | 180
[13 empty] | Давление в камере, Мпа σ3 | Вертикальная нагрузка, Мпа σ1 | Поровое давление, Мпа u
| K0, д.е. | 0.8435655 |  |  |  |  | Коэфф. Точки | [5 empty] | 0.05 | 0.08493633 | [5 empty] | 1 | [6 empty] | σ3,кПа | σ1,кПа | u, кПа |  |  |  | 4
| q_zg, МПа | 0.04217828 | [10 empty] | 0.15 | 0.2220252 | [27 empty] | δ3, Мпа | δ1-δ3, МПа | δ1, МПа | δ1, КПа
|  |  | Модуль деформации, МПа: | [9 empty] | 0.25 | 0.3591141 | [21 empty] | С, МПа:
|  |  | Е0= |  | Точки модуля (полное напр.), МПа |  |  |  | 0.04217828 | 0.06748524 | [25 empty] | φ, град:
|  |  | E50 = |  | qf (полное напр.), МПа |  |  |  | 0.1006139 | [26 empty] | E, Мпа
|  |  | Коэф. Поперечной деформации, ϑ = | [9 empty] | Эффективные значения угла внутреннего трения и удельного сцепления ϕ', С' | [13 empty] | x | 0
[13 empty] | ϕ', град. = | 9 | [12 empty] | y |  |  |  | С, кПа | φ,°
[13 empty] | С', МПа = | 0.007
| Исполнитель: | [6 empty] | Морозов Д.С. |  |  |  |  | Исполнитель: |  |  |  |  | Морозов Д.С.
| Начальник исп. лаборатории: | [6 empty] | Семиколенова Л.Г. |  |  |  |  | Начальник исп. лаборатории: |  |  |  |  | Семиколенова Л.Г.
Лист 1 , всего листов 2 | [11 empty] | Лист 2 , всего листов 2
Частичное воспроизведение протокола испытаний без письменного разрешения ООО «ИнжГео» ЗАПРЕЩАЕТСЯ | [11 empty] | Частичное воспроизведение протокола испытаний без письменного разрешения ООО «ИнжГео» ЗАПРЕЩАЕТСЯ
[5 empty] | второй график |  | первый график | [9 empty] | К Пуассона
dev50 | epsE50 | ind | devE0 | epsE0 | dev | eps | sigma |  | dev1 | eps1 | dev2 | eps2 | dev3 | eps3 |  | Глины
0.05061393 | 0.005061355 |  |  |  | 0 | 0 |  |  | -1.5e-05 | 0 | -0.00012 | 0 | 0.02618738 | 0.00032632 |  | < 0 | 0,20-0,30
ind |  |  |  |  | 0.009534698 | 0.0005561715 |  |  | 0.008908764 | 0.0005939131 | 0.0180063 | 0.0004302548 | 0.05455704 | 0.00101975 |  | 0-0,25 | 0,30-0,38
2 |  |  |  |  | 0.01816121 | 0.001112343 |  |  | 0.01746816 | 0.001746803 | 0.0360126 | 0.001290765 | 0.05443609 | 0.001668173 |  | 0,25< | 0,38-0,45
E0 |  |  |  |  | 0.02530697 | 0.001687118 |  |  | 0.01863371 | 0.00251322 | 0.03739582 | 0.002506345 | 0.0617436 | 0.002502259 |  | Суглинки | 0,35-0,37
epsE0 | devE0 |  |  |  | 0.03088313 | 0.002224686 |  |  | 0.01986465 | 0.00335096 | 0.04248368 | 0.003341793 | 0.06123006 | 0.003336346 |  | Пески и супеси | 0,30-0,35
0.001687118 | 0.02530697 |  |  |  | 0.03644359 | 0.002780858 |  |  | 0.01984892 | 0.0041887 | 0.04145428 | 0.004177242 | 0.06858796 | 0.004170432
[5 empty] | 0.04149207 | 0.003337029 |  |  | 0.0217214 | 0.00502644 | 0.04353434 | 0.00501269 | 0.06823092 | 0.005004519
График E50 |  | График E |  |  | 0.04572541 | 0.003893201 |  |  | 0.02163014 | 0.00586418 | 0.04532794 | 0.005848138 | 0.06983419 | 0.005838605
eps | q | sigma |  |  | 0.04884049 | 0.004449372 |  |  | 0.0229869 | 0.00670192 | 0.04816771 | 0.006683587 | 0.07190055 | 0.006672691
Горизонтальная линия E50 |  | Касательная |  |  | 0.05061393 | 0.005061355 |  |  | 0.02346912 | 0.00753966 | 0.04891439 | 0.007519035 | 0.07729659 | 0.007506778
0 |  | a | b |  | 0.05124517 | 0.005561715 |  |  | 0.02465846 | 0.0083774 | 0.05132987 | 0.008354483 | 0.07612417 | 0.008340864
|  |  | 0 |  | 0.05193486 | 0.006117887 |  |  | 0.02518492 | 0.00921514 | 0.05349537 | 0.009189932 | 0.07652135 | 0.009174951
Вертикальная линия E50 |  | p1 и p2 |  |  | 0.05261207 | 0.006674058 |  |  | 0.02528847 | 0.01005288 | 0.05119359 | 0.01002538 | 0.08037532 | 0.01000904
| 0 | 0 |  |  | 0.05327691 | 0.00723023 |  |  | 0.02607204 | 0.01089062 | 0.05402454 | 0.01086083 | 0.08465358 | 0.01084312
[5 empty] | 0.05392949 | 0.007786401 |  |  | 0.02581526 | 0.01172836 | 0.05344044 | 0.01169628 | 0.08157193 | 0.01167721
Касательная линия E50 |  |  |  |  | 0.0545699 | 0.008342573 |  |  | 0.0263594 | 0.0125661 | 0.05446188 | 0.01253172 | 0.08064251 | 0.0125113
0 | 0 | Горизонтальная 1 |  |  | 0.05519826 | 0.008898744 |  |  | 0.02636703 | 0.01340384 | 0.05555319 | 0.01336717 | 0.08541966 | 0.01334538
[5 empty] | 0.05581467 | 0.009454916 |  |  | 0.02738801 | 0.01424158 | 0.05678994 | 0.01420262 | 0.08779511 | 0.01417947
Горизонтальная линия qкр |  |  |  |  | 0.05641925 | 0.01001109 |  |  | 0.02715333 | 0.01507932 | 0.05675359 | 0.01503807 | 0.08614463 | 0.01501356
Горизонтальная линия q |  | Горизонтальная 2 |  |  | 0.05701209 | 0.01056726 |  |  | 0.02778116 | 0.01591706 | 0.0570816 | 0.01587352 | 0.08853894 | 0.01584764
0 |  | 0 |  |  | 0.05759332 | 0.01112343 |  |  | 0.02815831 | 0.0167548 | 0.05836304 | 0.01670897 | 0.08957917 | 0.01668173
[5 empty] | 0.05816302 | 0.0116796 |  |  | 0.02849328 | 0.01759254 | 0.05653381 | 0.01754441 | 0.08592408 | 0.01751582
Вертикальная линия q |  |  |  |  | 0.05872132 | 0.01223577 |  |  | 0.02817538 | 0.01843028 | 0.05892614 | 0.01837986 | 0.09162817 | 0.0183499
| 0 |  |  |  | 0.05926831 | 0.01279194 |  |  | 0.02876921 | 0.01926802 | 0.05743643 | 0.01921531 | 0.08757227 | 0.01918399
[5 empty] | 0.05980411 | 0.01334812 |  |  | 0.02835413 | 0.02010576 | 0.06035264 | 0.02005076 | 0.09259005 | 0.02001807
[5 empty] | 0.06032882 | 0.01390429 |  |  | 0.02798627 | 0.0209435 | 0.05808768 | 0.02088621 | 0.08964866 | 0.02085216
[5 empty] | 0.06084255 | 0.01446046 |  |  | 0.02947649 | 0.02178124 | 0.05845936 | 0.02172166 | 0.08801657 | 0.02168625
[5 empty] | 0.0613454 | 0.01501663 |  |  | 0.02810477 | 0.02261898 | 0.05847262 | 0.0225571 | 0.09165103 | 0.02252033
[5 empty] | 0.06183749 | 0.0155728 |  |  | 0.02869141 | 0.02345672 | 0.06189356 | 0.02339255 | 0.09029692 | 0.02335442
[5 empty] | 0.06231892 | 0.01612897 |  |  | 0.02911566 | 0.02429446 | 0.06020366 | 0.024228 | 0.0954469 | 0.02418851
[5 empty] | 0.0627898 | 0.01668515 |  |  | 0.02872911 | 0.0251322 | 0.05908715 | 0.02506345 | 0.09345767 | 0.02502259
[5 empty] | 0.06325023 | 0.01724132 |  |  | 0.02920977 | 0.02596994 | 0.05945891 | 0.0258989 | 0.09439152 | 0.02585668
[5 empty] | 0.06370033 | 0.01779749 |  |  | 0.02907985 | 0.02680768 | 0.06283707 | 0.02673435 | 0.09516247 | 0.02669077
[5 empty] | 0.06414019 | 0.01835366 |  |  | 0.02952572 | 0.02764542 | 0.06131164 | 0.02756979 | 0.09262201 | 0.02752485
[5 empty] | 0.06456993 | 0.01890983 |  |  | 0.03002768 | 0.02848316 | 0.05990659 | 0.02840524 | 0.09305716 | 0.02835894
[5 empty] | 0.06498965 | 0.019466 |  |  | 0.03064897 | 0.0293209 | 0.06122777 | 0.02924069 | 0.09359615 | 0.02919303
[5 empty] | 0.06539947 | 0.02002217 |  |  | 0.02987327 | 0.03015864 | 0.06029667 | 0.03007614 | 0.09385012 | 0.03002711
[5 empty] | 0.06579948 | 0.02057835 |  |  | 0.03026934 | 0.03099638 | 0.06046269 | 0.03091159 | 0.09836506 | 0.0308612
[5 empty] | 0.0661898 | 0.02113452 |  |  | 0.03043309 | 0.03183412 | 0.06326795 | 0.03174704 | 0.09201447 | 0.03169528
[5 empty] | 0.06657052 | 0.02169069 |  |  | 0.03116587 | 0.03267186 | 0.06133498 | 0.03258248 | 0.09303049 | 0.03252937
[5 empty] | 0.06694177 | 0.02224686 |  |  | 0.03078805 | 0.0335096 | 0.06272811 | 0.03341793 | 0.0977918 | 0.03336346
[5 empty] | 0.06730365 | 0.02280303 |  |  | 0.02987101 | 0.03434734 | 0.06250377 | 0.03425338 | 0.09374423 | 0.03419754
[5 empty] | 0.06765625 | 0.0233592 |  |  | 0.03037685 | 0.03518508 | 0.06434791 | 0.03508883 | 0.09855779 | 0.03503163
[5 empty] | 0.0679997 | 0.02391538 |  |  | 0.03093982 | 0.03602282 | 0.06456322 | 0.03592428 | 0.09960864 | 0.03586572
[5 empty] | 0.0683341 | 0.02447155 |  |  | 0.03167367 | 0.03686056 | 0.06537929 | 0.03675973 | 0.09421268 | 0.0366998
[5 empty] | 0.06865955 | 0.02502772 |  |  | 0.03101544 | 0.0376983 | 0.06549804 | 0.03759517 | 0.09892447 | 0.03753389
[5 empty] | 0.06897617 | 0.02558389 |  |  | 0.03164022 | 0.03853604 | 0.06447599 | 0.03843062 | 0.09974546 | 0.03836798
[5 empty] | 0.06928405 | 0.02614006 |  |  | 0.03144249 | 0.03937378 | 0.06397062 | 0.03926607 | 0.09578886 | 0.03920206
[5 empty] | 0.06958331 | 0.02669623 |  |  | 0.03057031 | 0.04021152 | 0.06532948 | 0.04010152 | 0.09641096 | 0.04003615
[5 empty] | 0.06987405 | 0.0272524 |  |  | 0.0308555 | 0.04104926 | 0.06591404 | 0.04093697 | 0.09571765 | 0.04087024
[5 empty] | 0.07015638 | 0.02780858 |  |  | 0.03199567 | 0.041887 | 0.06320653 | 0.04177242 | 0.09430805 | 0.04170432
[5 empty] | 0.07043042 | 0.02836475 |  |  | 0.03142254 | 0.04272474 | 0.0660106 | 0.04260786 | 0.1011309 | 0.04253841
[5 empty] | 0.07069625 | 0.02892092 |  |  | 0.03131133 | 0.04356248 | 0.0659964 | 0.04344331 | 0.1002998 | 0.04337249
[5 empty] | 0.070954 | 0.02947709 |  |  | 0.03202793 | 0.04440022 | 0.06685799 | 0.04427876 | 0.09887966 | 0.04420658
[5 empty] | 0.07120377 | 0.03003326 |  |  | 0.03091209 | 0.04523796 | 0.06726778 | 0.04511421 | 0.1019882 | 0.04504067
[5 empty] | 0.07144567 | 0.03058943 |  |  | 0.03183824 | 0.0460757 | 0.06514252 | 0.04594966 | 0.1027685 | 0.04587475
[5 empty] | 0.0716798 | 0.0311456 |  |  | 0.03222849 | 0.04691344 | 0.06660395 | 0.04678511 | 0.09996509 | 0.04670884
[5 empty] | 0.07190626 | 0.03170178 |  |  | 0.03139375 | 0.04775118 | 0.06665563 | 0.04762055 | 0.1021263 | 0.04754293
[5 empty] | 0.07212518 | 0.03225795 |  |  | 0.03174145 | 0.04858892 | 0.06761354 | 0.048456 | 0.0971317 | 0.04837701
[5 empty] | 0.07233666 | 0.03281412 |  |  | 0.03267086 | 0.04942666 | 0.06658579 | 0.04929145 | 0.09945667 | 0.0492111
[5 empty] | 0.07254079 | 0.03337029 |  |  | 0.0326104 | 0.0502644 | 0.06802792 | 0.0501269 | 0.09850244 | 0.05004519
[5 empty] | 0.0727377 | 0.03392646 |  |  | 0.03180411 | 0.05110214 | 0.06720426 | 0.05096235 | 0.09928371 | 0.05087927
[5 empty] | 0.07292748 | 0.03448263 |  |  | 0.03299088 | 0.05193988 | 0.06616921 | 0.0517978 | 0.09837918 | 0.05171336
[5 empty] | 0.07311024 | 0.03503881 |  |  | 0.03190425 | 0.05277762 | 0.06487739 | 0.05263324 | 0.1038419 | 0.05254745
[5 empty] | 0.0732861 | 0.03559498 |  |  | 0.03228156 | 0.05361536 | 0.06661198 | 0.05346869 | 0.09864613 | 0.05338153
[5 empty] | 0.07345515 | 0.03615115 |  |  | 0.03327007 | 0.0544531 | 0.06595875 | 0.05430414 | 0.09979214 | 0.05421562
[5 empty] | 0.07361751 | 0.03670732 |  |  | 0.03328606 | 0.05529084 | 0.06867843 | 0.05513959 | 0.1038511 | 0.0550497
[5 empty] | 0.07377328 | 0.03726349 |  |  | 0.03311324 | 0.05612858 | 0.0671531 | 0.05597504 | 0.09990626 | 0.05588379
[5 empty] | 0.07392257 | 0.03781966 |  |  | 0.03230816 | 0.05696632 | 0.06990269 | 0.05681049 | 0.105466 | 0.05671788
[5 empty] | 0.07406549 | 0.03837583 |  |  | 0.03324767 | 0.05780406 | 0.0694648 | 0.05764593 | 0.1042879 | 0.05755196
[5 empty] | 0.07420214 | 0.03893201 |  |  | 0.0334399 | 0.0586418 | 0.06806376 | 0.05848138 | 0.1029383 | 0.05838605
[5 empty] | 0.07433263 | 0.03948818 |  |  | 0.03271689 | 0.05947954 | 0.06685163 | 0.05931683 | 0.1029782 | 0.05922014
[5 empty] | 0.07445707 | 0.04004435 |  |  | 0.0331757 | 0.06031728 | 0.06761264 | 0.06015228 | 0.101689 | 0.06005422
[5 empty] | 0.07457557 | 0.04060052 |  |  | 0.03244145 | 0.06115502 | 0.06821339 | 0.06098773 | 0.1070842 | 0.06088831
[5 empty] | 0.07468823 | 0.04115669 |  |  | 0.03345153 | 0.06199276 | 0.06712049 | 0.06182318 | 0.1019706 | 0.0617224
[5 empty] | 0.07479516 | 0.04171286 |  |  | 0.03374192 | 0.0628305 | 0.0703407 | 0.06265862 | 0.1020291 | 0.06255648
[5 empty] | 0.07489646 | 0.04226904 |  |  | 0.03301173 | 0.06366824 | 0.0697708 | 0.06349407 | 0.1080432 | 0.06339057
[5 empty] | 0.07499225 | 0.04282521 |  |  | 0.03361903 | 0.06450598 | 0.06839299 | 0.06432952 | 0.1041489 | 0.06422466
[5 empty] | 0.07508263 | 0.04338138 |  |  | 0.03350478 | 0.06534372 | 0.06794484 | 0.06516497 | 0.1047545 | 0.06505874
[5 empty] | 0.07516771 | 0.04393755 |  |  | 0.03390607 | 0.06618146 | 0.06907091 | 0.06600042 | 0.1074493 | 0.06589283
[5 empty] | 0.07524759 | 0.04449372 |  |  | 0.03399028 | 0.0670192 | 0.07044362 | 0.06683587 | 0.1024407 | 0.06672691
[5 empty] | 0.07532239 | 0.04504989 |  |  | 0.03448096 | 0.06785694 | 0.06970124 | 0.06767131 | 0.1030835 | 0.067561
[5 empty] | 0.0753922 | 0.04560606 |  |  | 0.03463463 | 0.06869468 | 0.07191054 | 0.06850676 | 0.1099169 | 0.06839509
[5 empty] | 0.07545714 | 0.04616224 |  |  | 0.03368097 | 0.06953242 | 0.07158529 | 0.06934221 | 0.1064517 | 0.06922917
[5 empty] | 0.07551732 | 0.04671841 |  |  | 0.03403057 | 0.07037016 | 0.07220936 | 0.07017766 | 0.1100587 | 0.07006326
[5 empty] | 0.07557284 | 0.04727458 |  |  | 0.03495437 | 0.0712079 | 0.0713325 | 0.07101311 | 0.1103454 | 0.07089735
[5 empty] | 0.0756238 | 0.04783075 |  |  | 0.03379401 | 0.07204564 | 0.07155188 | 0.07184856 | 0.1068915 | 0.07173143
[5 empty] | 0.07567032 | 0.04838692 |  |  | 0.03396453 | 0.07288338 | 0.07232503 | 0.072684 | 0.1112001 | 0.07256552
[5 empty] | 0.07571251 | 0.04894309 |  |  | 0.03493633 | 0.07372112 | 0.07131145 | 0.07351945 | 0.1062935 | 0.07339961
[5 empty] | 0.07575046 | 0.04949927 |  |  | 0.03423956 | 0.07455886 | 0.07120617 | 0.0743549 | 0.1053612 | 0.07423369
[5 empty] | 0.07578429 | 0.05005544 |  |  | 0.03514326 | 0.0753966 | 0.06874173 | 0.07519035 | 0.1098113 | 0.07506778
[5 empty] | 0.0758141 | 0.05061161 |  |  | 0.03396252 | 0.07623434 | 0.07006896 | 0.0760258 | 0.1062085 | 0.07590187
[5 empty] | 0.07584001 | 0.05116778 |  |  | 0.03516082 | 0.07707208 | 0.07272909 | 0.07686125 | 0.1100279 | 0.07673595
[5 empty] | 0.07586211 | 0.05172395 |  |  | 0.03487815 | 0.07790982 | 0.07014214 | 0.07769669 | 0.1054929 | 0.07757004
[5 empty] | 0.07588052 | 0.05228012 |  |  | 0.03504142 | 0.07874756 | 0.07170391 | 0.07853214 | 0.1099413 | 0.07840413
[5 empty] | 0.07589534 | 0.05283629 |  |  | 0.03553202 | 0.0795853 | 0.07171128 | 0.07936759 | 0.1064894 | 0.07923821
[5 empty] | 0.07590668 | 0.05339247 |  |  | 0.03459008 | 0.08042304 | 0.07070724 | 0.08020304 | 0.1067627 | 0.0800723
[5 empty] | 0.07591465 | 0.05394864 |  |  | 0.03478904 | 0.08126078 | 0.073432 | 0.08103849 | 0.1080679 | 0.08090638
[5 empty] | 0.07591935 | 0.05450481 |  |  | 0.03438152 | 0.08209852 | 0.07055972 | 0.08187394 | 0.1057563 | 0.08174047
[5 empty] | 0.0759209 | 0.05506098 |  |  | 0.0348528 | 0.08293626 | 0.07315549 | 0.08270938 | 0.1085186 | 0.08257456
[5 empty] | 0.0754209 | 0.05506098 |  |  | 0.0353251 | 0.083774 | 0.0720252 | 0.08354483 | 0.1075562 | 0.08340864
[5 empty] | 0.07479457 | 0.0550951 |  |  | 0.03445843 | 0.08461174 | 0.07355752 | 0.08438028 | 0.1066502 | 0.08424273
[5 empty] | 0.0741665 | 0.05512834 |  |  | 0.03455723 | 0.08544948 | 0.07108667 | 0.08521573 | 0.1101022 | 0.08507682
[5 empty] | 0.0735367 | 0.05516069 |  |  | 0.03461274 | 0.08628722 | 0.07093353 | 0.08605118 | 0.1054003 | 0.0859109
[5 empty] | 0.07290517 | 0.05519216 |  |  | 0.03450609 | 0.08712496 | 0.07043519 | 0.08688663 | 0.1049538 | 0.08674499
[5 empty] | 0.0722719 | 0.05522274 |  |  | 0.0347657 | 0.0879627 | 0.07001291 | 0.08772207 | 0.1094801 | 0.08757908
[5 empty] | 0.0716369 | 0.05525243 |  |  | 0.03423107 | 0.08880044 | 0.07042141 | 0.08855752 | 0.1091141 | 0.08841316
[5 empty] | 0.07100016 | 0.05528124 |  |  | 0.03467594 | 0.08963818 | 0.07089421 | 0.08939297 | 0.109193 | 0.08924725
[5 empty] | 0.07036168 | 0.05530916 |  |  | 0.03433336 | 0.09047592 | 0.07368603 | 0.09022842 | 0.1079014 | 0.09008134
[5 empty] | 0.06972148 | 0.05533619 |  |  | 0.03454939 | 0.09131366 | 0.07001723 | 0.09106387 | 0.1105459 | 0.09091542
[5 empty] | 0.06907954 | 0.05536234 |  |  | 0.03488827 | 0.0921514 | 0.07014235 | 0.09189932 | 0.1064069 | 0.09174951
[5 empty] | 0.06843586 | 0.0553876 |  |  | 0.03472755 | 0.09298914 | 0.0708433 | 0.09273476 | 0.1075243 | 0.09258359
[5 empty] | 0.06779045 | 0.05541198 |  |  | 0.03414677 | 0.09382688 | 0.07352828 | 0.09357021 | 0.1087065 | 0.09341768
[5 empty] | 0.0671433 | 0.05543547 |  |  | 0.03461582 | 0.09466462 | 0.07256253 | 0.09440566 | 0.1067722 | 0.09425177
[5 empty] | 0.06649442 | 0.05545807 |  |  | 0.03418369 | 0.09550236 | 0.07219469 | 0.09524111 | 0.1110922 | 0.09508585
[5 empty] | 0.06584381 | 0.05547979 |  |  | 0.03419705 | 0.0963401 | 0.0739553 | 0.09607656 | 0.1052288 | 0.09591994
[5 empty] | 0.06519146 | 0.05550062 |  |  | 0.03398265 | 0.09717784 | 0.0727856 | 0.09691201 | 0.1112108 | 0.09675403
[5 empty] | 0.06453738 | 0.05552056 |  |  | 0.03482244 | 0.09801558 | 0.07293495 | 0.09774745 | 0.1090473 | 0.09758811
[5 empty] | 0.06388156 | 0.05553962 |  |  | 0.03466284 | 0.09885332 | 0.06946004 | 0.0985829 | 0.1050724 | 0.0984222
[5 empty] | 0.06322401 | 0.0555578 |  |  | 0.03495728 | 0.09969106 | 0.07164666 | 0.09941835 | 0.1067458 | 0.09925629
[5 empty] | 0.06256472 | 0.05557508 |  |  | 0.0340103 | 0.1005288 | 0.06992206 | 0.1002538 | 0.10593 | 0.1000904
[5 empty] | 0.0619037 | 0.05559148 |  |  | 0.03384112 | 0.1013665 | 0.06899223 | 0.1010892 | 0.1060547 | 0.1009245
[5 empty] | 0.06124095 | 0.055607 |  |  | 0.03453232 | 0.1022043 | 0.07117688 | 0.1019247 | 0.1076552 | 0.1017585
[5 empty] | 0.06057646 | 0.05562162 |  |  | 0.03418279 | 0.103042 | 0.07084473 | 0.1027601 | 0.1101669 | 0.1025926
[5 empty] | 0.05991023 | 0.05563537 |  |  | 0.03520833 | 0.1038798 | 0.06904992 | 0.1035956 | 0.1052499 | 0.1034267
[5 empty] | 0.05924227 | 0.05564822 |  |  | 0.03421104 | 0.1047175 | 0.06905024 | 0.104431 | 0.1079555 | 0.1042608
[5 empty] | 0.05857258 | 0.05566019 |  |  | 0.03431432 | 0.1055552 | 0.07027866 | 0.1052665 | 0.1075803 | 0.1050949
[5 empty] | 0.05790115 | 0.05567128 |  |  | 0.03361846 | 0.106393 | 0.0696013 | 0.1061019 | 0.105479 | 0.105929
[5 empty] | 0.05722799 | 0.05568147 |  |  | 0.03394967 | 0.1072307 | 0.07277315 | 0.1069374 | 0.1087329 | 0.1067631
[5 empty] | 0.05655309 | 0.05569078 |  |  | 0.03460582 | 0.1080685 | 0.06884162 | 0.1077728 | 0.110669 | 0.1075972
[5 empty] | 0.05587646 | 0.05569921 |  |  | 0.03413108 | 0.1089062 | 0.07311127 | 0.1086083 | 0.1089496 | 0.1084312
[5 empty] | 0.05519809 | 0.05570675 |  |  | 0.03423838 | 0.1097439 | 0.07148939 | 0.1094437 | 0.1093729 | 0.1092653
[5 empty] | 0.05451799 | 0.0557134 |  |  | 0.03390873 | 0.1105817 | 0.07270275 | 0.1102792 | 0.1105901 | 0.1100994
[5 empty] | 0.05383615 | 0.05571917 |  |  | 0.03371283 | 0.1114194 | 0.07302883 | 0.1111146 | 0.1063012 | 0.1109335
[5 empty] | 0.05315258 | 0.05572405 |  |  | 0.03382252 | 0.1122572 | 0.07096804 | 0.1119501 | 0.1102366 | 0.1117676
[5 empty] | 0.05246728 | 0.05572804 |  |  | 0.03473895 | 0.1130949 | 0.07037466 | 0.1127855 | 0.108111 | 0.1126017
[5 empty] | 0.05178024 | 0.05573115 |  |  | 0.03411454 | 0.1139326 | 0.07238024 | 0.113621 | 0.1095673 | 0.1134358
[5 empty] | 0.05109147 | 0.05573337 |  |  | 0.03422941 | 0.1147704 | 0.06872766 | 0.1144564 | 0.1042228 | 0.1142698
[5 empty] | 0.05040096 | 0.05573471 |  |  | 0.03360961 | 0.1156081 | 0.0686657 | 0.1152919 | 0.1038575 | 0.1151039
[5 empty] | 0.04970872 | 0.05573516 |  |  | 0.03496093 | 0.1164459 | 0.07011884 | 0.1161273 | 0.1081455 | 0.115938
[5 empty] | 0.04901474 | 0.05573472 |  |  | 0.03423992 | 0.1172836 | 0.0696519 | 0.1169628 | 0.1099803 | 0.1167721
[5 empty] | 0.04831903 | 0.0557334 |  |  | 0.03369648 | 0.1181213 | 0.07115788 | 0.1177982 | 0.1049457 | 0.1176062
[5 empty] | 0.04762158 | 0.05573119 |  |  | 0.03514551 | 0.1189591 | 0.07244372 | 0.1186337 | 0.106945 | 0.1184403
[5 empty] | 0.0469224 | 0.05572809 |  |  | 0.03471673 | 0.1197968 | 0.07219278 | 0.1194691 | 0.1074078 | 0.1192744
[5 empty] | 0.04622149 | 0.05572411 |  |  | 0.03448334 | 0.1206346 | 0.07097592 | 0.1203046 | 0.1073635 | 0.1201084
[5 empty] | 0.04551884 | 0.05571924 |  |  | 0.03400434 | 0.1214723 | 0.07225889 | 0.12114 | 0.1040551 | 0.1209425
[5 empty] | 0.04481445 | 0.05571349 |  |  | 0.03485005 | 0.12231 | 0.06873118 | 0.1219755 | 0.1071024 | 0.1217766
[5 empty] | 0.04410833 | 0.05570685 |  |  | 0.03387079 | 0.1231478 | 0.0712827 | 0.1228109 | 0.1056986 | 0.1226107
[5 empty] | 0.04340048 | 0.05569932 |  |  | 0.03356532 | 0.1239855 | 0.07125543 | 0.1236464 | 0.1081482 | 0.1234448
[5 empty] | 0.04269089 | 0.05569091 |  |  | 0.03414999 | 0.1248233 | 0.06887599 | 0.1244818 | 0.1040073 | 0.1242789
[5 empty] | 0.04197957 | 0.05568161 |  |  | 0.03344761 | 0.125661 | 0.06844093 | 0.1253172 | 0.1031915 | 0.125113
[5 empty] | 0.04126651 | 0.05567143 |  |  | 0.03470434 | 0.1264987 | 0.06877547 | 0.1261527 | 0.1062627 | 0.1259471
[5 empty] | 0.04055172 | 0.05566036 |  |  | 0.03424601 | 0.1273365 | 0.07132006 | 0.1269881 | 0.107712 | 0.1267811
[5 empty] | 0.0398352 | 0.0556484 |  |  | 0.03328796 | 0.1281742 | 0.06975691 | 0.1278236 | 0.1083024 | 0.1276152
[5 empty] | 0.03911694 | 0.05563556 |  |  | 0.03471965 | 0.129012 | 0.06788293 | 0.128659 | 0.1089132 | 0.1284493
[5 empty] | 0.03839694 | 0.05562183 |  |  | 0.03364323 | 0.1298497 | 0.07185613 | 0.1294945 | 0.109743 | 0.1292834
[5 empty] | 0.03767521 | 0.05560722 |  |  | 0.03348324 | 0.1306874 | 0.07138098 | 0.1303299 | 0.1054737 | 0.1301175
[5 empty] | 0.03695175 | 0.05559171 |  |  | 0.03424981 | 0.1315252 | 0.06865811 | 0.1311654 | 0.1043342 | 0.1309516
[5 empty] | 0.03622655 | 0.05557533 |  |  | 0.03339299 | 0.1323629 | 0.07082658 | 0.1320008 | 0.1036842 | 0.1317857
[5 empty] | 0.03549962 | 0.05555805 |  |  | 0.03361797 | 0.1332007 | 0.0677654 | 0.1328363 | 0.103211 | 0.1326197
[5 empty] | 0.03477095 | 0.05553989 |  |  | 0.03316226 | 0.1340384 | 0.06843059 | 0.1336717 | 0.1031606 | 0.1334538
[5 empty] | 0.03404055 | 0.05552085 |  |  | 0.03399271 | 0.1348761 | 0.06993428 | 0.1345072 | 0.1026775 | 0.1342879
[5 empty] | 0.03330841 | 0.05550091 |  |  | 0.03402984 | 0.1357139 | 0.06989469 | 0.1353426 | 0.107433 | 0.135122
[5 empty] | 0.03257454 | 0.0554801 |  |  | 0.03385955 | 0.1365516 | 0.06989438 | 0.1361781 | 0.1060547 | 0.1359561
[5 empty] | 0.03183894 | 0.05545839 |  |  | 0.03358818 | 0.1373894 | 0.07125138 | 0.1370135 | 0.1036902 | 0.1367902
[5 empty] | 0.0311016 | 0.0554358 |  |  | 0.03334041 | 0.1382271 | 0.06892976 | 0.137849 | 0.1086624 | 0.1376243
[5 empty] | 0.03036252 | 0.05541232 |  |  | 0.03345378 | 0.1390648 | 0.06679928 | 0.1386844 | 0.1056757 | 0.1384583
[5 empty] | 0.02962171 | 0.05538796 |  |  | 0.03352412 | 0.1399026 | 0.06989977 | 0.1395199 | 0.1066164 | 0.1392924
[5 empty] | 0.02887917 | 0.05536271 |  |  | 0.03288177 | 0.1407403 | 0.0695558 | 0.1403553 | 0.1042198 | 0.1401265
[5 empty] | 0.02813489 | 0.05533658 |  |  | 0.03294299 | 0.1415781 | 0.0697939 | 0.1411908 | 0.1084081 | 0.1409606
[5 empty] | 0.02738888 | 0.05530956 |  |  | 0.03417538 | 0.1424158 | 0.06828058 | 0.1420262 | 0.1056518 | 0.1417947
[5 empty] | 0.02664113 | 0.05528165 |  |  | 0.03371621 | 0.1432535 | 0.07053973 | 0.1428617 | 0.1063039 | 0.1426288
[5 empty] | 0.02589165 | 0.05525285 |  |  | 0.03393449 | 0.1440913 | 0.06911825 | 0.1436971 | 0.1068477 | 0.1434629
[5 empty] | 0.02514043 | 0.05522317 |  |  | 0.03333292 | 0.144929 | 0.06841489 | 0.1445326 | 0.1006609 | 0.144297
[5 empty] | 0.02438748 | 0.05519261 |  |  | 0.03390951 | 0.1457668 | 0.0670222 | 0.145368 | 0.106076 | 0.145131
[5 empty] | 0.0236328 | 0.05516116 |  |  | 0.03337466 | 0.1466045 | 0.07011459 | 0.1462035 | 0.1009443 | 0.1459651
[5 empty] | 0.02287638 | 0.05512882 |  |  | 0.03342455 | 0.1474422 | 0.06793212 | 0.1470389 | 0.1050741 | 0.1467992
[5 empty] | 0.02211822 | 0.05509559 |  |  | 0.03384011 | 0.14828 | 0.06875891 | 0.1478744 | 0.1011932 | 0.1476333
[5 empty] | 0.02135834 | 0.05506148 |  |  | 0.033213 | 0.1491177 | 0.06954661 | 0.1487098 | 0.1005767 | 0.1484674
[5 empty] | 0.02059671 | 0.05502648 |  |  | 0.03416972 | 0.1499555 | 0.06925502 | 0.1495452 | 0.1018304 | 0.1493015
[5 empty] | 0.01983335 | 0.0549906 |  |  | 0.03300881 | 0.1507932 | 0.06716946 | 0.1503807 | 0.1063397 | 0.1501356
[5 empty] | 0.01906826 | 0.05495383 |  |  | 0.03265627 | 0.1516309 | 0.06694567 | 0.1512161 | 0.1053853 | 0.1509696
[5 empty] | 0.01830144 | 0.05491618 |  |  | 0.03293657 | 0.1524687 | 0.06648709 | 0.1520516 | 0.09965749 | 0.1518037
[5 empty] | 0.01753287 | 0.05487764 |  |  | 0.0339318 | 0.1533064 | 0.06693047 | 0.152887 | 0.1052039 | 0.1526378
[5 empty] | 0.01676258 | 0.05483821 |  |  | 0.03332853 | 0.1541442 | 0.07058347 | 0.1537225 | 0.09968836 | 0.1534719
[5 empty] | 0.01599055 | 0.05479789 |  |  | 0.03243433 | 0.1549819 | 0.06878307 | 0.1545579 | 0.09966692 | 0.154306
[5 empty] | 0.01521678 | 0.05475669 |  |  | 0.03322832 | 0.1558196 | 0.06963435 | 0.1553934 | 0.1059881 | 0.1551401
[5 empty] | 0.01444128 | 0.05471461 |  |  | 0.03272429 | 0.1566574 | 0.06991168 | 0.1562288 | 0.09908641 | 0.1559742
[5 empty] | 0.01366405 | 0.05467164 |  |  | 0.03300211 | 0.1574951 | 0.06725112 | 0.1570643 | 0.1011805 | 0.1568083
[5 empty] | 0.01288508 | 0.05462778 |  |  | 0.03257244 | 0.1583329 | 0.06604695 | 0.1578997 | 0.09956615 | 0.1576423
[5 empty] | 0.01210438 | 0.05458303 |  |  | 0.03343021 | 0.1591706 | 0.06836821 | 0.1587352 | 0.1018925 | 0.1584764
[5 empty] | 0.01132194 | 0.0545374 |  |  | 0.03338955 | 0.1600083 | 0.06720169 | 0.1595706 | 0.1026756 | 0.1593105
[5 empty] | 0.01053777 | 0.05449088 |  |  | 0.03252247 | 0.1608461 | 0.0698206 | 0.1604061 | 0.1017119 | 0.1601446
[5 empty] | 0.009751863 | 0.05444348 |  |  | 0.03198509 | 0.1616838 | 0.06884989 | 0.1612415 | 0.09967849 | 0.1609787
[5 empty] | 0.008964222 | 0.05439519 |  |  | 0.0321694 | 0.1625216 | 0.06711695 | 0.162077 | 0.1035586 | 0.1618128
[5 empty] | 0.008174847 | 0.05434602 |  |  | 0.03295528 | 0.1633593 | 0.06833038 | 0.1629124 | 0.09887596 | 0.1626469
[5 empty] | 0.007383737 | 0.05429595 |  |  | 0.03214585 | 0.164197 | 0.06762845 | 0.1637479 | 0.1029055 | 0.1634809
[5 empty] | 0.006590893 | 0.05424501 |  |  | 0.03345332 | 0.1650348 | 0.06680051 | 0.1645833 | 0.1053486 | 0.164315
[5 empty] | 0.005796314 | 0.05419317 |  |  | 0.03237709 | 0.1658725 | 0.06791037 | 0.1654188 | 0.1002275 | 0.1651491
[5 empty] | 0.005 | 0.05414045 |  |  | 0.0316914 | 0.1667103 | 0.06527484 | 0.1662542 | 0.09924149 | 0.1659832
[5 empty] | 0.005 | 0.05414045
[5 empty] | 0.005636381 | 0.05410633
[5 empty] | 0.006274394 | 0.05407309
[5 empty] | 0.00691404 | 0.05404074
[5 empty] | 0.007555318 | 0.05400928
[5 empty] | 0.008198229 | 0.0539787
[5 empty] | 0.008842773 | 0.053949
[5 empty] | 0.009488948 | 0.0539202
[5 empty] | 0.01013676 | 0.05389228
[5 empty] | 0.0107862 | 0.05386524
[5 empty] | 0.01143727 | 0.05383909
[5 empty] | 0.01208998 | 0.05381383
[5 empty] | 0.01274431 | 0.05378946
[5 empty] | 0.01340029 | 0.05376597
[5 empty] | 0.01405789 | 0.05374336
[5 empty] | 0.01471712 | 0.05372165
[5 empty] | 0.01537799 | 0.05370081
[5 empty] | 0.01604049 | 0.05368087
[5 empty] | 0.01670463 | 0.05366181
[5 empty] | 0.01737039 | 0.05364364
[5 empty] | 0.01803779 | 0.05362635
[5 empty] | 0.01870682 | 0.05360995
[5 empty] | 0.01937748 | 0.05359444
[5 empty] | 0.02004978 | 0.05357981
[5 empty] | 0.02072371 | 0.05356607
[5 empty] | 0.02139927 | 0.05355321
[5 empty] | 0.02207646 | 0.05354124
[5 empty] | 0.02275529 | 0.05353016
[5 empty] | 0.02343574 | 0.05351996
[5 empty] | 0.02411783 | 0.05351065
[5 empty] | 0.02480156 | 0.05350222
[5 empty] | 0.02548691 | 0.05349469
[5 empty] | 0.0261739 | 0.05348803
[5 empty] | 0.02686252 | 0.05348227
[5 empty] | 0.02755277 | 0.05347739
[5 empty] | 0.02824466 | 0.05347339
[5 empty] | 0.02893818 | 0.05347028
[5 empty] | 0.02963333 | 0.05346806
[5 empty] | 0.03033011 | 0.05346673
[5 empty] | 0.03102853 | 0.05346628
[5 empty] | 0.03172857 | 0.05346671
[5 empty] | 0.03243025 | 0.05346804
[5 empty] | 0.03313357 | 0.05347025
[5 empty] | 0.03383851 | 0.05347334
[5 empty] | 0.03454509 | 0.05347732
[5 empty] | 0.0352533 | 0.05348219
[5 empty] | 0.03596314 | 0.05348794
[5 empty] | 0.03667462 | 0.05349458
[5 empty] | 0.03738773 | 0.05350211
[5 empty] | 0.03810247 | 0.05351052
[5 empty] | 0.03881884 | 0.05351982
[5 empty] | 0.03953684 | 0.05353
[5 empty] | 0.04025648 | 0.05354107
[5 empty] | 0.04097775 | 0.05355303
[5 empty] | 0.04170066 | 0.05356587
[5 empty] | 0.04242519 | 0.0535796
[5 empty] | 0.04315136 | 0.05359422
[5 empty] | 0.04387916 | 0.05360972
[5 empty] | 0.04460859 | 0.05362611
[5 empty] | 0.04533966 | 0.05364338
[5 empty] | 0.04607235 | 0.05366154
[5 empty] | 0.04680668 | 0.05368059
[5 empty] | 0.04754265 | 0.05370052
[5 empty] | 0.04828024 | 0.05372134
[5 empty] | 0.04901947 | 0.05374304
[5 empty] | 0.04976033 | 0.05376563
[5 empty] | 0.05050282 | 0.05378911
[5 empty] | 0.05124695 | 0.05381347
[5 empty] | 0.0519927 | 0.05383872
[5 empty] | 0.05274009 | 0.05386486
[5 empty] | 0.05348912 | 0.05389188
[5 empty] | 0.05423977 | 0.05391979
[5 empty] | 0.05499206 | 0.05394858
[5 empty] | 0.05574598 | 0.05397826
[5 empty] | 0.05650153 | 0.05400883
[5 empty] | 0.05725872 | 0.05404028
[5 empty] | 0.05801753 | 0.05407262
[5 empty] | 0.05877798 | 0.05410584
[5 empty] | 0.05954006 | 0.05413995
[5 empty] | 0.06030378 | 0.05417495
[5 empty] | 0.06106913 | 0.05421083
[5 empty] | 0.06183611 | 0.0542476
[5 empty] | 0.06260472 | 0.05428526
[5 empty] | 0.06337496 | 0.0543238
[5 empty] | 0.06414684 | 0.05436323
[5 empty] | 0.06492035 | 0.05440354
[5 empty] | 0.06569549 | 0.05444474
[5 empty] | 0.06647227 | 0.05448683
[5 empty] | 0.06725067 | 0.0545298
[5 empty] | 0.06803071 | 0.05457366
[5 empty] | 0.06881239 | 0.0546184
[5 empty] | 0.06959569 | 0.05466403
[5 empty] | 0.07038063 | 0.05471055
[5 empty] | 0.0711672 | 0.05475795
[5 empty] | 0.0719554 | 0.05480624
[5 empty] | 0.07274523 | 0.05485542
[5 empty] | 0.0735367 | 0.05490548
[5 empty] | 0.0743298 | 0.05495643
[5 empty] | 0.07512453 | 0.05500826
[5 empty] | 0.0759209 | 0.05506098
[5 empty] | 0.0754209 | 0.05506098
[5 empty] | 0.07617931 | 0.05672728
[5 empty] | 0.07692878 | 0.05839358
[5 empty] | 0.07766925 | 0.06005987
[5 empty] | 0.07840067 | 0.06172617
[5 empty] | 0.07912299 | 0.06339247
[5 empty] | 0.07983614 | 0.06505877
[5 empty] | 0.08054007 | 0.06672506
[5 empty] | 0.08123472 | 0.06839136
[5 empty] | 0.08192004 | 0.07005766
[5 empty] | 0.08259596 | 0.07172396
[5 empty] | 0.08326245 | 0.07339025
[5 empty] | 0.08391943 | 0.07505655
[5 empty] | 0.08456685 | 0.07672285
[5 empty] | 0.08520466 | 0.07838915
[5 empty] | 0.08583279 | 0.08005544
[5 empty] | 0.0864512 | 0.08172174
[5 empty] | 0.08705983 | 0.08338804
[5 empty] | 0.08765861 | 0.08505433
[5 empty] | 0.0882475 | 0.08672063
[5 empty] | 0.08882644 | 0.08838693
[5 empty] | 0.08939536 | 0.09005323
[5 empty] | 0.08995423 | 0.09171952
[5 empty] | 0.09050297 | 0.09338582
[5 empty] | 0.09104153 | 0.09505212
[5 empty] | 0.09156986 | 0.09671842
[5 empty] | 0.0920879 | 0.09838471
[5 empty] | 0.09259559 | 0.100051
[5 empty] | 0.09309288 | 0.1017173
[5 empty] | 0.09357971 | 0.1033836
[5 empty] | 0.09406242 | 0.1050499
[5 empty] | 0.09456417 | 0.1067162
[5 empty] | 0.09508236 | 0.1083825
[5 empty] | 0.09561163 | 0.1100488
[5 empty] | 0.09614659 | 0.1117151
[5 empty] | 0.09668188 | 0.1133814
[5 empty] | 0.09721213 | 0.1150477
[5 empty] | 0.09773197 | 0.116714
[5 empty] | 0.09823602 | 0.1183803
[5 empty] | 0.09871891 | 0.1200466
[5 empty] | 0.09917528 | 0.1217129
[5 empty] | 0.09959974 | 0.1233792
[5 empty] | 0.09998693 | 0.1250455
[5 empty] | 0.1003315 | 0.1267118
[5 empty] | 0.100628 | 0.1283781
[5 empty] | 0.1008711 | 0.1300444
[5 empty] | 0.1010555 | 0.1317107
[5 empty] | 0.1012279 | 0.133377
[5 empty] | 0.1012265 | 0.1350433
[5 empty] | 0.1012245 | 0.1367096
[5 empty] | 0.1012111 | 0.1383759
[5 empty] | 0.1011882 | 0.1400422
[5 empty] | 0.1011562 | 0.1417084
[5 empty] | 0.1011156 | 0.1433747
[5 empty] | 0.1010669 | 0.145041
[5 empty] | 0.1010107 | 0.1467073
[5 empty] | 0.1009473 | 0.1483736
[5 empty] | 0.1008774 | 0.15
[5 empty] | 0.1008014 | 0.1517062
[5 empty] | 0.1007198 | 0.1533725
[5 empty] | 0.1006332 | 0.1550388
[5 empty] | 0.100542 | 0.1567051
[5 empty] | 0.1004467 | 0.1583714
[5 empty] | 0.1003478 | 0.1600377
[5 empty] | 0.1002459 | 0.161704
[5 empty] | 0.1001414 | 0.1633703
[5 empty] | 0.1000349 | 0.1650366
[5 empty] | 0.09992683 | 0.1667029
[5 empty] | 0.09981769 | 0.1683692
[5 empty] | 0.099708 | 0.1700355
[5 empty] | 0.09959827 | 0.1717018
[5 empty] | 0.09948898 | 0.1733681
[5 empty] | 0.09938057 | 0.1750344
[5 empty] | 0.09926828 | 0.1767007
[5 empty] | 0.09914919 | 0.178367
[5 empty] | 0.09902345 | 0.1800333
[5 empty] | 0.09889124 | 0.1816996
[5 empty] | 0.09875269 | 0.1833659
[5 empty] | 0.09860796 | 0.1850322
[5 empty] | 0.09845721 | 0.1866985
[5 empty] | 0.09830059 | 0.1883648
[5 empty] | 0.09813826 | 0.1900311
[5 empty] | 0.09797036 | 0.1916974
[5 empty] | 0.09779707 | 0.1933637
[5 empty] | 0.09761852 | 0.19503
[5 empty] | 0.09743488 | 0.1966963
[5 empty] | 0.09724629 | 0.1983626
[5 empty] | 0.09705292 | 0.2000289
[5 empty] | 0.09685491 | 0.2016952
[5 empty] | 0.09665242 | 0.2033615
[5 empty] | 0.09644562 | 0.2050278
[5 empty] | 0.09623464 | 0.2066941
[5 empty] | 0.09601964 | 0.2083603
[5 empty] | 0.09580079 | 0.2100266
[5 empty] | 0.09557823 | 0.2116929
[5 empty] | 0.09535211 | 0.2133592
[5 empty] | 0.0951226 | 0.2150255
[5 empty] | 0.09488985 | 0.2166918
[5 empty] | 0.09465401 | 0.2183581
[5 empty] | 0.09441523 | 0.2200244