## 1
Общество с ограниченной ответственностью "Инженерная геология" (ООО "ИнжГео") | [11 empty] | Общество с ограниченной ответственностью "Инженерная геология" (ООО "ИнжГео")
Юр. адрес: 117279, г. Москва, ул. Миклухо-Маклая, 36 а, этаж 5, пом. XXIII к. 76-84 | [11 empty] | Юр. адрес: 117279, г. Москва, ул. Миклухо-Маклая, 36 а, этаж 5, пом. XXIII к. 76-84 | [8 empty] | нагр |  |  | X0 | Y0 | R |  | нагр |  |  |  | X0 | Y0 | R | нагр |  |  |  | X0 | Y0 | R |  | нагр |  |  |  | X0 | Y0 | R
Телефон/факс +7 (495) 132-30-00, Адрес электронной почты inbox@inj-geo.ru | [11 empty] | Телефон/факс +7 (495) 132-30-00, Адрес электронной почты inbox@inj-geo.ru | [12 empty] | 0 | [7 empty] | 0 | [6 empty] | 0 | [7 empty] | 0
[21 empty] | девиатор | [6 empty] | девиатор | [6 empty] | девиатор | [7 empty] | девиатор
Испытательная лаборатория ООО «ИнжГео» | [11 empty] | Испытательная лаборатория ООО «ИнжГео» | [8 empty] | x0 | Угол | X | Y |  |  |  | x0 |  | Угол | X | Y |  |  | x0 |  | Угол | X | Y |  |  |  | x0 |  | Угол | X | Y
Адрес места осуществления деятельности лаборатории: г. Москва, просп. Вернадского, д. 51, стр. 1 | [11 empty] | Адрес места осуществления деятельности лаборатории: г. Москва, просп. Вернадского, д. 51, стр. 1 | [9 empty] | 0 | [7 empty] | 0 | [6 empty] | 0 | [7 empty] | 0
Телефон +7(910)4557682, E-mail: slg85@mail.ru | [11 empty] | Телефон +7(910)4557682, E-mail: slg85@mail.ru | [9 empty] | 5 | [7 empty] | 5 | [6 empty] | 5 | [7 empty] | 5
[22 empty] | 10 | [7 empty] | 10 | [6 empty] | 10 | [7 empty] | 10
[12 empty] | Протокол испытаний № 13-63/30 от 28-11-2022 | [9 empty] | 15 | [7 empty] | 15 | [6 empty] | 15 | [7 empty] | 15
[22 empty] | 20 | [7 empty] | 20 | [6 empty] | 20 | [7 empty] | 20
[12 empty] | Наименование и адрес заказчика: Переход трубопровода через р. Енисей | [9 empty] | 25 | [7 empty] | 25 | [6 empty] | 25 | [7 empty] | 25
[12 empty] | Наименование объекта: ООО Регионстрой | [9 empty] | 30 | [7 empty] | 30 | [6 empty] | 30 | [7 empty] | 30
Наименование используемого метода/методики: ГОСТ 12248.4-2020 | [11 empty] | Наименование используемого метода/методики: ГОСТ 12248.3-2020 | [9 empty] | 35 | [7 empty] | 35 | [6 empty] | 35 | [7 empty] | 35
Условия проведения испытания: температура окружающей среды (18 - 25)0С, влажность воздуха (40 - 75)% | [11 empty] | Условия проведения испытания: температура окружающей среды (18 - 25)0С, влажность воздуха (40 - 75)% | [9 empty] | 40 | [7 empty] | 40 | [6 empty] | 40 | [7 empty] | 40
[12 empty] | Дата получение объекта подлежащего испытаниям: 01-11-2022 | [9 empty] | 45 | [7 empty] | 45 | [6 empty] | 45 | [7 empty] | 45
[12 empty] | Дата испытания: 25.10.2022-19.11.2030 | [9 empty] | 50 | [7 empty] | 50 | [6 empty] | 50 | [7 empty] | 50
[22 empty] | 55 | [7 empty] | 55 | [6 empty] | 55 | [7 empty] | 55
Испытание грунтов методом трехосного сжатия | [11 empty] | Испытание грунтов методом трехосного сжатия | [9 empty] | 60 | [7 empty] | 60 | [6 empty] | 60 | [7 empty] | 60
[22 empty] | 65 | [7 empty] | 65 | [6 empty] | 65 | [7 empty] | 65
Лабораторный номер: | [6 empty] | We, д.е. = |  |  |  |  | Лабораторный номер: |  | 1065 |  |  |  | We, д.е. = | 0.332730511 |  |  | 70 | [7 empty] | 70 | [6 empty] | 70 | [7 empty] | 70
Номер скважины: | [6 empty] | ρ, г/см3 = |  |  |  |  | Номер скважины: |  | BH-102 |  |  |  | ρ, г/см3 = |  |  |  | 75 | [7 empty] | 75 | [6 empty] | 75 | [7 empty] | 75
Глубина отбора, м: | [6 empty] | ρs, г/см3 = |  |  |  |  | Глубина отбора, м: |  | 0.7 |  |  |  | ρs, г/см3 = | 2.72 |  |  | 80 | [7 empty] | 80 | [6 empty] | 80 | [7 empty] | 80
Наименование грунта: | [6 empty] | e, д.е. = |  |  |  |  | Наименование грунта: |  | Суглинок, после оттаивания текучий, легкий пылеватый |  |  |  | e, д.е. = |  |  |  | 85 | [7 empty] | 85 | [6 empty] | 85 | [7 empty] | 85
Схема проведения опыта: | [6 empty] | IL, д.е. = |  |  |  |  | Схема проведения опыта: |  | КД |  |  |  | IL, д.е. = | 1.031 |  |  | 90 | [7 empty] | 90 | [6 empty] | 90 | [7 empty] | 90
[22 empty] | 95 | [7 empty] | 95 | [6 empty] | 95 | [7 empty] | 95
[22 empty] | 100 | [7 empty] | 100 | [6 empty] | 100 | [7 empty] | 100
Результаты испытаний | [11 empty] | Результаты испытаний | [9 empty] | 105 | [7 empty] | 105 | [6 empty] | 105 | [7 empty] | 105
[22 empty] | 110 | [7 empty] | 110 | [6 empty] | 110 | [7 empty] | 110
[22 empty] | 115 | [7 empty] | 115 | [6 empty] | 115 | [7 empty] | 115
[22 empty] | 120 | [7 empty] | 120 | [6 empty] | 120 | [7 empty] | 120
[22 empty] | 125 | [7 empty] | 125 | [6 empty] | 125 | [7 empty] | 125
[22 empty] | 130 | [7 empty] | 130 | [6 empty] | 130 | [7 empty] | 130
[22 empty] | 135 | [7 empty] | 135 | [6 empty] | 135 | [7 empty] | 135
[22 empty] | 140 | [7 empty] | 140 | [6 empty] | 140 | [7 empty] | 140
[22 empty] | 145 | [7 empty] | 145 | [6 empty] | 145 | [7 empty] | 145
[22 empty] | 150 | [7 empty] | 150 | [6 empty] | 150 | [7 empty] | 150
[22 empty] | 155 | [7 empty] | 155 | [6 empty] | 155 | [7 empty] | 155
[22 empty] | 160 | [7 empty] | 160 | [6 empty] | 160 | [7 empty] | 160
[22 empty] | 165 | [7 empty] | 165 | [6 empty] | 165 | [7 empty] | 165
[22 empty] | 170 | [7 empty] | 170 | [6 empty] | 170 | [7 empty] | 170
[22 empty] | 175 | [7 empty] | 175 | [6 empty] | 175 | [7 empty] | 175
[22 empty] | 180 | [7 empty] | 180 | [6 empty] | 180 | [7 empty] | 180
[13 empty] | Давление в камере, Мпа σ3 | Вертикальная нагрузка, Мпа σ1 | Поровое давление, Мпа u
| K0, д.е. | 0.8435655 |  |  |  |  | Коэфф. Точки | [5 empty] | 0.05 | 0.08493633 | [5 empty] | 1 | [6 empty] | σ3,кПа | σ1,кПа | u, кПа |  |  |  | 4
| q_zg, МПа | 0.04217828 | [10 empty] | 0.15 | 0.2220252 | [27 empty] | δ3, Мпа | δ1-δ3, МПа | δ1, МПа | δ1, КПа
|  |  | Модуль деформации, МПа: | [9 empty] | 0.25 | 0.3591141 | [21 empty] | С, МПа:
|  |  | Е0= |  | Точки модуля (полное напр.), МПа |  |  |  | 0.04217828 | 0.06748524 | [25 empty] | φ, град:
|  |  | E50 = |  | qf (полное напр.), МПа |  |  |  | 0.1006139 | [26 empty] | E, Мпа
|  |  | Коэф. Поперечной деформации, ϑ = | [9 empty] | Эффективные значения угла внутреннего трения и удельного сцепления ϕ', С' | [13 empty] | x | 0
[13 empty] | ϕ', град. = | 9 | [12 empty] | y |  |  |  | С, кПа | φ,°
[13 empty] | С', МПа = | 0.007
| Исполнитель: | [6 empty] | Морозов Д.С. |  |  |  |  | Исполнитель: |  |  |  |  | Морозов Д.С.
| Начальник исп. лаборатории: | [6 empty] | Семиколенова Л.Г. |  |  |  |  | Начальник исп. лаборатории: |  |  |  |  | Семиколенова Л.Г.
Лист 1 , всего листов 2 | [11 empty] | Лист 2 , всего листов 2
Частичное воспроизведение протокола испытаний без письменного разрешения ООО «ИнжГео» ЗАПРЕЩАЕТСЯ | [11 empty] | Частичное воспроизведение протокола испытаний без письменного разрешения ООО «ИнжГео» ЗАПРЕЩАЕТСЯ
[5 empty] | второй график |  | первый график | [9 empty] | К Пуассона
dev50 | epsE50 | ind | devE0 | epsE0 | dev | eps | sigma |  | dev1 | eps1 | dev2 | eps2 | dev3 | eps3 |  | Глины
0.05061393 | 0.005061355 |  |  |  | 0 | 0 |  |  | 0.00041 | 0 | 0.01440504 | 0.0002936785 | 0.03055194 | 0.0003993688 |  | < 0 | 0,20-0,30
ind |  |  |  |  | 0.007848087 | 0.0004551622 |  |  | 0.009432809 | 0.0006288492 | 0.0360126 | 0.001101294 | 0.05455704 | 0.001069738 |  | 0-0,25 | 0,30-0,38
2 |  |  |  |  | 0.01518123 | 0.0009103243 |  |  | 0.01746816 | 0.001746803 | 0.03739995 | 0.001668992 | 0.05905028 | 0.001668675 |  | 0,25< | 0,38-0,45
E0 |  |  |  |  | 0.02157894 | 0.001365487 |  |  | 0.01761447 | 0.00251322 | 0.03897819 | 0.002503489 | 0.06025282 | 0.002503013 |  | Суглинки | 0,35-0,37
epsE0 | devE0 |  |  |  | 0.02530697 | 0.001687118 |  |  | 0.01976783 | 0.00335096 | 0.04159913 | 0.003337985 | 0.06325352 | 0.003337351 |  | Пески и супеси | 0,30-0,35
0.001687118 | 0.02530697 |  |  |  | 0.03138563 | 0.002275811 |  |  | 0.02007982 | 0.0041887 | 0.04269719 | 0.004172481 | 0.06509669 | 0.004171688
[5 empty] | 0.03590351 | 0.002730973 |  |  | 0.02094146 | 0.00502644 | 0.04533873 | 0.005006977 | 0.06714694 | 0.005006026
График E50 |  | График E |  |  | 0.04009442 | 0.003186135 |  |  | 0.02136706 | 0.00586418 | 0.0486934 | 0.005841473 | 0.07003094 | 0.005840363
eps | q | sigma |  |  | 0.04380505 | 0.003641297 |  |  | 0.02233882 | 0.00670192 | 0.0502319 | 0.00667597 | 0.07655964 | 0.006674701
Горизонтальная линия E50 |  | Касательная |  |  | 0.04688212 | 0.00409646 |  |  | 0.0230523 | 0.00753966 | 0.05009886 | 0.007510466 | 0.0729697 | 0.007509039
0 |  | a | b |  | 0.04917235 | 0.004551622 |  |  | 0.02440508 | 0.0083774 | 0.04949398 | 0.008344962 | 0.07484318 | 0.008343376
|  |  | 0 |  | 0.05061393 | 0.005061355 |  |  | 0.02407042 | 0.00921514 | 0.05050781 | 0.009179458 | 0.08081271 | 0.009177714
Вертикальная линия E50 |  | p1 и p2 |  |  | 0.05122248 | 0.005461946 |  |  | 0.025028 | 0.01005288 | 0.05335697 | 0.01001395 | 0.08089333 | 0.01001205
| 0 | 0 |  |  | 0.05190267 | 0.005917108 |  |  | 0.02513169 | 0.01089062 | 0.05516176 | 0.01084845 | 0.08190024 | 0.01084639
[5 empty] | 0.05257099 | 0.00637227 |  |  | 0.02642709 | 0.01172836 | 0.05654234 | 0.01168295 | 0.08139722 | 0.01168073
Касательная линия E50 |  |  |  |  | 0.05322753 | 0.006827433 |  |  | 0.0269607 | 0.0125661 | 0.05546348 | 0.01251744 | 0.08553213 | 0.01251506
0 | 0 | Горизонтальная 1 |  |  | 0.05387239 | 0.007282595 |  |  | 0.02599661 | 0.01340384 | 0.0567985 | 0.01335194 | 0.08598289 | 0.0133494
[5 empty] | 0.05450565 | 0.007737757 |  |  | 0.02653934 | 0.01424158 | 0.05762228 | 0.01418644 | 0.08525355 | 0.01418374
Горизонтальная линия qкр |  |  |  |  | 0.0551274 | 0.008192919 |  |  | 0.0279806 | 0.01507932 | 0.05569095 | 0.01502093 | 0.08308083 | 0.01501808
Горизонтальная линия q |  | Горизонтальная 2 |  |  | 0.05573776 | 0.008648081 |  |  | 0.02712847 | 0.01591706 | 0.05725421 | 0.01585543 | 0.08477189 | 0.01585242
0 |  | 0 |  |  | 0.0563368 | 0.009103243 |  |  | 0.02773531 | 0.0167548 | 0.05643481 | 0.01668992 | 0.08852577 | 0.01668675
[5 empty] | 0.05692462 | 0.009558406 |  |  | 0.02766163 | 0.01759254 | 0.05611833 | 0.01752442 | 0.08521911 | 0.01752109
Вертикальная линия q |  |  |  |  | 0.05750131 | 0.01001357 |  |  | 0.02778116 | 0.01843028 | 0.05970077 | 0.01835892 | 0.08886959 | 0.01835543
| 0 |  |  |  | 0.05806698 | 0.01046873 |  |  | 0.02912217 | 0.01926802 | 0.05698617 | 0.01919341 | 0.09233712 | 0.01918977
[5 empty] | 0.05862171 | 0.01092389 |  |  | 0.02769701 | 0.02010576 | 0.05713532 | 0.02002791 | 0.08889231 | 0.0200241
[5 empty] | 0.05916559 | 0.01137905 |  |  | 0.02806753 | 0.0209435 | 0.06063815 | 0.02086241 | 0.08931091 | 0.02085844
[5 empty] | 0.05969873 | 0.01183422 |  |  | 0.02821877 | 0.02178124 | 0.05828344 | 0.0216969 | 0.08734104 | 0.02169278
[5 empty] | 0.06022121 | 0.01228938 |  |  | 0.02945153 | 0.02261898 | 0.06078633 | 0.0225314 | 0.08989652 | 0.02252712
[5 empty] | 0.06073313 | 0.01274454 |  |  | 0.02870424 | 0.02345672 | 0.05947773 | 0.02336589 | 0.09049224 | 0.02336145
[5 empty] | 0.06123458 | 0.0131997 |  |  | 0.02832158 | 0.02429446 | 0.06157021 | 0.02420039 | 0.09259892 | 0.02419579
[5 empty] | 0.06172566 | 0.01365487 |  |  | 0.02875298 | 0.0251322 | 0.06198145 | 0.02503489 | 0.08985784 | 0.02503013
[5 empty] | 0.06220646 | 0.01411003 |  |  | 0.03005971 | 0.02596994 | 0.06065246 | 0.02586938 | 0.0953824 | 0.02586447
[5 empty] | 0.06267707 | 0.01456519 |  |  | 0.0292513 | 0.02680768 | 0.06006371 | 0.02670388 | 0.09273767 | 0.0266988
[5 empty] | 0.06313759 | 0.01502035 |  |  | 0.02953775 | 0.02764542 | 0.0629043 | 0.02753837 | 0.09243076 | 0.02753314
[5 empty] | 0.06358811 | 0.01547551 |  |  | 0.03023593 | 0.02848316 | 0.06286302 | 0.02837287 | 0.09694024 | 0.02836748
[5 empty] | 0.06402873 | 0.01593068 |  |  | 0.03000779 | 0.0293209 | 0.06103198 | 0.02920737 | 0.09076973 | 0.02920182
[5 empty] | 0.06445953 | 0.01638584 |  |  | 0.03020789 | 0.03015864 | 0.06082766 | 0.03004186 | 0.09229853 | 0.03003615
[5 empty] | 0.06488062 | 0.016841 |  |  | 0.02988779 | 0.03099638 | 0.0629612 | 0.03087636 | 0.09609733 | 0.03087049
[5 empty] | 0.06529209 | 0.01729616 |  |  | 0.02982427 | 0.03183412 | 0.06047863 | 0.03171086 | 0.09662326 | 0.03170483
[5 empty] | 0.06569402 | 0.01775132 |  |  | 0.03064971 | 0.03267186 | 0.06479771 | 0.03254535 | 0.09789356 | 0.03253917
[5 empty] | 0.06608653 | 0.01820649 |  |  | 0.03013586 | 0.0335096 | 0.06534657 | 0.03337985 | 0.09430778 | 0.03337351
[5 empty] | 0.06646969 | 0.01866165 |  |  | 0.03067134 | 0.03434734 | 0.06146196 | 0.03421434 | 0.0967258 | 0.03420784
[5 empty] | 0.0668436 | 0.01911681 |  |  | 0.03013117 | 0.03518508 | 0.0652076 | 0.03504884 | 0.09818596 | 0.03504218
[5 empty] | 0.06720835 | 0.01957197 |  |  | 0.03110164 | 0.03602282 | 0.06241773 | 0.03588334 | 0.09598269 | 0.03587652
[5 empty] | 0.06756405 | 0.02002714 |  |  | 0.03112492 | 0.03686056 | 0.06155312 | 0.03671783 | 0.09614999 | 0.03671086
[5 empty] | 0.06791078 | 0.0204823 |  |  | 0.03112396 | 0.0376983 | 0.06474848 | 0.03755233 | 0.09794395 | 0.03754519
[5 empty] | 0.06824864 | 0.02093746 |  |  | 0.03088689 | 0.03853604 | 0.06343137 | 0.03838683 | 0.09579957 | 0.03837953
[5 empty] | 0.06857772 | 0.02139262 |  |  | 0.03041513 | 0.03937378 | 0.06625128 | 0.03922132 | 0.09938895 | 0.03921387
[5 empty] | 0.06889812 | 0.02184778 |  |  | 0.03147056 | 0.04021152 | 0.06556369 | 0.04005582 | 0.09537345 | 0.04004821
[5 empty] | 0.06920993 | 0.02230295 |  |  | 0.03188239 | 0.04104926 | 0.06400608 | 0.04089031 | 0.09908502 | 0.04088254
[5 empty] | 0.06951323 | 0.02275811 |  |  | 0.03101256 | 0.041887 | 0.06528257 | 0.04172481 | 0.09938505 | 0.04171688
[5 empty] | 0.06980814 | 0.02321327 |  |  | 0.03079588 | 0.04272474 | 0.06386592 | 0.04255931 | 0.09529277 | 0.04255122
[5 empty] | 0.07009473 | 0.02366843 |  |  | 0.03223477 | 0.04356248 | 0.06368663 | 0.0433938 | 0.0991072 | 0.04338556
[5 empty] | 0.07037312 | 0.0241236 |  |  | 0.03190972 | 0.04440022 | 0.06644804 | 0.0442283 | 0.09763222 | 0.04421989
[5 empty] | 0.07064337 | 0.02457876 |  |  | 0.03197986 | 0.04523796 | 0.06518399 | 0.0450628 | 0.09722356 | 0.04505423
[5 empty] | 0.07090561 | 0.02503392 |  |  | 0.03144326 | 0.0460757 | 0.06539116 | 0.04589729 | 0.09650548 | 0.04588857
[5 empty] | 0.0711599 | 0.02548908 |  |  | 0.03217267 | 0.04691344 | 0.0664179 | 0.04673179 | 0.09640886 | 0.04672291
[5 empty] | 0.07140636 | 0.02594424 |  |  | 0.03252133 | 0.04775118 | 0.06796473 | 0.04756628 | 0.09931335 | 0.04755725
[5 empty] | 0.07164507 | 0.02639941 |  |  | 0.0321741 | 0.04858892 | 0.06833921 | 0.04840078 | 0.09884346 | 0.04839158
[5 empty] | 0.07187613 | 0.02685457 |  |  | 0.03134681 | 0.04942666 | 0.06504419 | 0.04923528 | 0.0991516 | 0.04922592
[5 empty] | 0.07209963 | 0.02730973 |  |  | 0.03187319 | 0.0502644 | 0.06582221 | 0.05006977 | 0.1036124 | 0.05006026
[5 empty] | 0.07231567 | 0.02776489 |  |  | 0.03165355 | 0.05110214 | 0.06819749 | 0.05090427 | 0.09846226 | 0.0508946
[5 empty] | 0.07252433 | 0.02822005 |  |  | 0.03163716 | 0.05193988 | 0.06864997 | 0.05173876 | 0.09858704 | 0.05172893
[5 empty] | 0.07272572 | 0.02867522 |  |  | 0.03167398 | 0.05277762 | 0.06717675 | 0.05257326 | 0.1025696 | 0.05256327
[5 empty] | 0.07291992 | 0.02913038 |  |  | 0.03223779 | 0.05361536 | 0.06552233 | 0.05340776 | 0.1031776 | 0.05339761
[5 empty] | 0.07310704 | 0.02958554 |  |  | 0.03190554 | 0.0544531 | 0.06965113 | 0.05424225 | 0.1042204 | 0.05423195
[5 empty] | 0.07328716 | 0.0300407 |  |  | 0.03225007 | 0.05529084 | 0.06894557 | 0.05507675 | 0.1034696 | 0.05506628
[5 empty] | 0.07346038 | 0.03049587 |  |  | 0.03191817 | 0.05612858 | 0.06785324 | 0.05591125 | 0.1004245 | 0.05590062
[5 empty] | 0.07362679 | 0.03095103 |  |  | 0.0330715 | 0.05696632 | 0.06794059 | 0.05674574 | 0.1002203 | 0.05673496
[5 empty] | 0.07378648 | 0.03140619 |  |  | 0.03347124 | 0.05780406 | 0.06645113 | 0.05758024 | 0.1025866 | 0.0575693
[5 empty] | 0.07393956 | 0.03186135 |  |  | 0.03302407 | 0.0586418 | 0.06674347 | 0.05841473 | 0.1014118 | 0.05840363
[5 empty] | 0.07408611 | 0.03231651 |  |  | 0.03303335 | 0.05947954 | 0.06920391 | 0.05924923 | 0.1033754 | 0.05923797
[5 empty] | 0.07422623 | 0.03277168 |  |  | 0.03385952 | 0.06031728 | 0.06625133 | 0.06008373 | 0.1016173 | 0.06007231
[5 empty] | 0.07436001 | 0.03322684 |  |  | 0.03267535 | 0.06115502 | 0.06958643 | 0.06091822 | 0.1052836 | 0.06090665
[5 empty] | 0.07448754 | 0.033682 |  |  | 0.03387716 | 0.06199276 | 0.06904071 | 0.06175272 | 0.1054839 | 0.06174098
[5 empty] | 0.07460893 | 0.03413716 |  |  | 0.03282285 | 0.0628305 | 0.0708058 | 0.06258722 | 0.1032451 | 0.06257532
[5 empty] | 0.07472426 | 0.03459233 |  |  | 0.03357334 | 0.06366824 | 0.07063334 | 0.06342171 | 0.1071219 | 0.06340966
[5 empty] | 0.07483362 | 0.03504749 |  |  | 0.03344298 | 0.06450598 | 0.06889916 | 0.06425621 | 0.1025735 | 0.064244
[5 empty] | 0.07493711 | 0.03550265 |  |  | 0.03378172 | 0.06534372 | 0.07046687 | 0.0650907 | 0.1072155 | 0.06507834
[5 empty] | 0.07503483 | 0.03595781 |  |  | 0.03299201 | 0.06618146 | 0.07086938 | 0.0659252 | 0.10581 | 0.06591267
[5 empty] | 0.07512687 | 0.03641297 |  |  | 0.03313257 | 0.0670192 | 0.06935074 | 0.0667597 | 0.1055489 | 0.06674701
[5 empty] | 0.07521332 | 0.03686814 |  |  | 0.03346451 | 0.06785694 | 0.07070325 | 0.06759419 | 0.1069571 | 0.06758135
[5 empty] | 0.07529428 | 0.0373233 |  |  | 0.03398702 | 0.06869468 | 0.06980244 | 0.06842869 | 0.1029813 | 0.06841569
[5 empty] | 0.07536983 | 0.03777846 |  |  | 0.03419046 | 0.06953242 | 0.07049423 | 0.06926319 | 0.1088954 | 0.06925002
[5 empty] | 0.07544008 | 0.03823362 |  |  | 0.03476017 | 0.07037016 | 0.07105461 | 0.07009768 | 0.104846 | 0.07008436
[5 empty] | 0.07550512 | 0.03868878 |  |  | 0.03380433 | 0.0712079 | 0.0700233 | 0.07093218 | 0.1036855 | 0.0709187
[5 empty] | 0.07556504 | 0.03914395 |  |  | 0.03361794 | 0.07204564 | 0.0720252 | 0.07176667 | 0.105067 | 0.07175304
[5 empty] | 0.07561993 | 0.03959911 |  |  | 0.03403765 | 0.07288338 | 0.07262876 | 0.07260117 | 0.104284 | 0.07258737
[5 empty] | 0.0756699 | 0.04005427 |  |  | 0.03370794 | 0.07372112 | 0.07018574 | 0.07343567 | 0.107148 | 0.07342171
[5 empty] | 0.07571502 | 0.04050943 |  |  | 0.03401088 | 0.07455886 | 0.07232777 | 0.07427016 | 0.1046885 | 0.07425605
[5 empty] | 0.07575541 | 0.0409646 |  |  | 0.03409412 | 0.0753966 | 0.07054886 | 0.07510466 | 0.1091141 | 0.07509039
[5 empty] | 0.07579114 | 0.04141976 |  |  | 0.03468646 | 0.07623434 | 0.07347202 | 0.07593915 | 0.1075731 | 0.07592472
[5 empty] | 0.07582232 | 0.04187492 |  |  | 0.03476393 | 0.07707208 | 0.07352454 | 0.07677365 | 0.1109163 | 0.07675906
[5 empty] | 0.07584904 | 0.04233008 |  |  | 0.03457632 | 0.07790982 | 0.07349936 | 0.07760815 | 0.1053978 | 0.0775934
[5 empty] | 0.07587138 | 0.04278524 |  |  | 0.03558283 | 0.07874756 | 0.07123215 | 0.07844264 | 0.107457 | 0.07842774
[5 empty] | 0.07588946 | 0.04324041 |  |  | 0.03433481 | 0.0795853 | 0.07093861 | 0.07927714 | 0.1113377 | 0.07926208
[5 empty] | 0.07590335 | 0.04369557 |  |  | 0.03493633 | 0.08042304 | 0.07025472 | 0.08011164 | 0.1084313 | 0.08009641
[5 empty] | 0.07591316 | 0.04415073 |  |  | 0.03506659 | 0.08126078 | 0.07192284 | 0.08094613 | 0.1070798 | 0.08093075
[5 empty] | 0.07591898 | 0.04460589 |  |  | 0.03513745 | 0.08209852 | 0.07033744 | 0.08178063 | 0.112569 | 0.08176509
[5 empty] | 0.0759209 | 0.04506106 |  |  | 0.03546626 | 0.08293626 | 0.0715346 | 0.08261512 | 0.1097292 | 0.08259943
[5 empty] | 0.0754209 | 0.04506106 |  |  | 0.03496565 | 0.083774 | 0.07287396 | 0.08344962 | 0.1097315 | 0.08343376
[5 empty] | 0.07479457 | 0.0450936 |  |  | 0.03447541 | 0.08461174 | 0.07232512 | 0.08428412 | 0.1099901 | 0.0842681
[5 empty] | 0.0741665 | 0.04512528 |  |  | 0.03434874 | 0.08544948 | 0.07010858 | 0.08511861 | 0.1062139 | 0.08510244
[5 empty] | 0.0735367 | 0.04515609 |  |  | 0.03488641 | 0.08628722 | 0.07230909 | 0.08595311 | 0.1066266 | 0.08593678
[5 empty] | 0.07290517 | 0.04518603 |  |  | 0.03390506 | 0.08712496 | 0.07288664 | 0.08678761 | 0.1103042 | 0.08677111
[5 empty] | 0.0722719 | 0.0452151 |  |  | 0.03410147 | 0.0879627 | 0.07244231 | 0.0876221 | 0.1111322 | 0.08760545
[5 empty] | 0.0716369 | 0.0452433 |  |  | 0.03462825 | 0.08880044 | 0.06973183 | 0.0884566 | 0.1058468 | 0.08843979
[5 empty] | 0.07100016 | 0.04527062 |  |  | 0.03401371 | 0.08963818 | 0.07074842 | 0.08929109 | 0.1069961 | 0.08927413
[5 empty] | 0.07036168 | 0.04529708 |  |  | 0.03415695 | 0.09047592 | 0.07159756 | 0.09012559 | 0.108479 | 0.09010846
[5 empty] | 0.06972148 | 0.04532267 |  |  | 0.03434566 | 0.09131366 | 0.07033754 | 0.09096009 | 0.106852 | 0.0909428
[5 empty] | 0.06907954 | 0.04534739 |  |  | 0.03463843 | 0.0921514 | 0.06956372 | 0.09179458 | 0.1080973 | 0.09177714
[5 empty] | 0.06843586 | 0.04537123 |  |  | 0.03448144 | 0.09298914 | 0.06979869 | 0.09262908 | 0.1117627 | 0.09261148
[5 empty] | 0.06779045 | 0.04539421 |  |  | 0.034408 | 0.09382688 | 0.07151912 | 0.09346358 | 0.1070873 | 0.09344581
[5 empty] | 0.0671433 | 0.04541632 |  |  | 0.03458732 | 0.09466462 | 0.0720162 | 0.09429807 | 0.1064838 | 0.09428015
[5 empty] | 0.06649442 | 0.04543755 |  |  | 0.03391042 | 0.09550236 | 0.06963063 | 0.09513257 | 0.1097886 | 0.09511449
[5 empty] | 0.06584381 | 0.04545792 |  |  | 0.03384928 | 0.0963401 | 0.07173421 | 0.09596706 | 0.1096455 | 0.09594883
[5 empty] | 0.06519146 | 0.04547742 |  |  | 0.03512756 | 0.09717784 | 0.07129729 | 0.09680156 | 0.1056596 | 0.09678317
[5 empty] | 0.06453738 | 0.04549604 |  |  | 0.0347546 | 0.09801558 | 0.0713472 | 0.09763606 | 0.109545 | 0.0976175
[5 empty] | 0.06388156 | 0.0455138 |  |  | 0.0345748 | 0.09885332 | 0.07245078 | 0.09847055 | 0.1083445 | 0.09845184
[5 empty] | 0.06322401 | 0.04553069 |  |  | 0.03504205 | 0.09969106 | 0.07247643 | 0.09930505 | 0.1108892 | 0.09928618
[5 empty] | 0.06256472 | 0.0455467 |  |  | 0.03381537 | 0.1005288 | 0.06998527 | 0.1001395 | 0.106184 | 0.1001205
[5 empty] | 0.0619037 | 0.04556185 |  |  | 0.03501387 | 0.1013665 | 0.07244761 | 0.100974 | 0.1075558 | 0.1009549
[5 empty] | 0.06124095 | 0.04557612 |  |  | 0.03382746 | 0.1022043 | 0.0708201 | 0.1018085 | 0.1046456 | 0.1017892
[5 empty] | 0.06057646 | 0.04558953 |  |  | 0.0347842 | 0.103042 | 0.07027846 | 0.102643 | 0.1111831 | 0.1026235
[5 empty] | 0.05991023 | 0.04560206 |  |  | 0.03415655 | 0.1038798 | 0.06986727 | 0.1034775 | 0.1112393 | 0.1034579
[5 empty] | 0.05924227 | 0.04561373 |  |  | 0.03444974 | 0.1047175 | 0.0732218 | 0.104312 | 0.1090315 | 0.1042922
[5 empty] | 0.05857258 | 0.04562452 |  |  | 0.03363548 | 0.1055552 | 0.07199084 | 0.1051465 | 0.1097681 | 0.1051265
[5 empty] | 0.05790115 | 0.04563445 |  |  | 0.03527583 | 0.106393 | 0.07021611 | 0.105981 | 0.1056638 | 0.1059609
[5 empty] | 0.05722799 | 0.0456435 |  |  | 0.03397196 | 0.1072307 | 0.07309309 | 0.1068155 | 0.108655 | 0.1067952
[5 empty] | 0.05655309 | 0.04565168 |  |  | 0.03441275 | 0.1080685 | 0.0722144 | 0.10765 | 0.1084218 | 0.1076296
[5 empty] | 0.05587646 | 0.045659 |  |  | 0.03452169 | 0.1089062 | 0.07269684 | 0.1084845 | 0.1087718 | 0.1084639
[5 empty] | 0.05519809 | 0.04566544 |  |  | 0.03378467 | 0.1097439 | 0.06874289 | 0.109319 | 0.1076633 | 0.1092982
[5 empty] | 0.05451799 | 0.04567101 |  |  | 0.03526007 | 0.1105817 | 0.07183617 | 0.1101535 | 0.1043429 | 0.1101326
[5 empty] | 0.05383615 | 0.04567572 |  |  | 0.03422001 | 0.1114194 | 0.07159791 | 0.110988 | 0.1077199 | 0.1109669
[5 empty] | 0.05315258 | 0.04567955 |  |  | 0.03398309 | 0.1122572 | 0.07137187 | 0.1118225 | 0.1053582 | 0.1118012
[5 empty] | 0.05246728 | 0.04568251 |  |  | 0.03376161 | 0.1130949 | 0.07232911 | 0.112657 | 0.1064593 | 0.1126356
[5 empty] | 0.05178024 | 0.04568461 |  |  | 0.0347045 | 0.1139326 | 0.0724206 | 0.1134915 | 0.1090684 | 0.1134699
[5 empty] | 0.05109147 | 0.04568583 |  |  | 0.03455169 | 0.1147704 | 0.07159718 | 0.114326 | 0.1058185 | 0.1143043
[5 empty] | 0.05040096 | 0.04568618 |  |  | 0.03463974 | 0.1156081 | 0.07098558 | 0.1151605 | 0.1093496 | 0.1151386
[5 empty] | 0.04970872 | 0.04568566 |  |  | 0.0332992 | 0.1164459 | 0.07081272 | 0.115995 | 0.1059302 | 0.1159729
[5 empty] | 0.04901474 | 0.04568428 |  |  | 0.03368289 | 0.1172836 | 0.07285246 | 0.1168295 | 0.1079722 | 0.1168073
[5 empty] | 0.04831903 | 0.04568202 |  |  | 0.03475374 | 0.1181213 | 0.07117494 | 0.117664 | 0.1040465 | 0.1176416
[5 empty] | 0.04762158 | 0.04567889 |  |  | 0.03495148 | 0.1189591 | 0.0688508 | 0.1184985 | 0.1092471 | 0.1184759
[5 empty] | 0.0469224 | 0.04567489 |  |  | 0.03388054 | 0.1197968 | 0.07013691 | 0.119333 | 0.1093236 | 0.1193103
[5 empty] | 0.04622149 | 0.04567002 |  |  | 0.03320519 | 0.1206346 | 0.06939445 | 0.1201675 | 0.1098718 | 0.1201446
[5 empty] | 0.04551884 | 0.04566428 |  |  | 0.03480524 | 0.1214723 | 0.07105292 | 0.121002 | 0.1033132 | 0.120979
[5 empty] | 0.04481445 | 0.04565768 |  |  | 0.03501019 | 0.12231 | 0.07059279 | 0.1218364 | 0.1064964 | 0.1218133
[5 empty] | 0.04410833 | 0.0456502 |  |  | 0.03443537 | 0.1231478 | 0.07207596 | 0.1226709 | 0.1046855 | 0.1226476
[5 empty] | 0.04340048 | 0.04564185 |  |  | 0.03444038 | 0.1239855 | 0.06904703 | 0.1235054 | 0.1076208 | 0.123482
[5 empty] | 0.04269089 | 0.04563263 |  |  | 0.0347143 | 0.1248233 | 0.07008354 | 0.1243399 | 0.1034306 | 0.1243163
[5 empty] | 0.04197957 | 0.04562254 |  |  | 0.03308658 | 0.125661 | 0.0687487 | 0.1251744 | 0.105077 | 0.1251506
[5 empty] | 0.04126651 | 0.04561158 |  |  | 0.03414236 | 0.1264987 | 0.06925799 | 0.1260089 | 0.1100031 | 0.125985
[5 empty] | 0.04055172 | 0.04559975 |  |  | 0.0336569 | 0.1273365 | 0.07103957 | 0.1268434 | 0.1085187 | 0.1268193
[5 empty] | 0.0398352 | 0.04558705 |  |  | 0.03324589 | 0.1281742 | 0.06830163 | 0.1276779 | 0.1058428 | 0.1276537
[5 empty] | 0.03911694 | 0.04557348 |  |  | 0.03400376 | 0.129012 | 0.06812449 | 0.1285124 | 0.1053985 | 0.128488
[5 empty] | 0.03839694 | 0.04555904 |  |  | 0.03355164 | 0.1298497 | 0.06908483 | 0.1293469 | 0.1024428 | 0.1293223
[5 empty] | 0.03767521 | 0.04554373 |  |  | 0.03476941 | 0.1306874 | 0.07129035 | 0.1301814 | 0.1066864 | 0.1301567
[5 empty] | 0.03695175 | 0.04552755 |  |  | 0.03377079 | 0.1315252 | 0.06852351 | 0.1310159 | 0.1068718 | 0.130991
[5 empty] | 0.03622655 | 0.0455105 |  |  | 0.03434992 | 0.1323629 | 0.07137624 | 0.1318504 | 0.1090409 | 0.1318253
[5 empty] | 0.03549962 | 0.04549257 |  |  | 0.03328886 | 0.1332007 | 0.068627 | 0.1326849 | 0.1061226 | 0.1326597
[5 empty] | 0.03477095 | 0.04547378 |  |  | 0.03404534 | 0.1340384 | 0.06904214 | 0.1335194 | 0.1041616 | 0.133494
[5 empty] | 0.03404055 | 0.04545412 |  |  | 0.03419343 | 0.1348761 | 0.06778632 | 0.1343539 | 0.1089518 | 0.1343284
[5 empty] | 0.03330841 | 0.04543359 |  |  | 0.03439268 | 0.1357139 | 0.07094197 | 0.1351884 | 0.106346 | 0.1351627
[5 empty] | 0.03257454 | 0.04541219 |  |  | 0.03360857 | 0.1365516 | 0.06894884 | 0.1360229 | 0.1083972 | 0.135997
[5 empty] | 0.03183894 | 0.04538992 |  |  | 0.03388103 | 0.1373894 | 0.06958313 | 0.1368574 | 0.1071992 | 0.1368314
[5 empty] | 0.0311016 | 0.04536677 |  |  | 0.0327878 | 0.1382271 | 0.07145408 | 0.1376919 | 0.1048206 | 0.1376657
[5 empty] | 0.03036252 | 0.04534276 |  |  | 0.03378055 | 0.1390648 | 0.06769755 | 0.1385264 | 0.1016926 | 0.1385
[5 empty] | 0.02962171 | 0.04531788 |  |  | 0.03355813 | 0.1399026 | 0.06853098 | 0.1393609 | 0.1028011 | 0.1393344
[5 empty] | 0.02887917 | 0.04529213 |  |  | 0.03278967 | 0.1407403 | 0.07104631 | 0.1401954 | 0.1076516 | 0.1401687
[5 empty] | 0.02813489 | 0.0452655 |  |  | 0.03320331 | 0.1415781 | 0.06827514 | 0.1410299 | 0.1057934 | 0.1410031
[5 empty] | 0.02738888 | 0.04523801 |  |  | 0.0336232 | 0.1424158 | 0.07108462 | 0.1418644 | 0.1064732 | 0.1418374
[5 empty] | 0.02664113 | 0.04520965 |  |  | 0.03272171 | 0.1432535 | 0.06828631 | 0.1426989 | 0.1074184 | 0.1426717
[5 empty] | 0.02589165 | 0.04518041 |  |  | 0.03324062 | 0.1440913 | 0.06931618 | 0.1435333 | 0.101844 | 0.1435061
[5 empty] | 0.02514043 | 0.04515031 |  |  | 0.03389281 | 0.144929 | 0.06646891 | 0.1443678 | 0.105368 | 0.1443404
[5 empty] | 0.02438748 | 0.04511934 |  |  | 0.03374245 | 0.1457668 | 0.06748441 | 0.1452023 | 0.1024907 | 0.1451747
[5 empty] | 0.0236328 | 0.04508749 |  |  | 0.03291541 | 0.1466045 | 0.06638584 | 0.1460368 | 0.1023926 | 0.1460091
[5 empty] | 0.02287638 | 0.04505478 |  |  | 0.03322423 | 0.1474422 | 0.06927193 | 0.1468713 | 0.1015752 | 0.1468434
[5 empty] | 0.02211822 | 0.04502119 |  |  | 0.03231367 | 0.14828 | 0.06782523 | 0.1477058 | 0.1060555 | 0.1476778
[5 empty] | 0.02135834 | 0.04498674 |  |  | 0.03346319 | 0.1491177 | 0.06997345 | 0.1485403 | 0.1046683 | 0.1485121
[5 empty] | 0.02059671 | 0.04495141 |  |  | 0.03391964 | 0.1499555 | 0.06718441 | 0.1493748 | 0.1026457 | 0.1493464
[5 empty] | 0.01983335 | 0.04491522 |  |  | 0.03319214 | 0.1507932 | 0.06950795 | 0.1502093 | 0.1013479 | 0.1501808
[5 empty] | 0.01906826 | 0.04487815 |  |  | 0.03267293 | 0.1516309 | 0.06716601 | 0.1510438 | 0.1067186 | 0.1510151
[5 empty] | 0.01830144 | 0.04484022 |  |  | 0.0330116 | 0.1524687 | 0.06850558 | 0.1518783 | 0.1009535 | 0.1518494
[5 empty] | 0.01753287 | 0.04480141 |  |  | 0.03294985 | 0.1533064 | 0.06815842 | 0.1527128 | 0.1048154 | 0.1526838
[5 empty] | 0.01676258 | 0.04476174 |  |  | 0.03279599 | 0.1541442 | 0.06950511 | 0.1535473 | 0.1017399 | 0.1535181
[5 empty] | 0.01599055 | 0.04472119 |  |  | 0.03369 | 0.1549819 | 0.06640213 | 0.1543818 | 0.1011945 | 0.1543525
[5 empty] | 0.01521678 | 0.04467978 |  |  | 0.03364384 | 0.1558196 | 0.06586115 | 0.1552163 | 0.1029442 | 0.1551868
[5 empty] | 0.01444128 | 0.04463749 |  |  | 0.03286582 | 0.1566574 | 0.06738531 | 0.1560508 | 0.1018885 | 0.1560211
[5 empty] | 0.01366405 | 0.04459433 |  |  | 0.0330761 | 0.1574951 | 0.06816609 | 0.1568853 | 0.09970361 | 0.1568555
[5 empty] | 0.01288508 | 0.04455031 |  |  | 0.03342017 | 0.1583329 | 0.06983415 | 0.1577198 | 0.1038265 | 0.1576898
[5 empty] | 0.01210438 | 0.04450541 |  |  | 0.03227675 | 0.1591706 | 0.06573047 | 0.1585543 | 0.100787 | 0.1585242
[5 empty] | 0.01132194 | 0.04445964 |  |  | 0.03229513 | 0.1600083 | 0.0655196 | 0.1593888 | 0.09895388 | 0.1593585
[5 empty] | 0.01053777 | 0.04441301 |  |  | 0.03354122 | 0.1608461 | 0.06681967 | 0.1602233 | 0.1054972 | 0.1601928
[5 empty] | 0.009751863 | 0.0443655 |  |  | 0.03191054 | 0.1616838 | 0.06604939 | 0.1610578 | 0.103063 | 0.1610272
[5 empty] | 0.008964222 | 0.04431712 |  |  | 0.03330167 | 0.1625216 | 0.06656416 | 0.1618923 | 0.09865544 | 0.1618615
[5 empty] | 0.008174847 | 0.04426788 |  |  | 0.03206986 | 0.1633593 | 0.06570681 | 0.1627268 | 0.1036081 | 0.1626958
[5 empty] | 0.007383737 | 0.04421776 |  |  | 0.03318799 | 0.164197 | 0.06521897 | 0.1635613 | 0.09860931 | 0.1635302
[5 empty] | 0.006590893 | 0.04416677 |  |  | 0.03339465 | 0.1650348 | 0.06768267 | 0.1643958 | 0.1045095 | 0.1643645
[5 empty] | 0.005796314 | 0.04411491 |  |  | 0.03211438 | 0.1658725 | 0.06774956 | 0.1652302 | 0.1020908 | 0.1651989
[5 empty] | 0.005 | 0.04406218 |  |  | 0.03285585 | 0.1667103 | 0.06732944 | 0.1660647 | 0.1010466 | 0.1660332
[5 empty] | 0.005 | 0.04406218
[5 empty] | 0.005636381 | 0.04402964
[5 empty] | 0.006274394 | 0.04399796
[5 empty] | 0.00691404 | 0.04396715
[5 empty] | 0.007555318 | 0.04393721
[5 empty] | 0.008198229 | 0.04390814
[5 empty] | 0.008842773 | 0.04387994
[5 empty] | 0.009488948 | 0.04385262
[5 empty] | 0.01013676 | 0.04382616
[5 empty] | 0.0107862 | 0.04380057
[5 empty] | 0.01143727 | 0.04377585
[5 empty] | 0.01208998 | 0.04375201
[5 empty] | 0.01274431 | 0.04372903
[5 empty] | 0.01340029 | 0.04370692
[5 empty] | 0.01405789 | 0.04368569
[5 empty] | 0.01471712 | 0.04366532
[5 empty] | 0.01537799 | 0.04364582
[5 empty] | 0.01604049 | 0.0436272
[5 empty] | 0.01670463 | 0.04360944
[5 empty] | 0.01737039 | 0.04359255
[5 empty] | 0.01803779 | 0.04357654
[5 empty] | 0.01870682 | 0.04356139
[5 empty] | 0.01937748 | 0.04354712
[5 empty] | 0.02004978 | 0.04353371
[5 empty] | 0.02072371 | 0.04352118
[5 empty] | 0.02139927 | 0.04350951
[5 empty] | 0.02207646 | 0.04349872
[5 empty] | 0.02275529 | 0.04348879
[5 empty] | 0.02343574 | 0.04347974
[5 empty] | 0.02411783 | 0.04347156
[5 empty] | 0.02480156 | 0.04346424
[5 empty] | 0.02548691 | 0.0434578
[5 empty] | 0.0261739 | 0.04345223
[5 empty] | 0.02686252 | 0.04344752
[5 empty] | 0.02755277 | 0.04344369
[5 empty] | 0.02824466 | 0.04344073
[5 empty] | 0.02893818 | 0.04343863
[5 empty] | 0.02963333 | 0.04343741
[5 empty] | 0.03033011 | 0.04343706
[5 empty] | 0.03102853 | 0.04343758
[5 empty] | 0.03172857 | 0.04343896
[5 empty] | 0.03243025 | 0.04344122
[5 empty] | 0.03313357 | 0.04344435
[5 empty] | 0.03383851 | 0.04344835
[5 empty] | 0.03454509 | 0.04345322
[5 empty] | 0.0352533 | 0.04345896
[5 empty] | 0.03596314 | 0.04346556
[5 empty] | 0.03667462 | 0.04347304
[5 empty] | 0.03738773 | 0.04348139
[5 empty] | 0.03810247 | 0.04349061
[5 empty] | 0.03881884 | 0.0435007
[5 empty] | 0.03953684 | 0.04351166
[5 empty] | 0.04025648 | 0.04352349
[5 empty] | 0.04097775 | 0.04353619
[5 empty] | 0.04170066 | 0.04354976
[5 empty] | 0.04242519 | 0.0435642
[5 empty] | 0.04315136 | 0.04357951
[5 empty] | 0.04387916 | 0.04359569
[5 empty] | 0.04460859 | 0.04361274
[5 empty] | 0.04533966 | 0.04363067
[5 empty] | 0.04607235 | 0.04364946
[5 empty] | 0.04680668 | 0.04366912
[5 empty] | 0.04754265 | 0.04368965
[5 empty] | 0.04828024 | 0.04371105
[5 empty] | 0.04901947 | 0.04373332
[5 empty] | 0.04976033 | 0.04375647
[5 empty] | 0.05050282 | 0.04378048
[5 empty] | 0.05124695 | 0.04380536
[5 empty] | 0.0519927 | 0.04383111
[5 empty] | 0.05274009 | 0.04385774
[5 empty] | 0.05348912 | 0.04388523
[5 empty] | 0.05423977 | 0.04391359
[5 empty] | 0.05499206 | 0.04394283
[5 empty] | 0.05574598 | 0.04397293
[5 empty] | 0.05650153 | 0.0440039
[5 empty] | 0.05725872 | 0.04403575
[5 empty] | 0.05801753 | 0.04406846
[5 empty] | 0.05877798 | 0.04410205
[5 empty] | 0.05954006 | 0.0441365
[5 empty] | 0.06030378 | 0.04417183
[5 empty] | 0.06106913 | 0.04420802
[5 empty] | 0.06183611 | 0.04424509
[5 empty] | 0.06260472 | 0.04428302
[5 empty] | 0.06337496 | 0.04432183
[5 empty] | 0.06414684 | 0.0443615
[5 empty] | 0.06492035 | 0.04440205
[5 empty] | 0.06569549 | 0.04444346
[5 empty] | 0.06647227 | 0.04448575
[5 empty] | 0.06725067 | 0.04452891
[5 empty] | 0.06803071 | 0.04457293
[5 empty] | 0.06881239 | 0.04461783
[5 empty] | 0.06959569 | 0.0446636
[5 empty] | 0.07038063 | 0.04471023
[5 empty] | 0.0711672 | 0.04475774
[5 empty] | 0.0719554 | 0.04480612
[5 empty] | 0.07274523 | 0.04485536
[5 empty] | 0.0735367 | 0.04490548
[5 empty] | 0.0743298 | 0.04495647
[5 empty] | 0.07512453 | 0.04500833
[5 empty] | 0.0759209 | 0.04506106
[5 empty] | 0.0754209 | 0.04506106
[5 empty] | 0.07617931 | 0.04672735
[5 empty] | 0.07692878 | 0.04839365
[5 empty] | 0.07766925 | 0.05005995
[5 empty] | 0.07840067 | 0.05172625
[5 empty] | 0.07912299 | 0.05339254
[5 empty] | 0.07983614 | 0.05505884
[5 empty] | 0.08054007 | 0.05672514
[5 empty] | 0.08123472 | 0.05839144
[5 empty] | 0.08192004 | 0.06005773
[5 empty] | 0.08259596 | 0.06172403
[5 empty] | 0.08326245 | 0.06339033
[5 empty] | 0.08391943 | 0.06505663
[5 empty] | 0.08456685 | 0.06672292
[5 empty] | 0.08520466 | 0.06838922
[5 empty] | 0.08583279 | 0.07005552
[5 empty] | 0.0864512 | 0.07172182
[5 empty] | 0.08705983 | 0.07338811
[5 empty] | 0.08765861 | 0.07505441
[5 empty] | 0.0882475 | 0.07672071
[5 empty] | 0.08882644 | 0.078387
[5 empty] | 0.08939536 | 0.0800533
[5 empty] | 0.08995423 | 0.0817196
[5 empty] | 0.09050297 | 0.0833859
[5 empty] | 0.09104153 | 0.08505219
[5 empty] | 0.09156986 | 0.08671849
[5 empty] | 0.0920879 | 0.08838479
[5 empty] | 0.09259559 | 0.09005109
[5 empty] | 0.09309288 | 0.09171738
[5 empty] | 0.09357971 | 0.09338368
[5 empty] | 0.09406242 | 0.09504998
[5 empty] | 0.09456417 | 0.09671628
[5 empty] | 0.09508236 | 0.09838257
[5 empty] | 0.09561163 | 0.1000489
[5 empty] | 0.09614659 | 0.1017152
[5 empty] | 0.09668188 | 0.1033815
[5 empty] | 0.09721213 | 0.1050478
[5 empty] | 0.09773197 | 0.1067141
[5 empty] | 0.09823602 | 0.1083804
[5 empty] | 0.09871891 | 0.1100467
[5 empty] | 0.09917528 | 0.111713
[5 empty] | 0.09959974 | 0.1133793
[5 empty] | 0.09998693 | 0.1150455
[5 empty] | 0.1003315 | 0.1167118
[5 empty] | 0.100628 | 0.1183781
[5 empty] | 0.1008711 | 0.1200444
[5 empty] | 0.1010555 | 0.1217107
[5 empty] | 0.1012279 | 0.123377
[5 empty] | 0.1012265 | 0.1250433
[5 empty] | 0.1012245 | 0.1267096
[5 empty] | 0.1012111 | 0.1283759
[5 empty] | 0.1011882 | 0.1300422
[5 empty] | 0.1011562 | 0.1317085
[5 empty] | 0.1011156 | 0.1333748
[5 empty] | 0.1010669 | 0.1350411
[5 empty] | 0.1010107 | 0.1367074
[5 empty] | 0.1009473 | 0.1383737
[5 empty] | 0.1008774 | 0.14004
[5 empty] | 0.1008014 | 0.1417063
[5 empty] | 0.1007198 | 0.1433726
[5 empty] | 0.1006332 | 0.1450389
[5 empty] | 0.100542 | 0.1467052
[5 empty] | 0.1004467 | 0.1483715
[5 empty] | 0.1003478 | 0.15
[5 empty] | 0.1002459 | 0.1517041
[5 empty] | 0.1001414 | 0.1533704
[5 empty] | 0.1000349 | 0.1550367
[5 empty] | 0.09992683 | 0.156703
[5 empty] | 0.09981769 | 0.1583693
[5 empty] | 0.099708 | 0.1600356
[5 empty] | 0.09959827 | 0.1617019
[5 empty] | 0.09948898 | 0.1633682
[5 empty] | 0.09938057 | 0.1650345
[5 empty] | 0.09926828 | 0.1667008
[5 empty] | 0.09914919 | 0.1683671
[5 empty] | 0.09902345 | 0.1700334
[5 empty] | 0.09889124 | 0.1716997
[5 empty] | 0.09875269 | 0.173366
[5 empty] | 0.09860796 | 0.1750323
[5 empty] | 0.09845721 | 0.1766986
[5 empty] | 0.09830059 | 0.1783649
[5 empty] | 0.09813826 | 0.1800312
[5 empty] | 0.09797036 | 0.1816974
[5 empty] | 0.09779707 | 0.1833637
[5 empty] | 0.09761852 | 0.18503
[5 empty] | 0.09743488 | 0.1866963
[5 empty] | 0.09724629 | 0.1883626
[5 empty] | 0.09705292 | 0.1900289
[5 empty] | 0.09685491 | 0.1916952
[5 empty] | 0.09665242 | 0.1933615
[5 empty] | 0.09644562 | 0.1950278
[5 empty] | 0.09623464 | 0.1966941
[5 empty] | 0.09601964 | 0.1983604
[5 empty] | 0.09580079 | 0.2000267
[5 empty] | 0.09557823 | 0.201693
[5 empty] | 0.09535211 | 0.2033593
[5 empty] | 0.0951226 | 0.2050256
[5 empty] | 0.09488985 | 0.2066919
[5 empty] | 0.09465401 | 0.2083582
[5 empty] | 0.09441523 | 0.2100245