## 1
Общество с ограниченной ответственностью "Инженерная геология" (ООО "ИнжГео") | [11 empty] | Общество с ограниченной ответственностью "Инженерная геология" (ООО "ИнжГео")
Юр. адрес: 117279, г. Москва, ул. Миклухо-Маклая, 36 а, этаж 5, пом. XXIII к. 76-84 | [11 empty] | Юр. адрес: 117279, г. Москва, ул. Миклухо-Маклая, 36 а, этаж 5, пом. XXIII к. 76-84 | [8 empty] | нагр |  |  | X0 | Y0 | R |  | нагр |  |  |  | X0 | Y0 | R | нагр |  |  |  | X0 | Y0 | R |  | нагр |  |  |  | X0 | Y0 | R
Телефон/факс +7 (495) 132-30-00, Адрес электронной почты inbox@inj-geo.ru | [11 empty] | Телефон/факс +7 (495) 132-30-00, Адрес электронной почты inbox@inj-geo.ru | [12 empty] | 0 | [7 empty] | 0 | [6 empty] | 0 | [7 empty] | 0
[21 empty] | девиатор | [6 empty] | девиатор | [6 empty] | девиатор | [7 empty] | девиатор
Испытательная лаборатория ООО «ИнжГео» | [11 empty] | Испытательная лаборатория ООО «ИнжГео» | [8 empty] | x0 | Угол | X | Y |  |  |  | x0 |  | Угол | X | Y |  |  | x0 |  | Угол | X | Y |  |  |  | x0 |  | Угол | X | Y
Адрес места осуществления деятельности лаборатории: г. Москва, просп. Вернадского, д. 51, стр. 1 | [11 empty] | Адрес места осуществления деятельности лаборатории: г. Москва, просп. Вернадского, д. 51, стр. 1 | [9 empty] | 0 | [7 empty] | 0 | [6 empty] | 0 | [7 empty] | 0
Телефон +7(910)4557682, E-mail: slg85@mail.ru | [11 empty] | Телефон +7(910)4557682, E-mail: slg85@mail.ru | [9 empty] | 5 | [7 empty] | 5 | [6 empty] | 5 | [7 empty] | 5
[22 empty] | 10 | [7 empty] | 10 | [6 empty] | 10 | [7 empty] | 10
[12 empty] | Протокол испытаний № 13-63/31 от 29-11-2022 | [9 empty] | 15 | [7 empty] | 15 | [6 empty] | 15 | [7 empty] | 15
[22 empty] | 20 | [7 empty] | 20 | [6 empty] | 20 | [7 empty] | 20
[12 empty] | Наименование и адрес заказчика: Переход трубопровода через р. Енисей | [9 empty] | 25 | [7 empty] | 25 | [6 empty] | 25 | [7 empty] | 25
[12 empty] | Наименование объекта: ООО Регионстрой | [9 empty] | 30 | [7 empty] | 30 | [6 empty] | 30 | [7 empty] | 30
Наименование используемого метода/методики: ГОСТ 12248.4-2020 | [11 empty] | Наименование используемого метода/методики: ГОСТ 12248.3-2020 | [9 empty] | 35 | [7 empty] | 35 | [6 empty] | 35 | [7 empty] | 35
Условия проведения испытания: температура окружающей среды (18 - 25)0С, влажность воздуха (40 - 75)% | [11 empty] | Условия проведения испытания: температура окружающей среды (18 - 25)0С, влажность воздуха (40 - 75)% | [9 empty] | 40 | [7 empty] | 40 | [6 empty] | 40 | [7 empty] | 40
[12 empty] | Дата получение объекта подлежащего испытаниям: 02-11-2022 | [9 empty] | 45 | [7 empty] | 45 | [6 empty] | 45 | [7 empty] | 45
[12 empty] | Дата испытания: 25.10.2022-19.11.2031 | [9 empty] | 50 | [7 empty] | 50 | [6 empty] | 50 | [7 empty] | 50
[22 empty] | 55 | [7 empty] | 55 | [6 empty] | 55 | [7 empty] | 55
Испытание грунтов методом трехосного сжатия | [11 empty] | Испытание грунтов методом трехосного сжатия | [9 empty] | 60 | [7 empty] | 60 | [6 empty] | 60 | [7 empty] | 60
[22 empty] | 65 | [7 empty] | 65 | [6 empty] | 65 | [7 empty] | 65
Лабораторный номер: | [6 empty] | We, д.е. = |  |  |  |  | Лабораторный номер: |  | 1066 |  |  |  | We, д.е. = | 0.386134585 |  |  | 70 | [7 empty] | 70 | [6 empty] | 70 | [7 empty] | 70
Номер скважины: | [6 empty] | ρ, г/см3 = |  |  |  |  | Номер скважины: |  | BH-102 |  |  |  | ρ, г/см3 = | 1.74 |  |  | 75 | [7 empty] | 75 | [6 empty] | 75 | [7 empty] | 75
Глубина отбора, м: | [6 empty] | ρs, г/см3 = |  |  |  |  | Глубина отбора, м: |  | 1.4 |  |  |  | ρs, г/см3 = | 2.71 |  |  | 80 | [7 empty] | 80 | [6 empty] | 80 | [7 empty] | 80
Наименование грунта: | [6 empty] | e, д.е. = |  |  |  |  | Наименование грунта: |  | Суглинок, после оттаивания текучепластичный, легкий пылеватый |  |  |  | e, д.е. = | 1.158865 |  |  | 85 | [7 empty] | 85 | [6 empty] | 85 | [7 empty] | 85
Схема проведения опыта: | [6 empty] | IL, д.е. = |  |  |  |  | Схема проведения опыта: |  | КД |  |  |  | IL, д.е. = | 0.977 |  |  | 90 | [7 empty] | 90 | [6 empty] | 90 | [7 empty] | 90
[22 empty] | 95 | [7 empty] | 95 | [6 empty] | 95 | [7 empty] | 95
[22 empty] | 100 | [7 empty] | 100 | [6 empty] | 100 | [7 empty] | 100
Результаты испытаний | [11 empty] | Результаты испытаний | [9 empty] | 105 | [7 empty] | 105 | [6 empty] | 105 | [7 empty] | 105
[22 empty] | 110 | [7 empty] | 110 | [6 empty] | 110 | [7 empty] | 110
[22 empty] | 115 | [7 empty] | 115 | [6 empty] | 115 | [7 empty] | 115
[22 empty] | 120 | [7 empty] | 120 | [6 empty] | 120 | [7 empty] | 120
[22 empty] | 125 | [7 empty] | 125 | [6 empty] | 125 | [7 empty] | 125
[22 empty] | 130 | [7 empty] | 130 | [6 empty] | 130 | [7 empty] | 130
[22 empty] | 135 | [7 empty] | 135 | [6 empty] | 135 | [7 empty] | 135
[22 empty] | 140 | [7 empty] | 140 | [6 empty] | 140 | [7 empty] | 140
[22 empty] | 145 | [7 empty] | 145 | [6 empty] | 145 | [7 empty] | 145
[22 empty] | 150 | [7 empty] | 150 | [6 empty] | 150 | [7 empty] | 150
[22 empty] | 155 | [7 empty] | 155 | [6 empty] | 155 | [7 empty] | 155
[22 empty] | 160 | [7 empty] | 160 | [6 empty] | 160 | [7 empty] | 160
[22 empty] | 165 | [7 empty] | 165 | [6 empty] | 165 | [7 empty] | 165
[22 empty] | 170 | [7 empty] | 170 | [6 empty] | 170 | [7 empty] | 170
[22 empty] | 175 | [7 empty] | 175 | [6 empty] | 175 | [7 empty] | 175
[22 empty] | 180 | [7 empty] | 180 | [6 empty] | 180 | [7 empty] | 180
[13 empty] | Давление в камере, Мпа σ3 | Вертикальная нагрузка, Мпа σ1 | Поровое давление, Мпа u
| K0, д.е. | 0.8435655 |  |  |  |  | Коэфф. Точки | [5 empty] | 0.05 | 0.08493633 | [5 empty] | 1 | [6 empty] | σ3,кПа | σ1,кПа | u, кПа |  |  |  | 4
| q_zg, МПа | 0.04217828 | [10 empty] | 0.15 | 0.2220252 | [27 empty] | δ3, Мпа | δ1-δ3, МПа | δ1, МПа | δ1, КПа
|  |  | Модуль деформации, МПа: | [9 empty] | 0.25 | 0.3591141 | [21 empty] | С, МПа:
|  |  | Е0= |  | Точки модуля (полное напр.), МПа |  |  |  | 0.04217828 | 0.06748524 | [25 empty] | φ, град:
|  |  | E50 = |  | qf (полное напр.), МПа |  |  |  | 0.1006139 | [26 empty] | E, Мпа
|  |  | Коэф. Поперечной деформации, ϑ = | [9 empty] | Эффективные значения угла внутреннего трения и удельного сцепления ϕ', С' | [13 empty] | x | 0
[13 empty] | ϕ', град. = | 9 | [12 empty] | y |  |  |  | С, кПа | φ,°
[13 empty] | С', МПа = | 0.007
| Исполнитель: | [6 empty] | Морозов Д.С. |  |  |  |  | Исполнитель: |  |  |  |  | Морозов Д.С.
| Начальник исп. лаборатории: | [6 empty] | Семиколенова Л.Г. |  |  |  |  | Начальник исп. лаборатории: |  |  |  |  | Семиколенова Л.Г.
Лист 1 , всего листов 2 | [11 empty] | Лист 2 , всего листов 2
Частичное воспроизведение протокола испытаний без письменного разрешения ООО «ИнжГео» ЗАПРЕЩАЕТСЯ | [11 empty] | Частичное воспроизведение протокола испытаний без письменного разрешения ООО «ИнжГео» ЗАПРЕЩАЕТСЯ
[5 empty] | второй график |  | первый график | [9 empty] | К Пуассона
dev50 | epsE50 | ind | devE0 | epsE0 | dev | eps | sigma |  | dev1 | eps1 | dev2 | eps2 | dev3 | eps3 |  | Глины
0.05061393 | 0.005061355 |  |  |  | 0 | 0 |  |  | -0.000405 | 0 | 0.00039 | 0 | 0.02782409 | 0.0003533191 |  | < 0 | 0,20-0,30
ind |  |  |  |  | 0.007848087 | 0.0004551622 |  |  | 0.01030622 | 0.000687076 | 0.01980693 | 0.0004836821 | 0.05455704 | 0.001039174 |  | 0-0,25 | 0,30-0,38
2 |  |  |  |  | 0.01518123 | 0.0009103243 |  |  | 0.01746816 | 0.001746803 | 0.0360126 | 0.001319133 | 0.05505061 | 0.001668368 |  | 0,25< | 0,38-0,45
E0 |  |  |  |  | 0.02157894 | 0.001365487 |  |  | 0.01883453 | 0.00251322 | 0.03865161 | 0.002506773 | 0.06185472 | 0.002502552 |  | Суглинки | 0,35-0,37
epsE0 | devE0 |  |  |  | 0.02530697 | 0.001687118 |  |  | 0.01893176 | 0.00335096 | 0.04193653 | 0.003342363 | 0.06453286 | 0.003336736 |  | Пески и супеси | 0,30-0,35
0.001687118 | 0.02530697 |  |  |  | 0.03138563 | 0.002275811 |  |  | 0.0203825 | 0.0041887 | 0.04358314 | 0.004177954 | 0.06500804 | 0.00417092
[5 empty] | 0.03590351 | 0.002730973 |  |  | 0.02101486 | 0.00502644 | 0.0467713 | 0.005013545 | 0.07111688 | 0.005005104
График E50 |  | График E |  |  | 0.04009442 | 0.003186135 |  |  | 0.02188025 | 0.00586418 | 0.0450014 | 0.005849136 | 0.07332302 | 0.005839288
eps | q | sigma |  |  | 0.04380505 | 0.003641297 |  |  | 0.02297425 | 0.00670192 | 0.04968993 | 0.006684727 | 0.07531197 | 0.006673472
Горизонтальная линия E50 |  | Касательная |  |  | 0.04688212 | 0.00409646 |  |  | 0.02273894 | 0.00753966 | 0.04909369 | 0.007520318 | 0.07860212 | 0.007507656
0 |  | a | b |  | 0.04917235 | 0.004551622 |  |  | 0.02359572 | 0.0083774 | 0.05211713 | 0.008355909 | 0.07578191 | 0.00834184
|  |  | 0 |  | 0.05061393 | 0.005061355 |  |  | 0.02430372 | 0.00921514 | 0.05158253 | 0.0091915 | 0.0772307 | 0.009176024
Вертикальная линия E50 |  | p1 и p2 |  |  | 0.05122248 | 0.005461946 |  |  | 0.02555019 | 0.01005288 | 0.05377228 | 0.01002709 | 0.07810954 | 0.01001021
| 0 | 0 |  |  | 0.05190267 | 0.005917108 |  |  | 0.02598758 | 0.01089062 | 0.0549385 | 0.01086268 | 0.08355379 | 0.01084439
[5 empty] | 0.05257099 | 0.00637227 |  |  | 0.0263269 | 0.01172836 | 0.05366475 | 0.01169827 | 0.08314249 | 0.01167858
Касательная линия E50 |  |  |  |  | 0.05322753 | 0.006827433 |  |  | 0.02562266 | 0.0125661 | 0.05597053 | 0.01253386 | 0.08058597 | 0.01251276
0 | 0 | Горизонтальная 1 |  |  | 0.05387239 | 0.007282595 |  |  | 0.02657696 | 0.01340384 | 0.05346297 | 0.01336945 | 0.08251591 | 0.01334694
[5 empty] | 0.05450565 | 0.007737757 |  |  | 0.02716978 | 0.01424158 | 0.05743455 | 0.01420504 | 0.08449505 | 0.01418113
Горизонтальная линия qкр |  |  |  |  | 0.0551274 | 0.008192919 |  |  | 0.02674364 | 0.01507932 | 0.0567803 | 0.01504064 | 0.08399181 | 0.01501531
Горизонтальная линия q |  | Горизонтальная 2 |  |  | 0.05573776 | 0.008648081 |  |  | 0.02768488 | 0.01591706 | 0.05717819 | 0.01587623 | 0.0896822 | 0.0158495
0 |  | 0 |  |  | 0.0563368 | 0.009103243 |  |  | 0.027211 | 0.0167548 | 0.05714953 | 0.01671182 | 0.08471681 | 0.01668368
[5 empty] | 0.05692462 | 0.009558406 |  |  | 0.02804731 | 0.01759254 | 0.05801891 | 0.01754741 | 0.08779716 | 0.01751786
Вертикальная линия q |  |  |  |  | 0.05750131 | 0.01001357 |  |  | 0.02841961 | 0.01843028 | 0.05872982 | 0.018383 | 0.08795 | 0.01835205
| 0 |  |  |  | 0.05806698 | 0.01046873 |  |  | 0.02762373 | 0.01926802 | 0.05868029 | 0.01921859 | 0.09215655 | 0.01918623
[5 empty] | 0.05862171 | 0.01092389 |  |  | 0.02939375 | 0.02010576 | 0.05871744 | 0.02005418 | 0.09222848 | 0.02002042
[5 empty] | 0.05916559 | 0.01137905 |  |  | 0.02919268 | 0.0209435 | 0.060395 | 0.02088977 | 0.08718225 | 0.0208546
[5 empty] | 0.05969873 | 0.01183422 |  |  | 0.0284078 | 0.02178124 | 0.05809423 | 0.02172536 | 0.09132777 | 0.02168879
[5 empty] | 0.06022121 | 0.01228938 |  |  | 0.02844764 | 0.02261898 | 0.06146242 | 0.02256095 | 0.09313751 | 0.02252297
[5 empty] | 0.06073313 | 0.01274454 |  |  | 0.02883896 | 0.02345672 | 0.06158945 | 0.02339654 | 0.09340697 | 0.02335715
[5 empty] | 0.06123458 | 0.0131997 |  |  | 0.02870893 | 0.02429446 | 0.05830907 | 0.02423214 | 0.09376358 | 0.02419134
[5 empty] | 0.06172566 | 0.01365487 |  |  | 0.02944513 | 0.0251322 | 0.06099385 | 0.02506773 | 0.0945027 | 0.02502552
[5 empty] | 0.06220646 | 0.01411003 |  |  | 0.03002783 | 0.02596994 | 0.06016788 | 0.02590332 | 0.08976633 | 0.02585971
[5 empty] | 0.06267707 | 0.01456519 |  |  | 0.02951057 | 0.02680768 | 0.06089392 | 0.02673891 | 0.09464233 | 0.02669389
[5 empty] | 0.06313759 | 0.01502035 |  |  | 0.02918193 | 0.02764542 | 0.0599965 | 0.0275745 | 0.09036705 | 0.02752807
[5 empty] | 0.06358811 | 0.01547551 |  |  | 0.03031967 | 0.02848316 | 0.06306073 | 0.02841009 | 0.09125985 | 0.02836226
[5 empty] | 0.06402873 | 0.01593068 |  |  | 0.03046074 | 0.0293209 | 0.06154237 | 0.02924568 | 0.09776606 | 0.02919644
[5 empty] | 0.06445953 | 0.01638584 |  |  | 0.03071757 | 0.03015864 | 0.06296948 | 0.03008127 | 0.09154629 | 0.03003063
[5 empty] | 0.06488062 | 0.016841 |  |  | 0.03057959 | 0.03099638 | 0.06112296 | 0.03091686 | 0.09362451 | 0.03086481
[5 empty] | 0.06529209 | 0.01729616 |  |  | 0.03032838 | 0.03183412 | 0.06238035 | 0.03175245 | 0.09174685 | 0.03169899
[5 empty] | 0.06569402 | 0.01775132 |  |  | 0.02976741 | 0.03267186 | 0.06366222 | 0.03258804 | 0.09613072 | 0.03253318
[5 empty] | 0.06608653 | 0.01820649 |  |  | 0.03129863 | 0.0335096 | 0.06311943 | 0.03342363 | 0.09829408 | 0.03336736
[5 empty] | 0.06646969 | 0.01866165 |  |  | 0.03084919 | 0.03434734 | 0.06432343 | 0.03425923 | 0.0940965 | 0.03420155
[5 empty] | 0.0668436 | 0.01911681 |  |  | 0.02999647 | 0.03518508 | 0.06307442 | 0.03509482 | 0.09883828 | 0.03503573
[5 empty] | 0.06720835 | 0.01957197 |  |  | 0.03054259 | 0.03602282 | 0.06380244 | 0.03593041 | 0.09550847 | 0.03586991
[5 empty] | 0.06756405 | 0.02002714 |  |  | 0.03063017 | 0.03686056 | 0.06420353 | 0.036766 | 0.09815799 | 0.0367041
[5 empty] | 0.06791078 | 0.0204823 |  |  | 0.03141069 | 0.0376983 | 0.06465046 | 0.03760159 | 0.09983705 | 0.03753828
[5 empty] | 0.06824864 | 0.02093746 |  |  | 0.03116321 | 0.03853604 | 0.06455723 | 0.03843718 | 0.09799328 | 0.03837247
[5 empty] | 0.06857772 | 0.02139262 |  |  | 0.03180855 | 0.03937378 | 0.06416652 | 0.03927277 | 0.1012055 | 0.03920665
[5 empty] | 0.06889812 | 0.02184778 |  |  | 0.03096344 | 0.04021152 | 0.06625594 | 0.04010836 | 0.09586645 | 0.04004083
[5 empty] | 0.06920993 | 0.02230295 |  |  | 0.0312771 | 0.04104926 | 0.06355912 | 0.04094395 | 0.09696539 | 0.04087502
[5 empty] | 0.06951323 | 0.02275811 |  |  | 0.0319712 | 0.041887 | 0.06525301 | 0.04177954 | 0.09555287 | 0.0417092
[5 empty] | 0.06980814 | 0.02321327 |  |  | 0.03208793 | 0.04272474 | 0.06375859 | 0.04261513 | 0.09685523 | 0.04254339
[5 empty] | 0.07009473 | 0.02366843 |  |  | 0.03127671 | 0.04356248 | 0.06610036 | 0.04345073 | 0.1023673 | 0.04337757
[5 empty] | 0.07037312 | 0.0241236 |  |  | 0.03260232 | 0.04440022 | 0.06529412 | 0.04428632 | 0.09996388 | 0.04421175
[5 empty] | 0.07064337 | 0.02457876 |  |  | 0.03145064 | 0.04523796 | 0.06604796 | 0.04512191 | 0.09620577 | 0.04504594
[5 empty] | 0.07090561 | 0.02503392 |  |  | 0.03161868 | 0.0460757 | 0.06702736 | 0.0459575 | 0.1008851 | 0.04588012
[5 empty] | 0.0711599 | 0.02548908 |  |  | 0.03253352 | 0.04691344 | 0.06483661 | 0.04679309 | 0.103002 | 0.04671431
[5 empty] | 0.07140636 | 0.02594424 |  |  | 0.03175343 | 0.04775118 | 0.06722212 | 0.04762868 | 0.0979422 | 0.04754849
[5 empty] | 0.07164507 | 0.02639941 |  |  | 0.03292599 | 0.04858892 | 0.06696299 | 0.04846427 | 0.1030229 | 0.04838267
[5 empty] | 0.07187613 | 0.02685457 |  |  | 0.03269125 | 0.04942666 | 0.06545401 | 0.04929986 | 0.1014032 | 0.04921686
[5 empty] | 0.07209963 | 0.02730973 |  |  | 0.03266101 | 0.0502644 | 0.06421864 | 0.05013545 | 0.09785044 | 0.05005104
[5 empty] | 0.07231567 | 0.02776489 |  |  | 0.03287529 | 0.05110214 | 0.06582924 | 0.05097104 | 0.09731205 | 0.05088523
[5 empty] | 0.07252433 | 0.02822005 |  |  | 0.03225059 | 0.05193988 | 0.06858731 | 0.05180663 | 0.1024293 | 0.05171941
[5 empty] | 0.07272572 | 0.02867522 |  |  | 0.03326018 | 0.05277762 | 0.06833089 | 0.05264223 | 0.1019393 | 0.05255359
[5 empty] | 0.07291992 | 0.02913038 |  |  | 0.03246258 | 0.05361536 | 0.0645731 | 0.05347782 | 0.1041239 | 0.05338778
[5 empty] | 0.07310704 | 0.02958554 |  |  | 0.03337007 | 0.0544531 | 0.06662902 | 0.05431341 | 0.1020671 | 0.05422196
[5 empty] | 0.07328716 | 0.0300407 |  |  | 0.03324525 | 0.05529084 | 0.06700152 | 0.055149 | 0.1026471 | 0.05505615
[5 empty] | 0.07346038 | 0.03049587 |  |  | 0.03299714 | 0.05612858 | 0.06665147 | 0.05598459 | 0.1031023 | 0.05589033
[5 empty] | 0.07362679 | 0.03095103 |  |  | 0.03277342 | 0.05696632 | 0.06650102 | 0.05682018 | 0.1002978 | 0.05672452
[5 empty] | 0.07378648 | 0.03140619 |  |  | 0.03234099 | 0.05780406 | 0.0672464 | 0.05765577 | 0.1036532 | 0.0575587
[5 empty] | 0.07393956 | 0.03186135 |  |  | 0.0324668 | 0.0586418 | 0.069958 | 0.05849136 | 0.1057694 | 0.05839288
[5 empty] | 0.07408611 | 0.03231651 |  |  | 0.03317494 | 0.05947954 | 0.06841278 | 0.05932695 | 0.1065132 | 0.05922707
[5 empty] | 0.07422623 | 0.03277168 |  |  | 0.03373438 | 0.06031728 | 0.06696433 | 0.06016254 | 0.1013088 | 0.06006125
[5 empty] | 0.07436001 | 0.03322684 |  |  | 0.03285048 | 0.06115502 | 0.06875421 | 0.06099813 | 0.1025205 | 0.06089544
[5 empty] | 0.07448754 | 0.033682 |  |  | 0.03386017 | 0.06199276 | 0.0672026 | 0.06183372 | 0.1053969 | 0.06172962
[5 empty] | 0.07460893 | 0.03413716 |  |  | 0.03396819 | 0.0628305 | 0.06934427 | 0.06266932 | 0.1034975 | 0.0625638
[5 empty] | 0.07472426 | 0.03459233 |  |  | 0.0334546 | 0.06366824 | 0.06745335 | 0.06350491 | 0.1079459 | 0.06339799
[5 empty] | 0.07483362 | 0.03504749 |  |  | 0.03433103 | 0.06450598 | 0.07053355 | 0.0643405 | 0.1074879 | 0.06423217
[5 empty] | 0.07493711 | 0.03550265 |  |  | 0.03342085 | 0.06534372 | 0.06763925 | 0.06517609 | 0.1091141 | 0.06506636
[5 empty] | 0.07503483 | 0.03595781 |  |  | 0.03452772 | 0.06618146 | 0.06860509 | 0.06601168 | 0.1072054 | 0.06590054
[5 empty] | 0.07512687 | 0.03641297 |  |  | 0.03461254 | 0.0670192 | 0.07027416 | 0.06684727 | 0.1051614 | 0.06673472
[5 empty] | 0.07521332 | 0.03686814 |  |  | 0.03390219 | 0.06785694 | 0.06988466 | 0.06768286 | 0.1026657 | 0.06756891
[5 empty] | 0.07529428 | 0.0373233 |  |  | 0.03427346 | 0.06869468 | 0.0720252 | 0.06851845 | 0.1097064 | 0.06840309
[5 empty] | 0.07536983 | 0.03777846 |  |  | 0.03386885 | 0.06953242 | 0.06960678 | 0.06935404 | 0.1071134 | 0.06923728
[5 empty] | 0.07544008 | 0.03823362 |  |  | 0.03383184 | 0.07037016 | 0.06919119 | 0.07018963 | 0.1079749 | 0.07007146
[5 empty] | 0.07550512 | 0.03868878 |  |  | 0.03466584 | 0.0712079 | 0.07062988 | 0.07102522 | 0.110515 | 0.07090564
[5 empty] | 0.07556504 | 0.03914395 |  |  | 0.03426879 | 0.07204564 | 0.07225461 | 0.07186082 | 0.1054953 | 0.07173983
[5 empty] | 0.07561993 | 0.03959911 |  |  | 0.03397844 | 0.07288338 | 0.07088482 | 0.07269641 | 0.1086282 | 0.07257401
[5 empty] | 0.0756699 | 0.04005427 |  |  | 0.03488135 | 0.07372112 | 0.07106508 | 0.073532 | 0.107423 | 0.0734082
[5 empty] | 0.07571502 | 0.04050943 |  |  | 0.03445458 | 0.07455886 | 0.0691222 | 0.07436759 | 0.1070195 | 0.07424238
[5 empty] | 0.07575541 | 0.0409646 |  |  | 0.03404158 | 0.0753966 | 0.07297369 | 0.07520318 | 0.110704 | 0.07507656
[5 empty] | 0.07579114 | 0.04141976 |  |  | 0.03441863 | 0.07623434 | 0.07349448 | 0.07603877 | 0.1055896 | 0.07591075
[5 empty] | 0.07582232 | 0.04187492 |  |  | 0.03488759 | 0.07707208 | 0.07170744 | 0.07687436 | 0.1092525 | 0.07674493
[5 empty] | 0.07584904 | 0.04233008 |  |  | 0.03419745 | 0.07790982 | 0.07333559 | 0.07770995 | 0.1103396 | 0.07757912
[5 empty] | 0.07587138 | 0.04278524 |  |  | 0.03528573 | 0.07874756 | 0.07344462 | 0.07854554 | 0.1094173 | 0.0784133
[5 empty] | 0.07588946 | 0.04324041 |  |  | 0.03467445 | 0.0795853 | 0.07125528 | 0.07938113 | 0.1102538 | 0.07924748
[5 empty] | 0.07590335 | 0.04369557 |  |  | 0.03399561 | 0.08042304 | 0.07237228 | 0.08021672 | 0.1092323 | 0.08008167
[5 empty] | 0.07591316 | 0.04415073 |  |  | 0.03493633 | 0.08126078 | 0.06962371 | 0.08105231 | 0.105859 | 0.08091585
[5 empty] | 0.07591898 | 0.04460589 |  |  | 0.03498264 | 0.08209852 | 0.07204677 | 0.08188791 | 0.1117225 | 0.08175004
[5 empty] | 0.0759209 | 0.04506106 |  |  | 0.03534927 | 0.08293626 | 0.07023619 | 0.0827235 | 0.1047635 | 0.08258422
[5 empty] | 0.0754209 | 0.04506106 |  |  | 0.03482976 | 0.083774 | 0.07084332 | 0.08355909 | 0.1097673 | 0.0834184
[5 empty] | 0.07479457 | 0.04509271 |  |  | 0.03382527 | 0.08461174 | 0.07030519 | 0.08439468 | 0.11058 | 0.08425259
[5 empty] | 0.0741665 | 0.04512351 |  |  | 0.03466764 | 0.08544948 | 0.07217425 | 0.08523027 | 0.1121055 | 0.08508677
[5 empty] | 0.0735367 | 0.04515344 |  |  | 0.03505626 | 0.08628722 | 0.07241008 | 0.08606586 | 0.1105712 | 0.08592096
[5 empty] | 0.07290517 | 0.04518251 |  |  | 0.03519584 | 0.08712496 | 0.06995798 | 0.08690145 | 0.1117888 | 0.08675514
[5 empty] | 0.0722719 | 0.04521073 |  |  | 0.03525441 | 0.0879627 | 0.0714775 | 0.08773704 | 0.1109011 | 0.08758932
[5 empty] | 0.0716369 | 0.04523808 |  |  | 0.03468487 | 0.08880044 | 0.0723859 | 0.08857263 | 0.1092648 | 0.08842351
[5 empty] | 0.07100016 | 0.04526457 |  |  | 0.03534854 | 0.08963818 | 0.07091689 | 0.08940822 | 0.1088625 | 0.08925769
[5 empty] | 0.07036168 | 0.0452902 |  |  | 0.03503985 | 0.09047592 | 0.070868 | 0.09024381 | 0.1092272 | 0.09009188
[5 empty] | 0.06972148 | 0.04531496 |  |  | 0.03489369 | 0.09131366 | 0.07019477 | 0.09107941 | 0.1077387 | 0.09092606
[5 empty] | 0.06907954 | 0.04533887 |  |  | 0.03424985 | 0.0921514 | 0.06927754 | 0.091915 | 0.1083505 | 0.09176024
[5 empty] | 0.06843586 | 0.04536192 |  |  | 0.03499729 | 0.09298914 | 0.07291893 | 0.09275059 | 0.1118775 | 0.09259443
[5 empty] | 0.06779045 | 0.0453841 |  |  | 0.03527536 | 0.09382688 | 0.07243093 | 0.09358618 | 0.1064203 | 0.09342861
[5 empty] | 0.0671433 | 0.04540542 |  |  | 0.03520488 | 0.09466462 | 0.07262978 | 0.09442177 | 0.1073597 | 0.0942628
[5 empty] | 0.06649442 | 0.04542589 |  |  | 0.03548832 | 0.09550236 | 0.07191723 | 0.09525736 | 0.1093605 | 0.09509698
[5 empty] | 0.06584381 | 0.04544549 |  |  | 0.03391892 | 0.0963401 | 0.07224795 | 0.09609295 | 0.1103189 | 0.09593117
[5 empty] | 0.06519146 | 0.04546423 |  |  | 0.03415049 | 0.09717784 | 0.07094499 | 0.09692854 | 0.1066373 | 0.09676535
[5 empty] | 0.06453738 | 0.04548211 |  |  | 0.03422039 | 0.09801558 | 0.06977594 | 0.09776413 | 0.1086891 | 0.09759953
[5 empty] | 0.06388156 | 0.04549912 |  |  | 0.03389481 | 0.09885332 | 0.07148782 | 0.09859972 | 0.1044011 | 0.09843372
[5 empty] | 0.06322401 | 0.04551528 |  |  | 0.03529463 | 0.09969106 | 0.0705402 | 0.09943531 | 0.1093598 | 0.0992679
[5 empty] | 0.06256472 | 0.04553058 |  |  | 0.03430864 | 0.1005288 | 0.07337953 | 0.1002709 | 0.1051209 | 0.1001021
[5 empty] | 0.0619037 | 0.04554501 |  |  | 0.03525792 | 0.1013665 | 0.06995802 | 0.1011065 | 0.1052834 | 0.1009363
[5 empty] | 0.06124095 | 0.04555858 |  |  | 0.03382746 | 0.1022043 | 0.07334993 | 0.1019421 | 0.1097195 | 0.1017705
[5 empty] | 0.06057646 | 0.04557129 |  |  | 0.03479432 | 0.103042 | 0.07195227 | 0.1027777 | 0.1066685 | 0.1026046
[5 empty] | 0.05991023 | 0.04558315 |  |  | 0.03499498 | 0.1038798 | 0.06971617 | 0.1036133 | 0.1091887 | 0.1034388
[5 empty] | 0.05924227 | 0.04559414 |  |  | 0.03365381 | 0.1047175 | 0.07349229 | 0.1044489 | 0.1048598 | 0.104273
[5 empty] | 0.05857258 | 0.04560426 |  |  | 0.0353339 | 0.1055552 | 0.07273569 | 0.1052845 | 0.1101465 | 0.1051072
[5 empty] | 0.05790115 | 0.04561353 |  |  | 0.03479338 | 0.106393 | 0.07257782 | 0.10612 | 0.1100924 | 0.1059414
[5 empty] | 0.05722799 | 0.04562194 |  |  | 0.03415658 | 0.1072307 | 0.06911182 | 0.1069556 | 0.1088259 | 0.1067756
[5 empty] | 0.05655309 | 0.04562948 |  |  | 0.03345825 | 0.1080685 | 0.06856498 | 0.1077912 | 0.1103669 | 0.1076097
[5 empty] | 0.05587646 | 0.04563617 |  |  | 0.03437789 | 0.1089062 | 0.06929226 | 0.1086268 | 0.1066378 | 0.1084439
[5 empty] | 0.05519809 | 0.04564199 |  |  | 0.03430202 | 0.1097439 | 0.06845771 | 0.1094624 | 0.1113199 | 0.1092781
[5 empty] | 0.05451799 | 0.04564695 |  |  | 0.03349736 | 0.1105817 | 0.07120768 | 0.110298 | 0.1086801 | 0.1101123
[5 empty] | 0.05383615 | 0.04565105 |  |  | 0.03381426 | 0.1114194 | 0.0692788 | 0.1111336 | 0.104906 | 0.1109465
[5 empty] | 0.05315258 | 0.04565429 |  |  | 0.03373801 | 0.1122572 | 0.06925314 | 0.1119692 | 0.1073033 | 0.1117807
[5 empty] | 0.05246728 | 0.04565667 |  |  | 0.03506142 | 0.1130949 | 0.07160173 | 0.1128048 | 0.108983 | 0.1126148
[5 empty] | 0.05178024 | 0.04565819 |  |  | 0.03333874 | 0.1139326 | 0.07175218 | 0.1136404 | 0.1054116 | 0.113449
[5 empty] | 0.05109147 | 0.04565885 |  |  | 0.03430677 | 0.1147704 | 0.07137934 | 0.1144759 | 0.1045166 | 0.1142832
[5 empty] | 0.05040096 | 0.04565864 |  |  | 0.03347716 | 0.1156081 | 0.07196107 | 0.1153115 | 0.1084266 | 0.1151174
[5 empty] | 0.04970872 | 0.04565758 |  |  | 0.03445442 | 0.1164459 | 0.07276246 | 0.1161471 | 0.1075812 | 0.1159516
[5 empty] | 0.04901474 | 0.04565565 |  |  | 0.03449184 | 0.1172836 | 0.07124977 | 0.1169827 | 0.107643 | 0.1167858
[5 empty] | 0.04831903 | 0.04565286 |  |  | 0.03410151 | 0.1181213 | 0.07241845 | 0.1178183 | 0.1034026 | 0.11762
[5 empty] | 0.04762158 | 0.04564921 |  |  | 0.03426815 | 0.1189591 | 0.06837827 | 0.1186539 | 0.1040445 | 0.1184541
[5 empty] | 0.0469224 | 0.0456447 |  |  | 0.03384438 | 0.1197968 | 0.0689942 | 0.1194895 | 0.1080513 | 0.1192883
[5 empty] | 0.04622149 | 0.04563933 |  |  | 0.03354854 | 0.1206346 | 0.0713178 | 0.1203251 | 0.1048277 | 0.1201225
[5 empty] | 0.04551884 | 0.0456331 |  |  | 0.03483896 | 0.1214723 | 0.07134395 | 0.1211607 | 0.1053054 | 0.1209567
[5 empty] | 0.04481445 | 0.045626 |  |  | 0.03503547 | 0.12231 | 0.06997151 | 0.1219963 | 0.1036536 | 0.1217909
[5 empty] | 0.04410833 | 0.04561805 |  |  | 0.03442807 | 0.1231478 | 0.07149339 | 0.1228319 | 0.1045924 | 0.1226251
[5 empty] | 0.04340048 | 0.04560923 |  |  | 0.03369278 | 0.1239855 | 0.06967634 | 0.1236674 | 0.1069777 | 0.1234592
[5 empty] | 0.04269089 | 0.04559956 |  |  | 0.0347143 | 0.1248233 | 0.06914679 | 0.124503 | 0.1032013 | 0.1242934
[5 empty] | 0.04197957 | 0.04558902 |  |  | 0.03459382 | 0.125661 | 0.06864439 | 0.1253386 | 0.1053759 | 0.1251276
[5 empty] | 0.04126651 | 0.04557762 |  |  | 0.03449287 | 0.1264987 | 0.07149618 | 0.1261742 | 0.1059064 | 0.1259618
[5 empty] | 0.04055172 | 0.04556536 |  |  | 0.03387571 | 0.1273365 | 0.06906894 | 0.1270098 | 0.106685 | 0.126796
[5 empty] | 0.0398352 | 0.04555224 |  |  | 0.03320479 | 0.1281742 | 0.06992673 | 0.1278454 | 0.1047158 | 0.1276302
[5 empty] | 0.03911694 | 0.04553826 |  |  | 0.0340804 | 0.129012 | 0.06805956 | 0.128681 | 0.1066597 | 0.1284643
[5 empty] | 0.03839694 | 0.04552341 |  |  | 0.03367596 | 0.1298497 | 0.06884894 | 0.1295166 | 0.1085028 | 0.1292985
[5 empty] | 0.03767521 | 0.04550771 |  |  | 0.03414734 | 0.1306874 | 0.07128136 | 0.1303522 | 0.1070342 | 0.1301327
[5 empty] | 0.03695175 | 0.04549114 |  |  | 0.03348421 | 0.1315252 | 0.06807227 | 0.1311878 | 0.1080733 | 0.1309669
[5 empty] | 0.03622655 | 0.04547372 |  |  | 0.03308133 | 0.1323629 | 0.06952012 | 0.1320234 | 0.1055369 | 0.1318011
[5 empty] | 0.03549962 | 0.04545543 |  |  | 0.03303925 | 0.1332007 | 0.07135276 | 0.1328589 | 0.1074343 | 0.1326353
[5 empty] | 0.03477095 | 0.04543628 |  |  | 0.03346527 | 0.1340384 | 0.07146503 | 0.1336945 | 0.1036322 | 0.1334694
[5 empty] | 0.03404055 | 0.04541627 |  |  | 0.03355483 | 0.1348761 | 0.06872288 | 0.1345301 | 0.1055984 | 0.1343036
[5 empty] | 0.03330841 | 0.0453954 |  |  | 0.03415707 | 0.1357139 | 0.07127043 | 0.1353657 | 0.1077739 | 0.1351378
[5 empty] | 0.03257454 | 0.04537366 |  |  | 0.03385955 | 0.1365516 | 0.06730848 | 0.1362013 | 0.1082696 | 0.135972
[5 empty] | 0.03183894 | 0.04535107 |  |  | 0.03354625 | 0.1373894 | 0.07059242 | 0.1370369 | 0.1077147 | 0.1368062
[5 empty] | 0.0311016 | 0.04532762 |  |  | 0.03330688 | 0.1382271 | 0.06952334 | 0.1378725 | 0.1030174 | 0.1376404
[5 empty] | 0.03036252 | 0.0453033 |  |  | 0.03339567 | 0.1390648 | 0.07030424 | 0.1387081 | 0.1037118 | 0.1384746
[5 empty] | 0.02962171 | 0.04527812 |  |  | 0.03370001 | 0.1399026 | 0.07020248 | 0.1395437 | 0.1025451 | 0.1393087
[5 empty] | 0.02887917 | 0.04525208 |  |  | 0.03386185 | 0.1407403 | 0.06767797 | 0.1403793 | 0.1060521 | 0.1401429
[5 empty] | 0.02813489 | 0.04522519 |  |  | 0.03435744 | 0.1415781 | 0.06948222 | 0.1412149 | 0.1016433 | 0.1409771
[5 empty] | 0.02738888 | 0.04519742 |  |  | 0.03359013 | 0.1424158 | 0.07038712 | 0.1420504 | 0.1035728 | 0.1418113
[5 empty] | 0.02664113 | 0.0451688 |  |  | 0.03405875 | 0.1432535 | 0.06888799 | 0.142886 | 0.1022729 | 0.1426455
[5 empty] | 0.02589165 | 0.04513932 |  |  | 0.03359174 | 0.1440913 | 0.06773986 | 0.1437216 | 0.1044829 | 0.1434797
[5 empty] | 0.02514043 | 0.04510898 |  |  | 0.03398558 | 0.144929 | 0.07006189 | 0.1445572 | 0.1020354 | 0.1443138
[5 empty] | 0.02438748 | 0.04507777 |  |  | 0.03375939 | 0.1457668 | 0.06828109 | 0.1453928 | 0.1053827 | 0.145148
[5 empty] | 0.0236328 | 0.04504571 |  |  | 0.03379236 | 0.1466045 | 0.06850621 | 0.1462284 | 0.1024404 | 0.1459822
[5 empty] | 0.02287638 | 0.04501278 |  |  | 0.03303194 | 0.1474422 | 0.06933393 | 0.147064 | 0.1010139 | 0.1468164
[5 empty] | 0.02211822 | 0.04497899 |  |  | 0.03368171 | 0.14828 | 0.06743323 | 0.1478996 | 0.1009366 | 0.1476506
[5 empty] | 0.02135834 | 0.04494434 |  |  | 0.0327127 | 0.1491177 | 0.06917818 | 0.1487352 | 0.1003478 | 0.1484848
[5 empty] | 0.02059671 | 0.04490883 |  |  | 0.03407802 | 0.1499555 | 0.06727071 | 0.1495708 | 0.1060476 | 0.1493189
[5 empty] | 0.01983335 | 0.04487246 |  |  | 0.03410038 | 0.1507932 | 0.06837255 | 0.1504064 | 0.1074376 | 0.1501531
[5 empty] | 0.01906826 | 0.04483523 |  |  | 0.0322898 | 0.1516309 | 0.06924147 | 0.1512419 | 0.1044237 | 0.1509873
[5 empty] | 0.01830144 | 0.04479713 |  |  | 0.03214548 | 0.1524687 | 0.06747079 | 0.1520775 | 0.1037916 | 0.1518215
[5 empty] | 0.01753287 | 0.04475818 |  |  | 0.03381529 | 0.1533064 | 0.06903392 | 0.1529131 | 0.1037538 | 0.1526557
[5 empty] | 0.01676258 | 0.04471836 |  |  | 0.03227234 | 0.1541442 | 0.06923191 | 0.1537487 | 0.1031419 | 0.1534899
[5 empty] | 0.01599055 | 0.04467769 |  |  | 0.03280893 | 0.1549819 | 0.06599224 | 0.1545843 | 0.1005923 | 0.154324
[5 empty] | 0.01521678 | 0.04463615 |  |  | 0.03224769 | 0.1558196 | 0.06956547 | 0.1554199 | 0.09969884 | 0.1551582
[5 empty] | 0.01444128 | 0.04459375 |  |  | 0.03343099 | 0.1566574 | 0.06942823 | 0.1562555 | 0.1035731 | 0.1559924
[5 empty] | 0.01366405 | 0.04455049 |  |  | 0.03230394 | 0.1574951 | 0.0671151 | 0.1570911 | 0.1055013 | 0.1568266
[5 empty] | 0.01288508 | 0.04450637 |  |  | 0.03346125 | 0.1583329 | 0.0665703 | 0.1579267 | 0.09996629 | 0.1576608
[5 empty] | 0.01210438 | 0.04446138 |  |  | 0.03280763 | 0.1591706 | 0.06842475 | 0.1587623 | 0.104904 | 0.158495
[5 empty] | 0.01132194 | 0.04441554 |  |  | 0.03229665 | 0.1600083 | 0.06791281 | 0.1595979 | 0.1005532 | 0.1593292
[5 empty] | 0.01053777 | 0.04436884 |  |  | 0.03286112 | 0.1608461 | 0.06733818 | 0.1604334 | 0.1010767 | 0.1601633
[5 empty] | 0.009751863 | 0.04432127 |  |  | 0.03225843 | 0.1616838 | 0.06884113 | 0.161269 | 0.103427 | 0.1609975
[5 empty] | 0.008964222 | 0.04427284 |  |  | 0.03251581 | 0.1625216 | 0.06862726 | 0.1621046 | 0.1024966 | 0.1618317
[5 empty] | 0.008174847 | 0.04422355 |  |  | 0.03225191 | 0.1633593 | 0.06698155 | 0.1629402 | 0.1002556 | 0.1626659
[5 empty] | 0.007383737 | 0.04417341 |  |  | 0.03231052 | 0.164197 | 0.06597169 | 0.1637758 | 0.1034099 | 0.1635001
[5 empty] | 0.006590893 | 0.04412239 |  |  | 0.03251917 | 0.1650348 | 0.06540951 | 0.1646114 | 0.09880095 | 0.1643343
[5 empty] | 0.005796314 | 0.04407052 |  |  | 0.03226968 | 0.1658725 | 0.06729788 | 0.165447 | 0.1040559 | 0.1651684
[5 empty] | 0.005 | 0.04401779 |  |  | 0.03269984 | 0.1667103 | 0.06740772 | 0.1662826 | 0.1013189 | 0.1660026
[5 empty] | 0.005 | 0.04401779
[5 empty] | 0.005636381 | 0.04398613
[5 empty] | 0.006274394 | 0.04395534
[5 empty] | 0.00691404 | 0.0439254
[5 empty] | 0.007555318 | 0.04389633
[5 empty] | 0.008198229 | 0.04386812
[5 empty] | 0.008842773 | 0.04384077
[5 empty] | 0.009488948 | 0.04381428
[5 empty] | 0.01013676 | 0.04378865
[5 empty] | 0.0107862 | 0.04376388
[5 empty] | 0.01143727 | 0.04373997
[5 empty] | 0.01208998 | 0.04371693
[5 empty] | 0.01274431 | 0.04369474
[5 empty] | 0.01340029 | 0.04367342
[5 empty] | 0.01405789 | 0.04365296
[5 empty] | 0.01471712 | 0.04363336
[5 empty] | 0.01537799 | 0.04361462
[5 empty] | 0.01604049 | 0.04359674
[5 empty] | 0.01670463 | 0.04357972
[5 empty] | 0.01737039 | 0.04356357
[5 empty] | 0.01803779 | 0.04354827
[5 empty] | 0.01870682 | 0.04353384
[5 empty] | 0.01937748 | 0.04352026
[5 empty] | 0.02004978 | 0.04350755
[5 empty] | 0.02072371 | 0.0434957
[5 empty] | 0.02139927 | 0.04348471
[5 empty] | 0.02207646 | 0.04347458
[5 empty] | 0.02275529 | 0.04346531
[5 empty] | 0.02343574 | 0.04345691
[5 empty] | 0.02411783 | 0.04344936
[5 empty] | 0.02480156 | 0.04344268
[5 empty] | 0.02548691 | 0.04343685
[5 empty] | 0.0261739 | 0.04343189
[5 empty] | 0.02686252 | 0.04342779
[5 empty] | 0.02755277 | 0.04342455
[5 empty] | 0.02824466 | 0.04342217
[5 empty] | 0.02893818 | 0.04342066
[5 empty] | 0.02963333 | 0.04342
[5 empty] | 0.03033011 | 0.0434202
[5 empty] | 0.03102853 | 0.04342127
[5 empty] | 0.03172857 | 0.0434232
[5 empty] | 0.03243025 | 0.04342598
[5 empty] | 0.03313357 | 0.04342963
[5 empty] | 0.03383851 | 0.04343414
[5 empty] | 0.03454509 | 0.04343951
[5 empty] | 0.0352533 | 0.04344575
[5 empty] | 0.03596314 | 0.04345284
[5 empty] | 0.03667462 | 0.0434608
[5 empty] | 0.03738773 | 0.04346961
[5 empty] | 0.03810247 | 0.04347929
[5 empty] | 0.03881884 | 0.04348983
[5 empty] | 0.03953684 | 0.04350123
[5 empty] | 0.04025648 | 0.04351349
[5 empty] | 0.04097775 | 0.04352661
[5 empty] | 0.04170066 | 0.04354059
[5 empty] | 0.04242519 | 0.04355543
[5 empty] | 0.04315136 | 0.04357114
[5 empty] | 0.04387916 | 0.0435877
[5 empty] | 0.04460859 | 0.04360513
[5 empty] | 0.04533966 | 0.04362342
[5 empty] | 0.04607235 | 0.04364257
[5 empty] | 0.04680668 | 0.04366258
[5 empty] | 0.04754265 | 0.04368345
[5 empty] | 0.04828024 | 0.04370518
[5 empty] | 0.04901947 | 0.04372778
[5 empty] | 0.04976033 | 0.04375123
[5 empty] | 0.05050282 | 0.04377555
[5 empty] | 0.05124695 | 0.04380072
[5 empty] | 0.0519927 | 0.04382676
[5 empty] | 0.05274009 | 0.04385366
[5 empty] | 0.05348912 | 0.04388142
[5 empty] | 0.05423977 | 0.04391004
[5 empty] | 0.05499206 | 0.04393952
[5 empty] | 0.05574598 | 0.04396987
[5 empty] | 0.05650153 | 0.04400107
[5 empty] | 0.05725872 | 0.04403314
[5 empty] | 0.05801753 | 0.04406607
[5 empty] | 0.05877798 | 0.04409985
[5 empty] | 0.05954006 | 0.0441345
[5 empty] | 0.06030378 | 0.04417001
[5 empty] | 0.06106913 | 0.04420639
[5 empty] | 0.06183611 | 0.04424362
[5 empty] | 0.06260472 | 0.04428171
[5 empty] | 0.06337496 | 0.04432067
[5 empty] | 0.06414684 | 0.04436048
[5 empty] | 0.06492035 | 0.04440116
[5 empty] | 0.06569549 | 0.0444427
[5 empty] | 0.06647227 | 0.0444851
[5 empty] | 0.06725067 | 0.04452836
[5 empty] | 0.06803071 | 0.04457248
[5 empty] | 0.06881239 | 0.04461746
[5 empty] | 0.06959569 | 0.04466331
[5 empty] | 0.07038063 | 0.04471001
[5 empty] | 0.0711672 | 0.04475758
[5 empty] | 0.0719554 | 0.044806
[5 empty] | 0.07274523 | 0.04485529
[5 empty] | 0.0735367 | 0.04490544
[5 empty] | 0.0743298 | 0.04495645
[5 empty] | 0.07512453 | 0.04500832
[5 empty] | 0.0759209 | 0.04506106
[5 empty] | 0.0754209 | 0.04506106
[5 empty] | 0.07617931 | 0.04672735
[5 empty] | 0.07692878 | 0.04839365
[5 empty] | 0.07766925 | 0.05005995
[5 empty] | 0.07840067 | 0.05172625
[5 empty] | 0.07912299 | 0.05339254
[5 empty] | 0.07983614 | 0.05505884
[5 empty] | 0.08054007 | 0.05672514
[5 empty] | 0.08123472 | 0.05839144
[5 empty] | 0.08192004 | 0.06005773
[5 empty] | 0.08259596 | 0.06172403
[5 empty] | 0.08326245 | 0.06339033
[5 empty] | 0.08391943 | 0.06505663
[5 empty] | 0.08456685 | 0.06672292
[5 empty] | 0.08520466 | 0.06838922
[5 empty] | 0.08583279 | 0.07005552
[5 empty] | 0.0864512 | 0.07172182
[5 empty] | 0.08705983 | 0.07338811
[5 empty] | 0.08765861 | 0.07505441
[5 empty] | 0.0882475 | 0.07672071
[5 empty] | 0.08882644 | 0.078387
[5 empty] | 0.08939536 | 0.0800533
[5 empty] | 0.08995423 | 0.0817196
[5 empty] | 0.09050297 | 0.0833859
[5 empty] | 0.09104153 | 0.08505219
[5 empty] | 0.09156986 | 0.08671849
[5 empty] | 0.0920879 | 0.08838479
[5 empty] | 0.09259559 | 0.09005109
[5 empty] | 0.09309288 | 0.09171738
[5 empty] | 0.09357971 | 0.09338368
[5 empty] | 0.09406242 | 0.09504998
[5 empty] | 0.09456417 | 0.09671628
[5 empty] | 0.09508236 | 0.09838257
[5 empty] | 0.09561163 | 0.1000489
[5 empty] | 0.09614659 | 0.1017152
[5 empty] | 0.09668188 | 0.1033815
[5 empty] | 0.09721213 | 0.1050478
[5 empty] | 0.09773197 | 0.1067141
[5 empty] | 0.09823602 | 0.1083804
[5 empty] | 0.09871891 | 0.1100467
[5 empty] | 0.09917528 | 0.111713
[5 empty] | 0.09959974 | 0.1133793
[5 empty] | 0.09998693 | 0.1150455
[5 empty] | 0.1003315 | 0.1167118
[5 empty] | 0.100628 | 0.1183781
[5 empty] | 0.1008711 | 0.1200444
[5 empty] | 0.1010555 | 0.1217107
[5 empty] | 0.1012279 | 0.123377
[5 empty] | 0.1012265 | 0.1250433
[5 empty] | 0.1012245 | 0.1267096
[5 empty] | 0.1012111 | 0.1283759
[5 empty] | 0.1011882 | 0.1300422
[5 empty] | 0.1011562 | 0.1317085
[5 empty] | 0.1011156 | 0.1333748
[5 empty] | 0.1010669 | 0.1350411
[5 empty] | 0.1010107 | 0.1367074
[5 empty] | 0.1009473 | 0.1383737
[5 empty] | 0.1008774 | 0.14004
[5 empty] | 0.1008014 | 0.1417063
[5 empty] | 0.1007198 | 0.1433726
[5 empty] | 0.1006332 | 0.1450389
[5 empty] | 0.100542 | 0.1467052
[5 empty] | 0.1004467 | 0.1483715
[5 empty] | 0.1003478 | 0.15
[5 empty] | 0.1002459 | 0.1517041
[5 empty] | 0.1001414 | 0.1533704
[5 empty] | 0.1000349 | 0.1550367
[5 empty] | 0.09992683 | 0.156703
[5 empty] | 0.09981769 | 0.1583693
[5 empty] | 0.099708 | 0.1600356
[5 empty] | 0.09959827 | 0.1617019
[5 empty] | 0.09948898 | 0.1633682
[5 empty] | 0.09938057 | 0.1650345
[5 empty] | 0.09926828 | 0.1667008
[5 empty] | 0.09914919 | 0.1683671
[5 empty] | 0.09902345 | 0.1700334
[5 empty] | 0.09889124 | 0.1716997
[5 empty] | 0.09875269 | 0.173366
[5 empty] | 0.09860796 | 0.1750323
[5 empty] | 0.09845721 | 0.1766986
[5 empty] | 0.09830059 | 0.1783649
[5 empty] | 0.09813826 | 0.1800312
[5 empty] | 0.09797036 | 0.1816974
[5 empty] | 0.09779707 | 0.1833637
[5 empty] | 0.09761852 | 0.18503
[5 empty] | 0.09743488 | 0.1866963
[5 empty] | 0.09724629 | 0.1883626
[5 empty] | 0.09705292 | 0.1900289
[5 empty] | 0.09685491 | 0.1916952
[5 empty] | 0.09665242 | 0.1933615
[5 empty] | 0.09644562 | 0.1950278
[5 empty] | 0.09623464 | 0.1966941
[5 empty] | 0.09601964 | 0.1983604
[5 empty] | 0.09580079 | 0.2000267
[5 empty] | 0.09557823 | 0.201693
[5 empty] | 0.09535211 | 0.2033593
[5 empty] | 0.0951226 | 0.2050256
[5 empty] | 0.09488985 | 0.2066919
[5 empty] | 0.09465401 | 0.2083582
[5 empty] | 0.09441523 | 0.2100245