## 1
Общество с ограниченной ответственностью "Инженерная геология" (ООО "ИнжГео") | [11 empty] | Общество с ограниченной ответственностью "Инженерная геология" (ООО "ИнжГео")
Юр. адрес: 117279, г. Москва, ул. Миклухо-Маклая, 36 а, этаж 5, пом. XXIII к. 76-84 | [11 empty] | Юр. адрес: 117279, г. Москва, ул. Миклухо-Маклая, 36 а, этаж 5, пом. XXIII к. 76-84 | [8 empty] | нагр |  |  | X0 | Y0 | R |  | нагр |  |  |  | X0 | Y0 | R | нагр |  |  |  | X0 | Y0 | R |  | нагр |  |  |  | X0 | Y0 | R
Телефон/факс +7 (495) 132-30-00, Адрес электронной почты inbox@inj-geo.ru | [11 empty] | Телефон/факс +7 (495) 132-30-00, Адрес электронной почты inbox@inj-geo.ru | [12 empty] | 0 | [7 empty] | 0 | [6 empty] | 0 | [7 empty] | 0
[21 empty] | девиатор | [6 empty] | девиатор | [6 empty] | девиатор | [7 empty] | девиатор
Испытательная лаборатория ООО «ИнжГео» | [11 empty] | Испытательная лаборатория ООО «ИнжГео» | [8 empty] | x0 | Угол | X | Y |  |  |  | x0 |  | Угол | X | Y |  |  | x0 |  | Угол | X | Y |  |  |  | x0 |  | Угол | X | Y
Адрес места осуществления деятельности лаборатории: г. Москва, просп. Вернадского, д. 51, стр. 1 | [11 empty] | Адрес места осуществления деятельности лаборатории: г. Москва, просп. Вернадского, д. 51, стр. 1 | [9 empty] | 0 | [7 empty] | 0 | [6 empty] | 0 | [7 empty] | 0
Телефон +7(910)4557682, E-mail: slg85@mail.ru | [11 empty] | Телефон +7(910)4557682, E-mail: slg85@mail.ru | [9 empty] | 5 | [7 empty] | 5 | [6 empty] | 5 | [7 empty] | 5
[22 empty] | 10 | [7 empty] | 10 | [6 empty] | 10 | [7 empty] | 10
[12 empty] | Протокол испытаний № 13-63/32 от 30-11-2022 | [9 empty] | 15 | [7 empty] | 15 | [6 empty] | 15 | [7 empty] | 15
[22 empty] | 20 | [7 empty] | 20 | [6 empty] | 20 | [7 empty] | 20
[12 empty] | Наименование и адрес заказчика: Переход трубопровода через р. Енисей | [9 empty] | 25 | [7 empty] | 25 | [6 empty] | 25 | [7 empty] | 25
[12 empty] | Наименование объекта: ООО Регионстрой | [9 empty] | 30 | [7 empty] | 30 | [6 empty] | 30 | [7 empty] | 30
Наименование используемого метода/методики: ГОСТ 12248.4-2020 | [11 empty] | Наименование используемого метода/методики: ГОСТ 12248.3-2020 | [9 empty] | 35 | [7 empty] | 35 | [6 empty] | 35 | [7 empty] | 35
Условия проведения испытания: температура окружающей среды (18 - 25)0С, влажность воздуха (40 - 75)% | [11 empty] | Условия проведения испытания: температура окружающей среды (18 - 25)0С, влажность воздуха (40 - 75)% | [9 empty] | 40 | [7 empty] | 40 | [6 empty] | 40 | [7 empty] | 40
[12 empty] | Дата получение объекта подлежащего испытаниям: 03-11-2022 | [9 empty] | 45 | [7 empty] | 45 | [6 empty] | 45 | [7 empty] | 45
[12 empty] | Дата испытания: 25.10.2022-19.11.2032 | [9 empty] | 50 | [7 empty] | 50 | [6 empty] | 50 | [7 empty] | 50
[22 empty] | 55 | [7 empty] | 55 | [6 empty] | 55 | [7 empty] | 55
Испытание грунтов методом трехосного сжатия | [11 empty] | Испытание грунтов методом трехосного сжатия | [9 empty] | 60 | [7 empty] | 60 | [6 empty] | 60 | [7 empty] | 60
[22 empty] | 65 | [7 empty] | 65 | [6 empty] | 65 | [7 empty] | 65
Лабораторный номер: | [6 empty] | We, д.е. = |  |  |  |  | Лабораторный номер: |  | 1067 |  |  |  | We, д.е. = | 0.337453659 |  |  | 70 | [7 empty] | 70 | [6 empty] | 70 | [7 empty] | 70
Номер скважины: | [6 empty] | ρ, г/см3 = |  |  |  |  | Номер скважины: |  | BH-144 |  |  |  | ρ, г/см3 = | 1.75 |  |  | 75 | [7 empty] | 75 | [6 empty] | 75 | [7 empty] | 75
Глубина отбора, м: | [6 empty] | ρs, г/см3 = |  |  |  |  | Глубина отбора, м: |  | 2.1 |  |  |  | ρs, г/см3 = | 2.7 |  |  | 80 | [7 empty] | 80 | [6 empty] | 80 | [7 empty] | 80
Наименование грунта: | [6 empty] | e, д.е. = |  |  |  |  | Наименование грунта: |  | Суглинок, после оттаивания текучепластичный, легкий пылеватый |  |  |  | e, д.е. = | 1.0635 |  |  | 85 | [7 empty] | 85 | [6 empty] | 85 | [7 empty] | 85
Схема проведения опыта: | [6 empty] | IL, д.е. = |  |  |  |  | Схема проведения опыта: |  | КД |  |  |  | IL, д.е. = | 0.867 |  |  | 90 | [7 empty] | 90 | [6 empty] | 90 | [7 empty] | 90
[22 empty] | 95 | [7 empty] | 95 | [6 empty] | 95 | [7 empty] | 95
[22 empty] | 100 | [7 empty] | 100 | [6 empty] | 100 | [7 empty] | 100
Результаты испытаний | [11 empty] | Результаты испытаний | [9 empty] | 105 | [7 empty] | 105 | [6 empty] | 105 | [7 empty] | 105
[22 empty] | 110 | [7 empty] | 110 | [6 empty] | 110 | [7 empty] | 110
[22 empty] | 115 | [7 empty] | 115 | [6 empty] | 115 | [7 empty] | 115
[22 empty] | 120 | [7 empty] | 120 | [6 empty] | 120 | [7 empty] | 120
[22 empty] | 125 | [7 empty] | 125 | [6 empty] | 125 | [7 empty] | 125
[22 empty] | 130 | [7 empty] | 130 | [6 empty] | 130 | [7 empty] | 130
[22 empty] | 135 | [7 empty] | 135 | [6 empty] | 135 | [7 empty] | 135
[22 empty] | 140 | [7 empty] | 140 | [6 empty] | 140 | [7 empty] | 140
[22 empty] | 145 | [7 empty] | 145 | [6 empty] | 145 | [7 empty] | 145
[22 empty] | 150 | [7 empty] | 150 | [6 empty] | 150 | [7 empty] | 150
[22 empty] | 155 | [7 empty] | 155 | [6 empty] | 155 | [7 empty] | 155
[22 empty] | 160 | [7 empty] | 160 | [6 empty] | 160 | [7 empty] | 160
[22 empty] | 165 | [7 empty] | 165 | [6 empty] | 165 | [7 empty] | 165
[22 empty] | 170 | [7 empty] | 170 | [6 empty] | 170 | [7 empty] | 170
[22 empty] | 175 | [7 empty] | 175 | [6 empty] | 175 | [7 empty] | 175
[22 empty] | 180 | [7 empty] | 180 | [6 empty] | 180 | [7 empty] | 180
[13 empty] | Давление в камере, Мпа σ3 | Вертикальная нагрузка, Мпа σ1 | Поровое давление, Мпа u
| K0, д.е. | 0.8435655 |  |  |  |  | Коэфф. Точки | [5 empty] | 0.05 | 0.08493633 | [5 empty] | 1 | [6 empty] | σ3,кПа | σ1,кПа | u, кПа |  |  |  | 4
| q_zg, МПа | 0.04217828 | [10 empty] | 0.15 | 0.2220252 | [27 empty] | δ3, Мпа | δ1-δ3, МПа | δ1, МПа | δ1, КПа
|  |  | Модуль деформации, МПа: | [9 empty] | 0.25 | 0.3591141 | [21 empty] | С, МПа:
|  |  | Е0= |  | Точки модуля (полное напр.), МПа |  |  |  | 0.04217828 | 0.06748524 | [25 empty] | φ, град:
|  |  | E50 = |  | qf (полное напр.), МПа |  |  |  | 0.1006139 | [26 empty] | E, Мпа
|  |  | Коэф. Поперечной деформации, ϑ = | [9 empty] | Эффективные значения угла внутреннего трения и удельного сцепления ϕ', С' | [13 empty] | x | 0
[13 empty] | ϕ', град. = | 9 | [12 empty] | y |  |  |  | С, кПа | φ,°
[13 empty] | С', МПа = | 0.007
| Исполнитель: | [6 empty] | Морозов Д.С. |  |  |  |  | Исполнитель: |  |  |  |  | Морозов Д.С.
| Начальник исп. лаборатории: | [6 empty] | Семиколенова Л.Г. |  |  |  |  | Начальник исп. лаборатории: |  |  |  |  | Семиколенова Л.Г.
Лист 1 , всего листов 2 | [11 empty] | Лист 2 , всего листов 2
Частичное воспроизведение протокола испытаний без письменного разрешения ООО «ИнжГео» ЗАПРЕЩАЕТСЯ | [11 empty] | Частичное воспроизведение протокола испытаний без письменного разрешения ООО «ИнжГео» ЗАПРЕЩАЕТСЯ
[5 empty] | второй график |  | первый график | [9 empty] | К Пуассона
dev50 | epsE50 | ind | devE0 | epsE0 | dev | eps | sigma |  | dev1 | eps1 | dev2 | eps2 | dev3 | eps3 |  | Глины
0.05061393 | 0.005061355 |  |  |  | 0 | 0 |  |  | -0.000105 | 0 | -0.00126 | 0 | 0.02455067 | 0.0003374637 |  | < 0 | 0,20-0,30
ind |  |  |  |  | 0.007848087 | 0.0004551622 |  |  | 0.008734082 | 0.0005822678 | 0.0360126 | 0.001188526 | 0.05455704 | 0.001124879 |  | 0-0,25 | 0,30-0,38
2 |  |  |  |  | 0.01518123 | 0.0009103243 |  |  | 0.01746816 | 0.001746803 | 0.03802424 | 0.00176198 | 0.05873635 | 0.001761341 |  | 0,25< | 0,38-0,45
E0 |  |  |  |  | 0.02157894 | 0.001365487 |  |  | 0.01815345 | 0.002651387 | 0.03903205 | 0.002642971 | 0.05996705 | 0.002642011 |  | Суглинки | 0,35-0,37
epsE0 | devE0 |  |  |  | 0.02530697 | 0.001687118 |  |  | 0.01925164 | 0.003535183 | 0.03984277 | 0.003523961 | 0.06279875 | 0.003522682 |  | Пески и супеси | 0,30-0,35
0.001687118 | 0.02530697 |  |  |  | 0.03138563 | 0.002275811 |  |  | 0.02002022 | 0.004418978 | 0.04135229 | 0.004404951 | 0.06786181 | 0.004403352
[5 empty] | 0.03590351 | 0.002730973 |  |  | 0.02174908 | 0.005302774 | 0.04524142 | 0.005285941 | 0.06926042 | 0.005284022
График E50 |  | График E |  |  | 0.04009442 | 0.003186135 |  |  | 0.02103895 | 0.00618657 | 0.04656213 | 0.006166932 | 0.06737458 | 0.006164693
eps | q | sigma |  |  | 0.04380505 | 0.003641297 |  |  | 0.02231112 | 0.007070365 | 0.04791483 | 0.007047922 | 0.06882689 | 0.007045363
Горизонтальная линия E50 |  | Касательная |  |  | 0.04688212 | 0.00409646 |  |  | 0.02288933 | 0.007954161 | 0.04677816 | 0.007928912 | 0.07544814 | 0.007926034
0 |  | a | b |  | 0.04917235 | 0.004551622 |  |  | 0.02412631 | 0.008837957 | 0.05030104 | 0.008809902 | 0.0764401 | 0.008806704
|  |  | 0 |  | 0.05061393 | 0.005061355 |  |  | 0.02395354 | 0.009721752 | 0.05202759 | 0.009690893 | 0.07773311 | 0.009687374
Вертикальная линия E50 |  | p1 и p2 |  |  | 0.05122248 | 0.005461946 |  |  | 0.02525362 | 0.01060555 | 0.05259187 | 0.01057188 | 0.08112424 | 0.01056804
| 0 | 0 |  |  | 0.05190267 | 0.005917108 |  |  | 0.0249282 | 0.01148934 | 0.05043841 | 0.01145287 | 0.08135111 | 0.01144872
[5 empty] | 0.05257099 | 0.00637227 |  |  | 0.0243939 | 0.01237314 | 0.0533982 | 0.01233386 | 0.08252071 | 0.01232939
Касательная линия E50 |  |  |  |  | 0.05322753 | 0.006827433 |  |  | 0.02510957 | 0.01325693 | 0.05185969 | 0.01321485 | 0.08086515 | 0.01321006
0 | 0 | Горизонтальная 1 |  |  | 0.05387239 | 0.007282595 |  |  | 0.02564093 | 0.01414073 | 0.05258754 | 0.01409584 | 0.08400783 | 0.01409073
[5 empty] | 0.05450565 | 0.007737757 |  |  | 0.026346 | 0.01502453 | 0.05614107 | 0.01497683 | 0.08234582 | 0.0149714
Горизонтальная линия qкр |  |  |  |  | 0.0551274 | 0.008192919 |  |  | 0.02566551 | 0.01590832 | 0.05278883 | 0.01585782 | 0.08396533 | 0.01585207
Горизонтальная линия q |  | Горизонтальная 2 |  |  | 0.05573776 | 0.008648081 |  |  | 0.02602398 | 0.01679212 | 0.05570581 | 0.01673881 | 0.08206124 | 0.01673274
0 |  | 0 |  |  | 0.0563368 | 0.009103243 |  |  | 0.02585873 | 0.01767591 | 0.05717459 | 0.0176198 | 0.08127308 | 0.01761341
[5 empty] | 0.05692462 | 0.009558406 |  |  | 0.0262238 | 0.01855971 | 0.05406721 | 0.0185008 | 0.08603578 | 0.01849408
Вертикальная линия q |  |  |  |  | 0.05750131 | 0.01001357 |  |  | 0.02650215 | 0.0194435 | 0.05446496 | 0.01938179 | 0.08041881 | 0.01937475
| 0 |  |  |  | 0.05806698 | 0.01046873 |  |  | 0.02667404 | 0.0203273 | 0.05357687 | 0.02026278 | 0.08372817 | 0.02025542
[5 empty] | 0.05862171 | 0.01092389 |  |  | 0.02715344 | 0.0212111 | 0.05446067 | 0.02114377 | 0.08605203 | 0.02113609
[5 empty] | 0.05916559 | 0.01137905 |  |  | 0.02760644 | 0.02209489 | 0.05761096 | 0.02202476 | 0.08327506 | 0.02201676
[5 empty] | 0.05969873 | 0.01183422 |  |  | 0.02707218 | 0.02297869 | 0.05703087 | 0.02290575 | 0.08423367 | 0.02289743
[5 empty] | 0.06022121 | 0.01228938 |  |  | 0.02744224 | 0.02386248 | 0.05557698 | 0.02378674 | 0.08447857 | 0.0237781
[5 empty] | 0.06073313 | 0.01274454 |  |  | 0.02718529 | 0.02474628 | 0.05561642 | 0.02466773 | 0.08969583 | 0.02465877
[5 empty] | 0.06123458 | 0.0131997 |  |  | 0.0281945 | 0.02563007 | 0.05736742 | 0.02554872 | 0.08760039 | 0.02553944
[5 empty] | 0.06172566 | 0.01365487 |  |  | 0.02800294 | 0.02651387 | 0.05779017 | 0.02642971 | 0.08993061 | 0.02642011
[5 empty] | 0.06220646 | 0.01411003 |  |  | 0.02829017 | 0.02739767 | 0.0558655 | 0.0273107 | 0.08509304 | 0.02730078
[5 empty] | 0.06267707 | 0.01456519 |  |  | 0.02777101 | 0.02828146 | 0.05834528 | 0.02819169 | 0.08671085 | 0.02818145
[5 empty] | 0.06313759 | 0.01502035 |  |  | 0.02847629 | 0.02916526 | 0.05706755 | 0.02907268 | 0.08916032 | 0.02906212
[5 empty] | 0.06358811 | 0.01547551 |  |  | 0.02900955 | 0.03004905 | 0.06002479 | 0.02995367 | 0.08936475 | 0.02994279
[5 empty] | 0.06402873 | 0.01593068 |  |  | 0.0284822 | 0.03093285 | 0.05694456 | 0.03083466 | 0.09107201 | 0.03082346
[5 empty] | 0.06445953 | 0.01638584 |  |  | 0.02884415 | 0.03181664 | 0.05857966 | 0.03171565 | 0.0896851 | 0.03170413
[5 empty] | 0.06488062 | 0.016841 |  |  | 0.02907658 | 0.03270044 | 0.05737974 | 0.03259664 | 0.08713878 | 0.03258481
[5 empty] | 0.06529209 | 0.01729616 |  |  | 0.0297086 | 0.03358423 | 0.05792175 | 0.03347763 | 0.08856538 | 0.03346548
[5 empty] | 0.06569402 | 0.01775132 |  |  | 0.0285455 | 0.03446803 | 0.05815493 | 0.03435862 | 0.08854797 | 0.03434615
[5 empty] | 0.06608653 | 0.01820649 |  |  | 0.0296018 | 0.03535183 | 0.05843648 | 0.03523961 | 0.08914573 | 0.03522682
[5 empty] | 0.06646969 | 0.01866165 |  |  | 0.02909248 | 0.03623562 | 0.06079463 | 0.0361206 | 0.09397716 | 0.03610749
[5 empty] | 0.0668436 | 0.01911681 |  |  | 0.02893771 | 0.03711942 | 0.05966486 | 0.03700159 | 0.09340556 | 0.03698816
[5 empty] | 0.06720835 | 0.01957197 |  |  | 0.02933588 | 0.03800321 | 0.06149481 | 0.03788258 | 0.09025899 | 0.03786883
[5 empty] | 0.06756405 | 0.02002714 |  |  | 0.02898774 | 0.03888701 | 0.06028894 | 0.03876357 | 0.0923482 | 0.0387495
[5 empty] | 0.06791078 | 0.0204823 |  |  | 0.02940484 | 0.0397708 | 0.06144179 | 0.03964456 | 0.09022858 | 0.03963017
[5 empty] | 0.06824864 | 0.02093746 |  |  | 0.02939619 | 0.0406546 | 0.06144169 | 0.04052555 | 0.09520715 | 0.04051084
[5 empty] | 0.06857772 | 0.02139262 |  |  | 0.02986922 | 0.0415384 | 0.06114481 | 0.04140654 | 0.09426694 | 0.04139151
[5 empty] | 0.06889812 | 0.02184778 |  |  | 0.03058842 | 0.04242219 | 0.06072821 | 0.04228753 | 0.09633949 | 0.04227218
[5 empty] | 0.06920993 | 0.02230295 |  |  | 0.02963335 | 0.04330599 | 0.06001157 | 0.04316852 | 0.09375868 | 0.04315285
[5 empty] | 0.06951323 | 0.02275811 |  |  | 0.02978271 | 0.04418978 | 0.06272775 | 0.04404951 | 0.09367748 | 0.04403352
[5 empty] | 0.06980814 | 0.02321327 |  |  | 0.02989526 | 0.04507358 | 0.0609011 | 0.0449305 | 0.09367373 | 0.04491419
[5 empty] | 0.07009473 | 0.02366843 |  |  | 0.02959051 | 0.04595737 | 0.06228427 | 0.04581149 | 0.09544006 | 0.04579486
[5 empty] | 0.07037312 | 0.0241236 |  |  | 0.02975301 | 0.04684117 | 0.06018554 | 0.04669248 | 0.09165614 | 0.04667553
[5 empty] | 0.07064337 | 0.02457876 |  |  | 0.02959046 | 0.04772497 | 0.06294483 | 0.04757347 | 0.09576754 | 0.0475562
[5 empty] | 0.07090561 | 0.02503392 |  |  | 0.0306476 | 0.04860876 | 0.05993786 | 0.04845446 | 0.0932256 | 0.04843687
[5 empty] | 0.0711599 | 0.02548908 |  |  | 0.03022 | 0.04949256 | 0.06284173 | 0.04933545 | 0.09452058 | 0.04931754
[5 empty] | 0.07140636 | 0.02594424 |  |  | 0.03079633 | 0.05037635 | 0.06296092 | 0.05021644 | 0.09712813 | 0.05019821
[5 empty] | 0.07164507 | 0.02639941 |  |  | 0.029934 | 0.05126015 | 0.06355341 | 0.05109743 | 0.09704126 | 0.05107888
[5 empty] | 0.07187613 | 0.02685457 |  |  | 0.03090938 | 0.05214394 | 0.06215855 | 0.05197842 | 0.09269322 | 0.05195955
[5 empty] | 0.07209963 | 0.02730973 |  |  | 0.02959222 | 0.05302774 | 0.06215281 | 0.05285941 | 0.09762401 | 0.05284022
[5 empty] | 0.07231567 | 0.02776489 |  |  | 0.03005407 | 0.05391154 | 0.06217854 | 0.0537404 | 0.09236776 | 0.05372089
[5 empty] | 0.07252433 | 0.02822005 |  |  | 0.03116463 | 0.05479533 | 0.06450175 | 0.0546214 | 0.09414979 | 0.05460157
[5 empty] | 0.07272572 | 0.02867522 |  |  | 0.03073497 | 0.05567913 | 0.06102865 | 0.05550239 | 0.09764858 | 0.05548224
[5 empty] | 0.07291992 | 0.02913038 |  |  | 0.03077733 | 0.05656292 | 0.06214537 | 0.05638338 | 0.09781846 | 0.05636291
[5 empty] | 0.07310704 | 0.02958554 |  |  | 0.03116834 | 0.05744672 | 0.06241392 | 0.05726437 | 0.09370263 | 0.05724358
[5 empty] | 0.07328716 | 0.0300407 |  |  | 0.03097774 | 0.05833051 | 0.06394487 | 0.05814536 | 0.09633535 | 0.05812425
[5 empty] | 0.07346038 | 0.03049587 |  |  | 0.03142366 | 0.05921431 | 0.06462805 | 0.05902635 | 0.09599285 | 0.05900492
[5 empty] | 0.07362679 | 0.03095103 |  |  | 0.03085114 | 0.0600981 | 0.06317702 | 0.05990734 | 0.09519565 | 0.05988559
[5 empty] | 0.07378648 | 0.03140619 |  |  | 0.03062906 | 0.0609819 | 0.06285247 | 0.06078833 | 0.0995684 | 0.06076626
[5 empty] | 0.07393956 | 0.03186135 |  |  | 0.03026587 | 0.0618657 | 0.06502822 | 0.06166932 | 0.0963778 | 0.06164693
[5 empty] | 0.07408611 | 0.03231651 |  |  | 0.03169503 | 0.06274949 | 0.06579686 | 0.06255031 | 0.09442499 | 0.0625276
[5 empty] | 0.07422623 | 0.03277168 |  |  | 0.03100325 | 0.06363329 | 0.0656789 | 0.0634313 | 0.09976365 | 0.06340827
[5 empty] | 0.07436001 | 0.03322684 |  |  | 0.03046468 | 0.06451708 | 0.06323313 | 0.06431229 | 0.0940839 | 0.06428894
[5 empty] | 0.07448754 | 0.033682 |  |  | 0.03198815 | 0.06540088 | 0.06551181 | 0.06519328 | 0.1004498 | 0.06516961
[5 empty] | 0.07460893 | 0.03413716 |  |  | 0.03114485 | 0.06628467 | 0.0641528 | 0.06607427 | 0.09657271 | 0.06605028
[5 empty] | 0.07472426 | 0.03459233 |  |  | 0.03119349 | 0.06716847 | 0.06475263 | 0.06695526 | 0.09890833 | 0.06693095
[5 empty] | 0.07483362 | 0.03504749 |  |  | 0.03110079 | 0.06805227 | 0.06654005 | 0.06783625 | 0.1015456 | 0.06781162
[5 empty] | 0.07493711 | 0.03550265 |  |  | 0.0312507 | 0.06893606 | 0.06553907 | 0.06871724 | 0.09760954 | 0.06869229
[5 empty] | 0.07503483 | 0.03595781 |  |  | 0.03123627 | 0.06981986 | 0.06583241 | 0.06959823 | 0.09593065 | 0.06957296
[5 empty] | 0.07512687 | 0.03641297 |  |  | 0.03231492 | 0.07070365 | 0.0674175 | 0.07047922 | 0.1020714 | 0.07045363
[5 empty] | 0.07521332 | 0.03686814 |  |  | 0.03143816 | 0.07158745 | 0.06584307 | 0.07136021 | 0.1002098 | 0.0713343
[5 empty] | 0.07529428 | 0.0373233 |  |  | 0.03145754 | 0.07247124 | 0.06614047 | 0.0722412 | 0.101408 | 0.07221497
[5 empty] | 0.07536983 | 0.03777846 |  |  | 0.03160447 | 0.07335504 | 0.06548151 | 0.07312219 | 0.0979549 | 0.07309564
[5 empty] | 0.07544008 | 0.03823362 |  |  | 0.03165218 | 0.07423884 | 0.06653577 | 0.07400318 | 0.09963538 | 0.07397631
[5 empty] | 0.07550512 | 0.03868878 |  |  | 0.03265135 | 0.07512263 | 0.0652327 | 0.07488417 | 0.09795135 | 0.07485698
[5 empty] | 0.07556504 | 0.03914395 |  |  | 0.03229963 | 0.07600643 | 0.06834154 | 0.07576516 | 0.1030112 | 0.07573766
[5 empty] | 0.07561993 | 0.03959911 |  |  | 0.03229485 | 0.07689022 | 0.06809368 | 0.07664615 | 0.09769943 | 0.07661833
[5 empty] | 0.0756699 | 0.04005427 |  |  | 0.03269002 | 0.07777402 | 0.06399108 | 0.07752714 | 0.09878575 | 0.077499
[5 empty] | 0.07571502 | 0.04050943 |  |  | 0.0318507 | 0.07865781 | 0.06577725 | 0.07840813 | 0.09822969 | 0.07837967
[5 empty] | 0.07575541 | 0.0409646 |  |  | 0.03219417 | 0.07954161 | 0.06492469 | 0.07928912 | 0.0978144 | 0.07926034
[5 empty] | 0.07579114 | 0.04141976 |  |  | 0.0319107 | 0.0804254 | 0.06765902 | 0.08017011 | 0.1036561 | 0.08014101
[5 empty] | 0.07582232 | 0.04187492 |  |  | 0.03151993 | 0.0813092 | 0.06486705 | 0.0810511 | 0.09845862 | 0.08102168
[5 empty] | 0.07584904 | 0.04233008 |  |  | 0.03162347 | 0.082193 | 0.0677542 | 0.08193209 | 0.09983563 | 0.08190235
[5 empty] | 0.07587138 | 0.04278524 |  |  | 0.03184129 | 0.08307679 | 0.06671293 | 0.08281308 | 0.1043019 | 0.08278302
[5 empty] | 0.07588946 | 0.04324041 |  |  | 0.03332557 | 0.08396059 | 0.0664214 | 0.08369407 | 0.1038522 | 0.08366369
[5 empty] | 0.07590335 | 0.04369557 |  |  | 0.03201385 | 0.08484438 | 0.065197 | 0.08457506 | 0.1009386 | 0.08454436
[5 empty] | 0.07591316 | 0.04415073 |  |  | 0.03300084 | 0.08572818 | 0.06885791 | 0.08545605 | 0.1036116 | 0.08542503
[5 empty] | 0.07591898 | 0.04460589 |  |  | 0.03263657 | 0.08661197 | 0.06488735 | 0.08633704 | 0.1003615 | 0.0863057
[5 empty] | 0.0759209 | 0.04506106 |  |  | 0.03207486 | 0.08749577 | 0.0684659 | 0.08721803 | 0.1033502 | 0.08718637
[5 empty] | 0.0754209 | 0.04506106 |  |  | 0.03368329 | 0.08837957 | 0.0692726 | 0.08809902 | 0.1022034 | 0.08806704
[5 empty] | 0.07479457 | 0.04509741 |  |  | 0.03318449 | 0.08926336 | 0.06550532 | 0.08898001 | 0.1024009 | 0.08894771
[5 empty] | 0.0741665 | 0.04513286 |  |  | 0.03322404 | 0.09014716 | 0.0676601 | 0.089861 | 0.1050509 | 0.08982838
[5 empty] | 0.0735367 | 0.0451674 |  |  | 0.03353638 | 0.09103095 | 0.06743398 | 0.09074199 | 0.1033006 | 0.09070905
[5 empty] | 0.07290517 | 0.04520103 |  |  | 0.03374096 | 0.09191475 | 0.06844497 | 0.09162299 | 0.1030655 | 0.09158972
[5 empty] | 0.0722719 | 0.04523375 |  |  | 0.03285495 | 0.09279854 | 0.06814179 | 0.09250398 | 0.1056285 | 0.09247039
[5 empty] | 0.0716369 | 0.04526556 |  |  | 0.03353989 | 0.09368234 | 0.06807569 | 0.09338497 | 0.1003742 | 0.09335106
[5 empty] | 0.07100016 | 0.04529647 |  |  | 0.03335003 | 0.09456614 | 0.06670243 | 0.09426596 | 0.1043959 | 0.09423173
[5 empty] | 0.07036168 | 0.04532646 |  |  | 0.03265932 | 0.09544993 | 0.06848459 | 0.09514695 | 0.1014651 | 0.0951124
[5 empty] | 0.06972148 | 0.04535555 |  |  | 0.03330901 | 0.09633373 | 0.06943173 | 0.09602794 | 0.106243 | 0.09599307
[5 empty] | 0.06907954 | 0.04538372 |  |  | 0.032382 | 0.09721752 | 0.06686935 | 0.09690893 | 0.1016329 | 0.09687374
[5 empty] | 0.06843586 | 0.04541099 |  |  | 0.03311327 | 0.09810132 | 0.06876648 | 0.09778992 | 0.1032653 | 0.09775442
[5 empty] | 0.06779045 | 0.04543735 |  |  | 0.03406171 | 0.09898511 | 0.06741438 | 0.09867091 | 0.1065846 | 0.09863509
[5 empty] | 0.0671433 | 0.0454628 |  |  | 0.03380683 | 0.09986891 | 0.06999177 | 0.0995519 | 0.1054618 | 0.09951576
[5 empty] | 0.06649442 | 0.04548735 |  |  | 0.03252364 | 0.1007527 | 0.06924141 | 0.1004329 | 0.1011936 | 0.1003964
[5 empty] | 0.06584381 | 0.04551098 |  |  | 0.03311818 | 0.1016365 | 0.06996815 | 0.1013139 | 0.1076574 | 0.1012771
[5 empty] | 0.06519146 | 0.0455337 |  |  | 0.03375346 | 0.1025203 | 0.06755228 | 0.1021949 | 0.1079146 | 0.1021578
[5 empty] | 0.06453738 | 0.04555552 |  |  | 0.03378716 | 0.1034041 | 0.06961982 | 0.1030759 | 0.1076458 | 0.1030384
[5 empty] | 0.06388156 | 0.04557642 |  |  | 0.03304076 | 0.1042879 | 0.06901652 | 0.1039568 | 0.1075377 | 0.1039191
[5 empty] | 0.06322401 | 0.04559642 |  |  | 0.0343934 | 0.1051717 | 0.06872013 | 0.1048378 | 0.104994 | 0.1047998
[5 empty] | 0.06256472 | 0.04561551 |  |  | 0.03387871 | 0.1060555 | 0.06875535 | 0.1057188 | 0.1039562 | 0.1056804
[5 empty] | 0.0619037 | 0.04563369 |  |  | 0.0334127 | 0.1069393 | 0.06853443 | 0.1065998 | 0.1055556 | 0.1065611
[5 empty] | 0.06124095 | 0.04565096 |  |  | 0.03430324 | 0.1078231 | 0.06971402 | 0.1074808 | 0.1040163 | 0.1074418
[5 empty] | 0.06057646 | 0.04566732 |  |  | 0.03351604 | 0.1087069 | 0.06984967 | 0.1083618 | 0.1054398 | 0.1083225
[5 empty] | 0.05991023 | 0.04568278 |  |  | 0.03305348 | 0.1095907 | 0.06731786 | 0.1092428 | 0.1041295 | 0.1092031
[5 empty] | 0.05924227 | 0.04569732 |  |  | 0.03361258 | 0.1104745 | 0.06759866 | 0.1101238 | 0.1042141 | 0.1100838
[5 empty] | 0.05857258 | 0.04571096 |  |  | 0.03345068 | 0.1113583 | 0.06767894 | 0.1110048 | 0.1041269 | 0.1109645
[5 empty] | 0.05790115 | 0.04572369 |  |  | 0.03342427 | 0.112242 | 0.07156188 | 0.1118858 | 0.1046956 | 0.1118451
[5 empty] | 0.05722799 | 0.0457355 |  |  | 0.03407487 | 0.1131258 | 0.07086867 | 0.1127668 | 0.1076563 | 0.1127258
[5 empty] | 0.05655309 | 0.04574641 |  |  | 0.03362721 | 0.1140096 | 0.07125916 | 0.1136477 | 0.1021308 | 0.1136065
[5 empty] | 0.05587646 | 0.04575641 |  |  | 0.03307999 | 0.1148934 | 0.07024717 | 0.1145287 | 0.1087257 | 0.1144872
[5 empty] | 0.05519809 | 0.04576551 |  |  | 0.03335251 | 0.1157772 | 0.06881011 | 0.1154097 | 0.1085805 | 0.1153678
[5 empty] | 0.05451799 | 0.04577369 |  |  | 0.03309892 | 0.116661 | 0.07052871 | 0.1162907 | 0.1037481 | 0.1162485
[5 empty] | 0.05383615 | 0.04578096 |  |  | 0.03402858 | 0.1175448 | 0.06826842 | 0.1171717 | 0.1039658 | 0.1171292
[5 empty] | 0.05315258 | 0.04578733 |  |  | 0.03305942 | 0.1184286 | 0.06995328 | 0.1180527 | 0.1024575 | 0.1180098
[5 empty] | 0.05246728 | 0.04579278 |  |  | 0.03446592 | 0.1193124 | 0.07118115 | 0.1189337 | 0.1042151 | 0.1188905
[5 empty] | 0.05178024 | 0.04579733 |  |  | 0.03470738 | 0.1201962 | 0.06958015 | 0.1198147 | 0.1027126 | 0.1197712
[5 empty] | 0.05109147 | 0.04580097 |  |  | 0.03471135 | 0.12108 | 0.06906326 | 0.1206957 | 0.1091141 | 0.1206518
[5 empty] | 0.05040096 | 0.0458037 |  |  | 0.03311903 | 0.1219638 | 0.07137759 | 0.1215767 | 0.1095588 | 0.1215325
[5 empty] | 0.04970872 | 0.04580552 |  |  | 0.03345898 | 0.1228476 | 0.07180664 | 0.1224576 | 0.1039529 | 0.1224132
[5 empty] | 0.04901474 | 0.04580643 |  |  | 0.03347996 | 0.1237314 | 0.06931594 | 0.1233386 | 0.1044609 | 0.1232939
[5 empty] | 0.04831903 | 0.04580644 |  |  | 0.03428406 | 0.1246152 | 0.06823544 | 0.1242196 | 0.1041758 | 0.1241745
[5 empty] | 0.04762158 | 0.04580553 |  |  | 0.03440599 | 0.125499 | 0.06806597 | 0.1251006 | 0.1065102 | 0.1250552
[5 empty] | 0.0469224 | 0.04580372 |  |  | 0.03478902 | 0.1263828 | 0.07256928 | 0.1259816 | 0.1058675 | 0.1259359
[5 empty] | 0.04622149 | 0.04580099 |  |  | 0.03456404 | 0.1272666 | 0.06907777 | 0.1268626 | 0.1056307 | 0.1268165
[5 empty] | 0.04551884 | 0.04579736 |  |  | 0.03348228 | 0.1281504 | 0.07055385 | 0.1277436 | 0.1073579 | 0.1276972
[5 empty] | 0.04481445 | 0.04579282 |  |  | 0.03363711 | 0.1290342 | 0.06941324 | 0.1286246 | 0.1050984 | 0.1285779
[5 empty] | 0.04410833 | 0.04578737 |  |  | 0.03468708 | 0.129918 | 0.06867308 | 0.1295056 | 0.1049381 | 0.1294586
[5 empty] | 0.04340048 | 0.04578101 |  |  | 0.03458752 | 0.1308018 | 0.07240127 | 0.1303866 | 0.1051705 | 0.1303392
[5 empty] | 0.04269089 | 0.04577375 |  |  | 0.03389821 | 0.1316856 | 0.06981036 | 0.1312675 | 0.1044158 | 0.1312199
[5 empty] | 0.04197957 | 0.04576557 |  |  | 0.03493633 | 0.1325693 | 0.07190548 | 0.1321485 | 0.1101515 | 0.1321006
[5 empty] | 0.04126651 | 0.04575649 |  |  | 0.0345837 | 0.1334531 | 0.07277382 | 0.1330295 | 0.1073938 | 0.1329812
[5 empty] | 0.04055172 | 0.04574649 |  |  | 0.03515979 | 0.1343369 | 0.07276729 | 0.1339105 | 0.1039041 | 0.1338619
[5 empty] | 0.0398352 | 0.04573559 |  |  | 0.03375107 | 0.1352207 | 0.06952458 | 0.1347915 | 0.106887 | 0.1347426
[5 empty] | 0.03911694 | 0.04572378 |  |  | 0.03482927 | 0.1361045 | 0.07257601 | 0.1356725 | 0.109176 | 0.1356232
[5 empty] | 0.03839694 | 0.04571106 |  |  | 0.03499105 | 0.1369883 | 0.07211624 | 0.1365535 | 0.1057758 | 0.1365039
[5 empty] | 0.03767521 | 0.04569743 |  |  | 0.03486102 | 0.1378721 | 0.07147976 | 0.1374345 | 0.1038563 | 0.1373846
[5 empty] | 0.03695175 | 0.04568289 |  |  | 0.0348406 | 0.1387559 | 0.06840648 | 0.1383155 | 0.107094 | 0.1382653
[5 empty] | 0.03622655 | 0.04566744 |  |  | 0.03402933 | 0.1396397 | 0.07047671 | 0.1391965 | 0.1051651 | 0.1391459
[5 empty] | 0.03549962 | 0.04565109 |  |  | 0.03408002 | 0.1405235 | 0.07114412 | 0.1400774 | 0.1099856 | 0.1400266
[5 empty] | 0.03477095 | 0.04563382 |  |  | 0.03377219 | 0.1414073 | 0.07019382 | 0.1409584 | 0.1054686 | 0.1409073
[5 empty] | 0.03404055 | 0.04561565 |  |  | 0.03406062 | 0.1422911 | 0.06868606 | 0.1418394 | 0.1112541 | 0.1417879
[5 empty] | 0.03330841 | 0.04559657 |  |  | 0.03477888 | 0.1431749 | 0.07159794 | 0.1427204 | 0.1103104 | 0.1426686
[5 empty] | 0.03257454 | 0.04557658 |  |  | 0.03504165 | 0.1440587 | 0.07212801 | 0.1436014 | 0.1063467 | 0.1435493
[5 empty] | 0.03183894 | 0.04555568 |  |  | 0.03443454 | 0.1449425 | 0.07049974 | 0.1444824 | 0.1109003 | 0.1444299
[5 empty] | 0.0311016 | 0.04553387 |  |  | 0.03472209 | 0.1458263 | 0.06932188 | 0.1453634 | 0.1103534 | 0.1453106
[5 empty] | 0.03036252 | 0.04551115 |  |  | 0.03467074 | 0.1467101 | 0.0709379 | 0.1462444 | 0.1080421 | 0.1461913
[5 empty] | 0.02962171 | 0.04548753 |  |  | 0.03487836 | 0.1475939 | 0.07095599 | 0.1471254 | 0.1058951 | 0.147072
[5 empty] | 0.02887917 | 0.04546299 |  |  | 0.03382521 | 0.1484777 | 0.072944 | 0.1480064 | 0.1114636 | 0.1479526
[5 empty] | 0.02813489 | 0.04543755 |  |  | 0.03489613 | 0.1493615 | 0.06974815 | 0.1488874 | 0.1117217 | 0.1488333
[5 empty] | 0.02738888 | 0.0454112 |  |  | 0.03457061 | 0.1502453 | 0.0706084 | 0.1497683 | 0.1055394 | 0.149714
[5 empty] | 0.02664113 | 0.04538393 |  |  | 0.03446666 | 0.1511291 | 0.07255023 | 0.1506493 | 0.1101402 | 0.1505946
[5 empty] | 0.02589165 | 0.04535576 |  |  | 0.03470983 | 0.1520129 | 0.07282069 | 0.1515303 | 0.1110856 | 0.1514753
[5 empty] | 0.02514043 | 0.04532668 |  |  | 0.03456783 | 0.1528966 | 0.07079669 | 0.1524113 | 0.1105013 | 0.152356
[5 empty] | 0.02438748 | 0.0452967 |  |  | 0.03370994 | 0.1537804 | 0.0720252 | 0.1532923 | 0.1058459 | 0.1532367
[5 empty] | 0.0236328 | 0.0452658 |  |  | 0.03493886 | 0.1546642 | 0.07095491 | 0.1541733 | 0.1114463 | 0.1541173
[5 empty] | 0.02287638 | 0.04523399 |  |  | 0.03431398 | 0.155548 | 0.0697128 | 0.1550543 | 0.1098821 | 0.154998
[5 empty] | 0.02211822 | 0.04520128 |  |  | 0.03546966 | 0.1564318 | 0.07034471 | 0.1559353 | 0.1069586 | 0.1558787
[5 empty] | 0.02135834 | 0.04516766 |  |  | 0.03473181 | 0.1573156 | 0.0710432 | 0.1568163 | 0.1053859 | 0.1567593
[5 empty] | 0.02059671 | 0.04513312 |  |  | 0.03395634 | 0.1581994 | 0.07046452 | 0.1576973 | 0.106857 | 0.15764
[5 empty] | 0.01983335 | 0.04509768 |  |  | 0.03533174 | 0.1590832 | 0.0729899 | 0.1585782 | 0.1089728 | 0.1585207
[5 empty] | 0.01906826 | 0.04506133 |  |  | 0.03433595 | 0.159967 | 0.07212084 | 0.1594592 | 0.1067783 | 0.1594013
[5 empty] | 0.01830144 | 0.04502407 |  |  | 0.03485553 | 0.1608508 | 0.06965455 | 0.1603402 | 0.1088224 | 0.160282
[5 empty] | 0.01753287 | 0.04498591 |  |  | 0.03498624 | 0.1617346 | 0.0740202 | 0.1612212 | 0.1109808 | 0.1611627
[5 empty] | 0.01676258 | 0.04494683 |  |  | 0.03506855 | 0.1626184 | 0.07160535 | 0.1621022 | 0.1049749 | 0.1620434
[5 empty] | 0.01599055 | 0.04490685 |  |  | 0.0350353 | 0.1635022 | 0.0706666 | 0.1629832 | 0.1067536 | 0.162924
[5 empty] | 0.01521678 | 0.04486595 |  |  | 0.03432346 | 0.164386 | 0.07061395 | 0.1638642 | 0.1061747 | 0.1638047
[5 empty] | 0.01444128 | 0.04482415 |  |  | 0.03442317 | 0.1652698 | 0.06938378 | 0.1647452 | 0.1052687 | 0.1646854
[5 empty] | 0.01366405 | 0.04478144 |  |  | 0.03460733 | 0.1661536 | 0.07082774 | 0.1656262 | 0.1071024 | 0.165566
[5 empty] | 0.01288508 | 0.04473782 |  |  | 0.03501748 | 0.1670374 | 0.0713713 | 0.1665072 | 0.1078577 | 0.1664467
[5 empty] | 0.01210438 | 0.04469329 |  |  | 0.03458747 | 0.1679212 | 0.07232449 | 0.1673881 | 0.1067727 | 0.1673274
[5 empty] | 0.01132194 | 0.04464785 |  |  | 0.03398897 | 0.168805 | 0.07319939 | 0.1682691 | 0.1094793 | 0.168208
[5 empty] | 0.01053777 | 0.0446015 |  |  | 0.03530729 | 0.1696888 | 0.07009976 | 0.1691501 | 0.1100252 | 0.1690887
[5 empty] | 0.009751863 | 0.04455425 |  |  | 0.03527677 | 0.1705726 | 0.07311542 | 0.1700311 | 0.1109208 | 0.1699694
[5 empty] | 0.008964222 | 0.04450608 |  |  | 0.03440494 | 0.1714564 | 0.07124479 | 0.1709121 | 0.1047818 | 0.1708501
[5 empty] | 0.008174847 | 0.04445701 |  |  | 0.03541611 | 0.1723402 | 0.07334805 | 0.1717931 | 0.1068974 | 0.1717307
[5 empty] | 0.007383737 | 0.04440703 |  |  | 0.03429031 | 0.1732239 | 0.07245249 | 0.1726741 | 0.1073778 | 0.1726114
[5 empty] | 0.006590893 | 0.04435613 |  |  | 0.0356761 | 0.1741077 | 0.07174534 | 0.1735551 | 0.1066201 | 0.1734921
[5 empty] | 0.005796314 | 0.04430433 |  |  | 0.03520128 | 0.1749915 | 0.07360066 | 0.1744361 | 0.1113193 | 0.1743727
[5 empty] | 0.005 | 0.04425163 |  |  | 0.03422863 | 0.1758753 | 0.07163639 | 0.1753171 | 0.1059334 | 0.1752534
[5 empty] | 0.005 | 0.04425163
[5 empty] | 0.005636381 | 0.04421527
[5 empty] | 0.006274394 | 0.04417982
[5 empty] | 0.00691404 | 0.04414528
[5 empty] | 0.007555318 | 0.04411165
[5 empty] | 0.008198229 | 0.04407893
[5 empty] | 0.008842773 | 0.04404712
[5 empty] | 0.009488948 | 0.04401621
[5 empty] | 0.01013676 | 0.04398622
[5 empty] | 0.0107862 | 0.04395713
[5 empty] | 0.01143727 | 0.04392896
[5 empty] | 0.01208998 | 0.04390169
[5 empty] | 0.01274431 | 0.04387533
[5 empty] | 0.01340029 | 0.04384988
[5 empty] | 0.01405789 | 0.04382534
[5 empty] | 0.01471712 | 0.0438017
[5 empty] | 0.01537799 | 0.04377898
[5 empty] | 0.01604049 | 0.04375716
[5 empty] | 0.01670463 | 0.04373626
[5 empty] | 0.01737039 | 0.04371626
[5 empty] | 0.01803779 | 0.04369717
[5 empty] | 0.01870682 | 0.04367899
[5 empty] | 0.01937748 | 0.04366172
[5 empty] | 0.02004978 | 0.04364536
[5 empty] | 0.02072371 | 0.0436299
[5 empty] | 0.02139927 | 0.04361536
[5 empty] | 0.02207646 | 0.04360172
[5 empty] | 0.02275529 | 0.043589
[5 empty] | 0.02343574 | 0.04357718
[5 empty] | 0.02411783 | 0.04356627
[5 empty] | 0.02480156 | 0.04355627
[5 empty] | 0.02548691 | 0.04354718
[5 empty] | 0.0261739 | 0.04353899
[5 empty] | 0.02686252 | 0.04353172
[5 empty] | 0.02755277 | 0.04352535
[5 empty] | 0.02824466 | 0.0435199
[5 empty] | 0.02893818 | 0.04351535
[5 empty] | 0.02963333 | 0.04351171
[5 empty] | 0.03033011 | 0.04350898
[5 empty] | 0.03102853 | 0.04350716
[5 empty] | 0.03172857 | 0.04350625
[5 empty] | 0.03243025 | 0.04350624
[5 empty] | 0.03313357 | 0.04350715
[5 empty] | 0.03383851 | 0.04350896
[5 empty] | 0.03454509 | 0.04351169
[5 empty] | 0.0352533 | 0.04351532
[5 empty] | 0.03596314 | 0.04351986
[5 empty] | 0.03667462 | 0.04352531
[5 empty] | 0.03738773 | 0.04353167
[5 empty] | 0.03810247 | 0.04353893
[5 empty] | 0.03881884 | 0.04354711
[5 empty] | 0.03953684 | 0.04355619
[5 empty] | 0.04025648 | 0.04356619
[5 empty] | 0.04097775 | 0.04357709
[5 empty] | 0.04170066 | 0.0435889
[5 empty] | 0.04242519 | 0.04360162
[5 empty] | 0.04315136 | 0.04361525
[5 empty] | 0.04387916 | 0.04362979
[5 empty] | 0.04460859 | 0.04364524
[5 empty] | 0.04533966 | 0.04366159
[5 empty] | 0.04607235 | 0.04367886
[5 empty] | 0.04680668 | 0.04369703
[5 empty] | 0.04754265 | 0.04371611
[5 empty] | 0.04828024 | 0.0437361
[5 empty] | 0.04901947 | 0.043757
[5 empty] | 0.04976033 | 0.04377881
[5 empty] | 0.05050282 | 0.04380153
[5 empty] | 0.05124695 | 0.04382515
[5 empty] | 0.0519927 | 0.04384969
[5 empty] | 0.05274009 | 0.04387513
[5 empty] | 0.05348912 | 0.04390149
[5 empty] | 0.05423977 | 0.04392875
[5 empty] | 0.05499206 | 0.04395692
[5 empty] | 0.05574598 | 0.043986
[5 empty] | 0.05650153 | 0.04401598
[5 empty] | 0.05725872 | 0.04404688
[5 empty] | 0.05801753 | 0.04407869
[5 empty] | 0.05877798 | 0.0441114
[5 empty] | 0.05954006 | 0.04414503
[5 empty] | 0.06030378 | 0.04417956
[5 empty] | 0.06106913 | 0.044215
[5 empty] | 0.06183611 | 0.04425135
[5 empty] | 0.06260472 | 0.04428861
[5 empty] | 0.06337496 | 0.04432677
[5 empty] | 0.06414684 | 0.04436585
[5 empty] | 0.06492035 | 0.04440584
[5 empty] | 0.06569549 | 0.04444673
[5 empty] | 0.06647227 | 0.04448853
[5 empty] | 0.06725067 | 0.04453124
[5 empty] | 0.06803071 | 0.04457486
[5 empty] | 0.06881239 | 0.04461939
[5 empty] | 0.06959569 | 0.04466483
[5 empty] | 0.07038063 | 0.04471118
[5 empty] | 0.0711672 | 0.04475843
[5 empty] | 0.0719554 | 0.0448066
[5 empty] | 0.07274523 | 0.04485567
[5 empty] | 0.0735367 | 0.04490566
[5 empty] | 0.0743298 | 0.04495655
[5 empty] | 0.07512453 | 0.04500835
[5 empty] | 0.0759209 | 0.04506106
[5 empty] | 0.0754209 | 0.04506106
[5 empty] | 0.07594219 | 0.04681993
[5 empty] | 0.07645952 | 0.0485788
[5 empty] | 0.07697275 | 0.05033768
[5 empty] | 0.07748178 | 0.05209655
[5 empty] | 0.07798648 | 0.05385543
[5 empty] | 0.07848675 | 0.0556143
[5 empty] | 0.07898245 | 0.05737317
[5 empty] | 0.07947348 | 0.05913205
[5 empty] | 0.07995971 | 0.06089092
[5 empty] | 0.08044103 | 0.0626498
[5 empty] | 0.08091733 | 0.06440867
[5 empty] | 0.08138847 | 0.06616754
[5 empty] | 0.08185436 | 0.06792642
[5 empty] | 0.08231486 | 0.06968529
[5 empty] | 0.08276986 | 0.07144417
[5 empty] | 0.08321925 | 0.07320304
[5 empty] | 0.08366291 | 0.07496191
[5 empty] | 0.08410071 | 0.07672079
[5 empty] | 0.08453255 | 0.07847966
[5 empty] | 0.0849583 | 0.08023854
[5 empty] | 0.08537784 | 0.08199741
[5 empty] | 0.08579107 | 0.08375628
[5 empty] | 0.08619786 | 0.08551516
[5 empty] | 0.08659809 | 0.08727403
[5 empty] | 0.08699165 | 0.08903291
[5 empty] | 0.08737842 | 0.09079178
[5 empty] | 0.08775828 | 0.09255066
[5 empty] | 0.08813112 | 0.09430953
[5 empty] | 0.08849681 | 0.0960684
[5 empty] | 0.08885525 | 0.09782728
[5 empty] | 0.08921076 | 0.09958615
[5 empty] | 0.08956804 | 0.101345
[5 empty] | 0.0899265 | 0.1031039
[5 empty] | 0.09028556 | 0.1048628
[5 empty] | 0.09064461 | 0.1066216
[5 empty] | 0.09100307 | 0.1083805
[5 empty] | 0.09136033 | 0.1101394
[5 empty] | 0.09171582 | 0.1118983
[5 empty] | 0.09206892 | 0.1136571
[5 empty] | 0.09241906 | 0.115416
[5 empty] | 0.09276563 | 0.1171749
[5 empty] | 0.09310804 | 0.1189338
[5 empty] | 0.09344571 | 0.1206926
[5 empty] | 0.09377802 | 0.1224515
[5 empty] | 0.0941044 | 0.1242104
[5 empty] | 0.09442425 | 0.1259693
[5 empty] | 0.09473697 | 0.1277281
[5 empty] | 0.09504197 | 0.129487
[5 empty] | 0.09533866 | 0.1312459
[5 empty] | 0.09562644 | 0.1330048
[5 empty] | 0.09590472 | 0.1347636
[5 empty] | 0.0961729 | 0.1365225
[5 empty] | 0.0964304 | 0.1382814
[5 empty] | 0.09667662 | 0.1400403
[5 empty] | 0.09691097 | 0.1417991
[5 empty] | 0.09713284 | 0.143558
[5 empty] | 0.09734166 | 0.1453169
[5 empty] | 0.09753682 | 0.1470758
[5 empty] | 0.09771773 | 0.1488346
[5 empty] | 0.0978838 | 0.15
[5 empty] | 0.09803443 | 0.1523524
[5 empty] | 0.09816974 | 0.1541112
[5 empty] | 0.09830046 | 0.1558701
[5 empty] | 0.09843026 | 0.157629
[5 empty] | 0.09855899 | 0.1593879
[5 empty] | 0.09868649 | 0.1611467
[5 empty] | 0.09881262 | 0.1629056
[5 empty] | 0.09893723 | 0.1646645
[5 empty] | 0.09906016 | 0.1664234
[5 empty] | 0.09918127 | 0.1681822
[5 empty] | 0.09930042 | 0.1699411
[5 empty] | 0.09941744 | 0.1717
[5 empty] | 0.09953219 | 0.1734589
[5 empty] | 0.09964451 | 0.1752177
[5 empty] | 0.09975427 | 0.1769766
[5 empty] | 0.09986131 | 0.1787355
[5 empty] | 0.09996547 | 0.1804944
[5 empty] | 0.1000666 | 0.1822532
[5 empty] | 0.1001646 | 0.1840121
[5 empty] | 0.1002593 | 0.185771
[5 empty] | 0.1003504 | 0.1875299
[5 empty] | 0.100438 | 0.1892887
[5 empty] | 0.1005218 | 0.1910476
[5 empty] | 0.1006017 | 0.1928065
[5 empty] | 0.1006775 | 0.1945654
[5 empty] | 0.1007491 | 0.1963242
[5 empty] | 0.1008163 | 0.1980831
[5 empty] | 0.100879 | 0.199842
[5 empty] | 0.1009371 | 0.2016008
[5 empty] | 0.1009903 | 0.2033597
[5 empty] | 0.1010386 | 0.2051186
[5 empty] | 0.1010817 | 0.2068775
[5 empty] | 0.1011196 | 0.2086363
[5 empty] | 0.101152 | 0.2103952
[5 empty] | 0.1011789 | 0.2121541
[5 empty] | 0.1012001 | 0.213913
[5 empty] | 0.1012154 | 0.2156718
[5 empty] | 0.1012279 | 0.2174307
[5 empty] | 0.1012279 | 0.2191896