## 1
Общество с ограниченной ответственностью "Инженерная геология" (ООО "ИнжГео") | [11 empty] | Общество с ограниченной ответственностью "Инженерная геология" (ООО "ИнжГео")
Юр. адрес: 117279, г. Москва, ул. Миклухо-Маклая, 36 а, этаж 5, пом. XXIII к. 76-84 | [11 empty] | Юр. адрес: 117279, г. Москва, ул. Миклухо-Маклая, 36 а, этаж 5, пом. XXIII к. 76-84 | [8 empty] | нагр |  |  | X0 | Y0 | R |  | нагр |  |  |  | X0 | Y0 | R | нагр |  |  |  | X0 | Y0 | R |  | нагр |  |  |  | X0 | Y0 | R
Телефон/факс +7 (495) 132-30-00, Адрес электронной почты inbox@inj-geo.ru | [11 empty] | Телефон/факс +7 (495) 132-30-00, Адрес электронной почты inbox@inj-geo.ru | [12 empty] | 0 | [7 empty] | 0 | [6 empty] | 0 | [7 empty] | 0
[21 empty] | девиатор | [6 empty] | девиатор | [6 empty] | девиатор | [7 empty] | девиатор
Испытательная лаборатория ООО «ИнжГео» | [11 empty] | Испытательная лаборатория ООО «ИнжГео» | [8 empty] | x0 | Угол | X | Y |  |  |  | x0 |  | Угол | X | Y |  |  | x0 |  | Угол | X | Y |  |  |  | x0 |  | Угол | X | Y
Адрес места осуществления деятельности лаборатории: г. Москва, просп. Вернадского, д. 51, стр. 1 | [11 empty] | Адрес места осуществления деятельности лаборатории: г. Москва, просп. Вернадского, д. 51, стр. 1 | [9 empty] | 0 | [7 empty] | 0 | [6 empty] | 0 | [7 empty] | 0
Телефон +7(910)4557682, E-mail: slg85@mail.ru | [11 empty] | Телефон +7(910)4557682, E-mail: slg85@mail.ru | [9 empty] | 5 | [7 empty] | 5 | [6 empty] | 5 | [7 empty] | 5
[22 empty] | 10 | [7 empty] | 10 | [6 empty] | 10 | [7 empty] | 10
[12 empty] | Протокол испытаний № 13-63/33 от 01-12-2022 | [9 empty] | 15 | [7 empty] | 15 | [6 empty] | 15 | [7 empty] | 15
[22 empty] | 20 | [7 empty] | 20 | [6 empty] | 20 | [7 empty] | 20
[12 empty] | Наименование и адрес заказчика: Переход трубопровода через р. Енисей | [9 empty] | 25 | [7 empty] | 25 | [6 empty] | 25 | [7 empty] | 25
[12 empty] | Наименование объекта: ООО Регионстрой | [9 empty] | 30 | [7 empty] | 30 | [6 empty] | 30 | [7 empty] | 30
Наименование используемого метода/методики: ГОСТ 12248.4-2020 | [11 empty] | Наименование используемого метода/методики: ГОСТ 12248.3-2020 | [9 empty] | 35 | [7 empty] | 35 | [6 empty] | 35 | [7 empty] | 35
Условия проведения испытания: температура окружающей среды (18 - 25)0С, влажность воздуха (40 - 75)% | [11 empty] | Условия проведения испытания: температура окружающей среды (18 - 25)0С, влажность воздуха (40 - 75)% | [9 empty] | 40 | [7 empty] | 40 | [6 empty] | 40 | [7 empty] | 40
[12 empty] | Дата получение объекта подлежащего испытаниям: 04-11-2022 | [9 empty] | 45 | [7 empty] | 45 | [6 empty] | 45 | [7 empty] | 45
[12 empty] | Дата испытания: 25.10.2022-19.11.2033 | [9 empty] | 50 | [7 empty] | 50 | [6 empty] | 50 | [7 empty] | 50
[22 empty] | 55 | [7 empty] | 55 | [6 empty] | 55 | [7 empty] | 55
Испытание грунтов методом трехосного сжатия | [11 empty] | Испытание грунтов методом трехосного сжатия | [9 empty] | 60 | [7 empty] | 60 | [6 empty] | 60 | [7 empty] | 60
[22 empty] | 65 | [7 empty] | 65 | [6 empty] | 65 | [7 empty] | 65
Лабораторный номер: | [6 empty] | We, д.е. = |  |  |  |  | Лабораторный номер: |  | 1068 |  |  |  | We, д.е. = | 0.59878421 |  |  | 70 | [7 empty] | 70 | [6 empty] | 70 | [7 empty] | 70
Номер скважины: | [6 empty] | ρ, г/см3 = |  |  |  |  | Номер скважины: |  | BH-002 |  |  |  | ρ, г/см3 = |  |  |  | 75 | [7 empty] | 75 | [6 empty] | 75 | [7 empty] | 75
Глубина отбора, м: | [6 empty] | ρs, г/см3 = |  |  |  |  | Глубина отбора, м: |  | 1.3 |  |  |  | ρs, г/см3 = | 2.74 |  |  | 80 | [7 empty] | 80 | [6 empty] | 80 | [7 empty] | 80
Наименование грунта: | [6 empty] | e, д.е. = |  |  |  |  | Наименование грунта: |  | Суглинок, после оттаивания текучий, легкий пылеватый |  |  |  | e, д.е. = |  |  |  | 85 | [7 empty] | 85 | [6 empty] | 85 | [7 empty] | 85
Схема проведения опыта: | [6 empty] | IL, д.е. = |  |  |  |  | Схема проведения опыта: |  | КД |  |  |  | IL, д.е. = | 3.69 |  |  | 90 | [7 empty] | 90 | [6 empty] | 90 | [7 empty] | 90
[22 empty] | 95 | [7 empty] | 95 | [6 empty] | 95 | [7 empty] | 95
[22 empty] | 100 | [7 empty] | 100 | [6 empty] | 100 | [7 empty] | 100
Результаты испытаний | [11 empty] | Результаты испытаний | [9 empty] | 105 | [7 empty] | 105 | [6 empty] | 105 | [7 empty] | 105
[22 empty] | 110 | [7 empty] | 110 | [6 empty] | 110 | [7 empty] | 110
[22 empty] | 115 | [7 empty] | 115 | [6 empty] | 115 | [7 empty] | 115
[22 empty] | 120 | [7 empty] | 120 | [6 empty] | 120 | [7 empty] | 120
[22 empty] | 125 | [7 empty] | 125 | [6 empty] | 125 | [7 empty] | 125
[22 empty] | 130 | [7 empty] | 130 | [6 empty] | 130 | [7 empty] | 130
[22 empty] | 135 | [7 empty] | 135 | [6 empty] | 135 | [7 empty] | 135
[22 empty] | 140 | [7 empty] | 140 | [6 empty] | 140 | [7 empty] | 140
[22 empty] | 145 | [7 empty] | 145 | [6 empty] | 145 | [7 empty] | 145
[22 empty] | 150 | [7 empty] | 150 | [6 empty] | 150 | [7 empty] | 150
[22 empty] | 155 | [7 empty] | 155 | [6 empty] | 155 | [7 empty] | 155
[22 empty] | 160 | [7 empty] | 160 | [6 empty] | 160 | [7 empty] | 160
[22 empty] | 165 | [7 empty] | 165 | [6 empty] | 165 | [7 empty] | 165
[22 empty] | 170 | [7 empty] | 170 | [6 empty] | 170 | [7 empty] | 170
[22 empty] | 175 | [7 empty] | 175 | [6 empty] | 175 | [7 empty] | 175
[22 empty] | 180 | [7 empty] | 180 | [6 empty] | 180 | [7 empty] | 180
[13 empty] | Давление в камере, Мпа σ3 | Вертикальная нагрузка, Мпа σ1 | Поровое давление, Мпа u
| K0, д.е. | 0.8435655 |  |  |  |  | Коэфф. Точки | [5 empty] | 0.05 | 0.08493633 | [5 empty] | 1 | [6 empty] | σ3,кПа | σ1,кПа | u, кПа |  |  |  | 4
| q_zg, МПа | 0.04217828 | [10 empty] | 0.15 | 0.2220252 | [27 empty] | δ3, Мпа | δ1-δ3, МПа | δ1, МПа | δ1, КПа
|  |  | Модуль деформации, МПа: | [9 empty] | 0.25 | 0.3591141 | [21 empty] | С, МПа:
|  |  | Е0= |  | Точки модуля (полное напр.), МПа |  |  |  | 0.04217828 | 0.06748524 | [25 empty] | φ, град:
|  |  | E50 = |  | qf (полное напр.), МПа |  |  |  | 0.1006139 | [26 empty] | E, Мпа
|  |  | Коэф. Поперечной деформации, ϑ = | [9 empty] | Эффективные значения угла внутреннего трения и удельного сцепления ϕ', С' | [13 empty] | x | 0
[13 empty] | ϕ', град. = | 9 | [12 empty] | y |  |  |  | С, кПа | φ,°
[13 empty] | С', МПа = | 0.007
| Исполнитель: | [6 empty] | Морозов Д.С. |  |  |  |  | Исполнитель: |  |  |  |  | Морозов Д.С.
| Начальник исп. лаборатории: | [6 empty] | Семиколенова Л.Г. |  |  |  |  | Начальник исп. лаборатории: |  |  |  |  | Семиколенова Л.Г.
Лист 1 , всего листов 2 | [11 empty] | Лист 2 , всего листов 2
Частичное воспроизведение протокола испытаний без письменного разрешения ООО «ИнжГео» ЗАПРЕЩАЕТСЯ | [11 empty] | Частичное воспроизведение протокола испытаний без письменного разрешения ООО «ИнжГео» ЗАПРЕЩАЕТСЯ
[5 empty] | второй график |  | первый график | [9 empty] | К Пуассона
dev50 | epsE50 | ind | devE0 | epsE0 | dev | eps | sigma |  | dev1 | eps1 | dev2 | eps2 | dev3 | eps3 |  | Глины
0.05061393 | 0.005061355 |  |  |  | 0 | 0 |  |  | -9e-05 | 0 | 0.01476517 | 0.000306647 | 0.02564181 | 0.0003798758 |  | < 0 | 0,20-0,30
ind |  |  |  |  | 0.009534698 | 0.0005561715 |  |  | 0.008908764 | 0.0005939131 | 0.0360126 | 0.001121879 | 0.05455704 | 0.001212369 |  | 0-0,25 | 0,30-0,38
2 |  |  |  |  | 0.01816121 | 0.001112343 |  |  | 0.01746816 | 0.001746803 | 0.03610857 | 0.001761311 | 0.05860169 | 0.00176222 |  | 0,25< | 0,38-0,45
E0 |  |  |  |  | 0.02530697 | 0.001687118 |  |  | 0.01875987 | 0.002651387 | 0.03839412 | 0.002641966 | 0.05977267 | 0.00264333 |  | Суглинки | 0,35-0,37
epsE0 | devE0 |  |  |  | 0.03088313 | 0.002224686 |  |  | 0.01887396 | 0.003535183 | 0.04284902 | 0.003522621 | 0.06311497 | 0.00352444 |  | Пески и супеси | 0,30-0,35
0.001687118 | 0.02530697 |  |  |  | 0.03644359 | 0.002780858 |  |  | 0.02042807 | 0.004418978 | 0.04261899 | 0.004403277 | 0.0624668 | 0.00440555
[5 empty] | 0.04149207 | 0.003337029 |  |  | 0.02063629 | 0.005302774 | 0.04489674 | 0.005283932 | 0.06972928 | 0.00528666
График E50 |  | График E |  |  | 0.04572541 | 0.003893201 |  |  | 0.0222723 | 0.00618657 | 0.04765778 | 0.006164587 | 0.0716026 | 0.00616777
eps | q | sigma |  |  | 0.04884049 | 0.004449372 |  |  | 0.02268843 | 0.007070365 | 0.04857205 | 0.007045243 | 0.06896943 | 0.00704888
Горизонтальная линия E50 |  | Касательная |  |  | 0.05061393 | 0.005061355 |  |  | 0.02335719 | 0.007954161 | 0.04704749 | 0.007925898 | 0.07428467 | 0.007929991
0 |  | a | b |  | 0.05124517 | 0.005561715 |  |  | 0.0237964 | 0.008837957 | 0.04756557 | 0.008806553 | 0.07759441 | 0.008811101
|  |  | 0 |  | 0.05193486 | 0.006117887 |  |  | 0.02364671 | 0.009721752 | 0.05063416 | 0.009687209 | 0.07750005 | 0.009692211
Вертикальная линия E50 |  | p1 и p2 |  |  | 0.05261207 | 0.006674058 |  |  | 0.02380108 | 0.01060555 | 0.05107851 | 0.01056786 | 0.07503788 | 0.01057332
| 0 | 0 |  |  | 0.05327691 | 0.00723023 |  |  | 0.02530822 | 0.01148934 | 0.0527762 | 0.01144852 | 0.08075888 | 0.01145443
[5 empty] | 0.05392949 | 0.007786401 |  |  | 0.0256872 | 0.01237314 | 0.05125901 | 0.01232917 | 0.07928062 | 0.01233554
Касательная линия E50 |  |  |  |  | 0.0545699 | 0.008342573 |  |  | 0.02620243 | 0.01325693 | 0.05342343 | 0.01320983 | 0.08257684 | 0.01321665
0 | 0 | Горизонтальная 1 |  |  | 0.05519826 | 0.008898744 |  |  | 0.02595034 | 0.01414073 | 0.05355494 | 0.01409049 | 0.08434178 | 0.01409776
[5 empty] | 0.05581467 | 0.009454916 |  |  | 0.02550044 | 0.01502453 | 0.05439559 | 0.01497114 | 0.08472893 | 0.01497887
Горизонтальная линия qкр |  |  |  |  | 0.05641925 | 0.01001109 |  |  | 0.02609178 | 0.01590832 | 0.05497036 | 0.0158518 | 0.08520312 | 0.01585998
Горизонтальная линия q |  | Горизонтальная 2 |  |  | 0.05701209 | 0.01056726 |  |  | 0.02672811 | 0.01679212 | 0.05404066 | 0.01673245 | 0.08191642 | 0.01674109
0 |  | 0 |  |  | 0.05759332 | 0.01112343 |  |  | 0.02601959 | 0.01767591 | 0.05646596 | 0.01761311 | 0.08558157 | 0.0176222
[5 empty] | 0.05816302 | 0.0116796 |  |  | 0.0271994 | 0.01855971 | 0.05598223 | 0.01849376 | 0.08270634 | 0.01850331
Вертикальная линия q |  |  |  |  | 0.05872132 | 0.01223577 |  |  | 0.02729518 | 0.0194435 | 0.05659813 | 0.01937442 | 0.08234393 | 0.01938442
| 0 |  |  |  | 0.05926831 | 0.01279194 |  |  | 0.02636549 | 0.0203273 | 0.05768534 | 0.02025507 | 0.08707458 | 0.02026553
[5 empty] | 0.05980411 | 0.01334812 |  |  | 0.02740991 | 0.0212111 | 0.05632517 | 0.02113573 | 0.08148818 | 0.02114664
[5 empty] | 0.06032882 | 0.01390429 |  |  | 0.02752966 | 0.02209489 | 0.05852027 | 0.02201638 | 0.08417207 | 0.02202775
[5 empty] | 0.06084255 | 0.01446046 |  |  | 0.0281955 | 0.02297869 | 0.05575975 | 0.02289704 | 0.08523758 | 0.02290886
[5 empty] | 0.0613454 | 0.01501663 |  |  | 0.02824292 | 0.02386248 | 0.05710206 | 0.02377769 | 0.08349914 | 0.02378997
[5 empty] | 0.06183749 | 0.0155728 |  |  | 0.02801982 | 0.02474628 | 0.05797467 | 0.02465835 | 0.08931766 | 0.02467108
[5 empty] | 0.06231892 | 0.01612897 |  |  | 0.02725976 | 0.02563007 | 0.05687768 | 0.025539 | 0.09073927 | 0.02555219
[5 empty] | 0.0627898 | 0.01668515 |  |  | 0.02747781 | 0.02651387 | 0.05911848 | 0.02641966 | 0.08573485 | 0.0264333
[5 empty] | 0.06325023 | 0.01724132 |  |  | 0.02887892 | 0.02739767 | 0.05652292 | 0.02730032 | 0.08841151 | 0.02731441
[5 empty] | 0.06370033 | 0.01779749 |  |  | 0.0288841 | 0.02828146 | 0.05777602 | 0.02818097 | 0.09075556 | 0.02819552
[5 empty] | 0.06414019 | 0.01835366 |  |  | 0.02825238 | 0.02916526 | 0.06039872 | 0.02906163 | 0.09119564 | 0.02907663
[5 empty] | 0.06456993 | 0.01890983 |  |  | 0.02779325 | 0.03004905 | 0.05867473 | 0.02994228 | 0.08757197 | 0.02995774
[5 empty] | 0.06498965 | 0.019466 |  |  | 0.02790989 | 0.03093285 | 0.05898572 | 0.03082294 | 0.08866499 | 0.03083885
[5 empty] | 0.06539947 | 0.02002217 |  |  | 0.02878061 | 0.03181664 | 0.06040174 | 0.03170359 | 0.09163324 | 0.03171996
[5 empty] | 0.06579948 | 0.02057835 |  |  | 0.02807161 | 0.03270044 | 0.05734964 | 0.03258425 | 0.08697686 | 0.03260107
[5 empty] | 0.0661898 | 0.02113452 |  |  | 0.02919773 | 0.03358423 | 0.06127962 | 0.0334649 | 0.08985101 | 0.03348218
[5 empty] | 0.06657052 | 0.02169069 |  |  | 0.02880147 | 0.03446803 | 0.05940038 | 0.03434556 | 0.09019275 | 0.03436329
[5 empty] | 0.06694177 | 0.02224686 |  |  | 0.02824761 | 0.03535183 | 0.05816839 | 0.03522621 | 0.08929561 | 0.0352444
[5 empty] | 0.06730365 | 0.02280303 |  |  | 0.02838691 | 0.03623562 | 0.05838975 | 0.03610687 | 0.0900072 | 0.03612551
[5 empty] | 0.06765625 | 0.0233592 |  |  | 0.02946147 | 0.03711942 | 0.05871645 | 0.03698752 | 0.09210514 | 0.03700662
[5 empty] | 0.0679997 | 0.02391538 |  |  | 0.02964709 | 0.03800321 | 0.06041844 | 0.03786818 | 0.08921964 | 0.03788773
[5 empty] | 0.0683341 | 0.02447155 |  |  | 0.02906388 | 0.03888701 | 0.05871121 | 0.03874883 | 0.0918961 | 0.03876884
[5 empty] | 0.06865955 | 0.02502772 |  |  | 0.02961523 | 0.0397708 | 0.0599051 | 0.03962949 | 0.08863585 | 0.03964995
[5 empty] | 0.06897617 | 0.02558389 |  |  | 0.02913687 | 0.0406546 | 0.05947876 | 0.04051015 | 0.0932198 | 0.04053106
[5 empty] | 0.06928405 | 0.02614006 |  |  | 0.03027152 | 0.0415384 | 0.05889289 | 0.0413908 | 0.09129263 | 0.04141217
[5 empty] | 0.06958331 | 0.02669623 |  |  | 0.0297463 | 0.04242219 | 0.05919394 | 0.04227146 | 0.0952148 | 0.04229328
[5 empty] | 0.06987405 | 0.0272524 |  |  | 0.02921006 | 0.04330599 | 0.06137583 | 0.04315211 | 0.09346262 | 0.04317439
[5 empty] | 0.07015638 | 0.02780858 |  |  | 0.02936724 | 0.04418978 | 0.06072579 | 0.04403277 | 0.08982066 | 0.0440555
[5 empty] | 0.07043042 | 0.02836475 |  |  | 0.02933531 | 0.04507358 | 0.05942174 | 0.04491342 | 0.0908495 | 0.04493661
[5 empty] | 0.07069625 | 0.02892092 |  |  | 0.03051119 | 0.04595737 | 0.05942901 | 0.04579408 | 0.09682953 | 0.04581772
[5 empty] | 0.070954 | 0.02947709 |  |  | 0.03000939 | 0.04684117 | 0.05964109 | 0.04667473 | 0.09139143 | 0.04669883
[5 empty] | 0.07120377 | 0.03003326 |  |  | 0.0300041 | 0.04772497 | 0.06110494 | 0.04755539 | 0.09182454 | 0.04757994
[5 empty] | 0.07144567 | 0.03058943 |  |  | 0.02965996 | 0.04860876 | 0.06059704 | 0.04843604 | 0.09264291 | 0.04846105
[5 empty] | 0.0716798 | 0.0311456 |  |  | 0.02952495 | 0.04949256 | 0.06185212 | 0.0493167 | 0.09113179 | 0.04934216
[5 empty] | 0.07190626 | 0.03170178 |  |  | 0.03047393 | 0.05037635 | 0.06467375 | 0.05019735 | 0.09394789 | 0.05022327
[5 empty] | 0.07212518 | 0.03225795 |  |  | 0.02979727 | 0.05126015 | 0.06433075 | 0.05107801 | 0.0951602 | 0.05110438
[5 empty] | 0.07233666 | 0.03281412 |  |  | 0.03111867 | 0.05214394 | 0.06329209 | 0.05195866 | 0.09655438 | 0.05198549
[5 empty] | 0.07254079 | 0.03337029 |  |  | 0.03057502 | 0.05302774 | 0.06205975 | 0.05283932 | 0.09332925 | 0.0528666
[5 empty] | 0.0727377 | 0.03392646 |  |  | 0.03058773 | 0.05391154 | 0.06420125 | 0.05371998 | 0.09250707 | 0.05374771
[5 empty] | 0.07292748 | 0.03448263 |  |  | 0.0311727 | 0.05479533 | 0.06220351 | 0.05460063 | 0.09432021 | 0.05462882
[5 empty] | 0.07311024 | 0.03503881 |  |  | 0.03110765 | 0.05567913 | 0.06298595 | 0.05548129 | 0.09592706 | 0.05550993
[5 empty] | 0.0732861 | 0.03559498 |  |  | 0.03138551 | 0.05656292 | 0.0626639 | 0.05636194 | 0.09694275 | 0.05639104
[5 empty] | 0.07345515 | 0.03615115 |  |  | 0.03102569 | 0.05744672 | 0.06276346 | 0.0572426 | 0.09823571 | 0.05727215
[5 empty] | 0.07361751 | 0.03670732 |  |  | 0.0310425 | 0.05833051 | 0.06223378 | 0.05812325 | 0.09403743 | 0.05815326
[5 empty] | 0.07377328 | 0.03726349 |  |  | 0.03083504 | 0.05921431 | 0.06407097 | 0.05900391 | 0.09910205 | 0.05903437
[5 empty] | 0.07392257 | 0.03781966 |  |  | 0.03106195 | 0.0600981 | 0.06461126 | 0.05988456 | 0.09671412 | 0.05991548
[5 empty] | 0.07406549 | 0.03837583 |  |  | 0.03094837 | 0.0609819 | 0.06369469 | 0.06076522 | 0.1006152 | 0.06079659
[5 empty] | 0.07420214 | 0.03893201 |  |  | 0.0305907 | 0.0618657 | 0.06495618 | 0.06164587 | 0.09565642 | 0.0616777
[5 empty] | 0.07433263 | 0.03948818 |  |  | 0.03153496 | 0.06274949 | 0.06566074 | 0.06252653 | 0.1011545 | 0.06255881
[5 empty] | 0.07445707 | 0.04004435 |  |  | 0.03124631 | 0.06363329 | 0.06546433 | 0.06340718 | 0.09902028 | 0.06343992
[5 empty] | 0.07457557 | 0.04060052 |  |  | 0.03069956 | 0.06451708 | 0.06377704 | 0.06428784 | 0.09549008 | 0.06432103
[5 empty] | 0.07468823 | 0.04115669 |  |  | 0.03101874 | 0.06540088 | 0.06493026 | 0.06516849 | 0.09464589 | 0.06520214
[5 empty] | 0.07479516 | 0.04171286 |  |  | 0.03051926 | 0.06628467 | 0.0651105 | 0.06604915 | 0.1008493 | 0.06608325
[5 empty] | 0.07489646 | 0.04226904 |  |  | 0.03157905 | 0.06716847 | 0.06505481 | 0.06692981 | 0.09602286 | 0.06696436
[5 empty] | 0.07499225 | 0.04282521 |  |  | 0.03098235 | 0.06805227 | 0.06356567 | 0.06781046 | 0.09955884 | 0.06784547
[5 empty] | 0.07508263 | 0.04338138 |  |  | 0.03224527 | 0.06893606 | 0.06554043 | 0.06869112 | 0.1019495 | 0.06872658
[5 empty] | 0.07516771 | 0.04393755 |  |  | 0.03223207 | 0.06981986 | 0.0671178 | 0.06957177 | 0.09513503 | 0.06960769
[5 empty] | 0.07524759 | 0.04449372 |  |  | 0.03124005 | 0.07070365 | 0.06384474 | 0.07045243 | 0.09604848 | 0.0704888
[5 empty] | 0.07532239 | 0.04504989 |  |  | 0.03107953 | 0.07158745 | 0.06544803 | 0.07133308 | 0.1013477 | 0.07136991
[5 empty] | 0.0753922 | 0.04560606 |  |  | 0.03210336 | 0.07247124 | 0.06751773 | 0.07221374 | 0.1001824 | 0.07225102
[5 empty] | 0.07545714 | 0.04616224 |  |  | 0.032454 | 0.07335504 | 0.06648883 | 0.07309439 | 0.09895435 | 0.07313213
[5 empty] | 0.07551732 | 0.04671841 |  |  | 0.03160143 | 0.07423884 | 0.06675995 | 0.07397505 | 0.103002 | 0.07401325
[5 empty] | 0.07557284 | 0.04727458 |  |  | 0.0316125 | 0.07512263 | 0.06482129 | 0.0748557 | 0.09818118 | 0.07489436
[5 empty] | 0.0756238 | 0.04783075 |  |  | 0.03209823 | 0.07600643 | 0.0659959 | 0.07573636 | 0.1026607 | 0.07577547
[5 empty] | 0.07567032 | 0.04838692 |  |  | 0.03194938 | 0.07689022 | 0.06418247 | 0.07661701 | 0.09774916 | 0.07665658
[5 empty] | 0.07571251 | 0.04894309 |  |  | 0.03206322 | 0.07777402 | 0.06707427 | 0.07749767 | 0.09907065 | 0.07753769
[5 empty] | 0.07575046 | 0.04949927 |  |  | 0.03180012 | 0.07865781 | 0.06405483 | 0.07837832 | 0.1037661 | 0.0784188
[5 empty] | 0.07578429 | 0.05005544 |  |  | 0.0319892 | 0.07954161 | 0.06708991 | 0.07925898 | 0.1025831 | 0.07929991
[5 empty] | 0.0758141 | 0.05061161 |  |  | 0.03135705 | 0.0804254 | 0.06875344 | 0.08013964 | 0.09873902 | 0.08018102
[5 empty] | 0.07584001 | 0.05116778 |  |  | 0.03168405 | 0.0813092 | 0.067833 | 0.08102029 | 0.0989386 | 0.08106213
[5 empty] | 0.07586211 | 0.05172395 |  |  | 0.03237417 | 0.082193 | 0.06544704 | 0.08190095 | 0.09920457 | 0.08194324
[5 empty] | 0.07588052 | 0.05228012 |  |  | 0.03294956 | 0.08307679 | 0.0672433 | 0.0827816 | 0.1004746 | 0.08282435
[5 empty] | 0.07589534 | 0.05283629 |  |  | 0.03177008 | 0.08396059 | 0.06543853 | 0.08366226 | 0.1027406 | 0.08370546
[5 empty] | 0.07590668 | 0.05339247 |  |  | 0.03231106 | 0.08484438 | 0.06899125 | 0.08454291 | 0.1016749 | 0.08458657
[5 empty] | 0.07591465 | 0.05394864 |  |  | 0.03339766 | 0.08572818 | 0.06691248 | 0.08542357 | 0.1040208 | 0.08546768
[5 empty] | 0.07591935 | 0.05450481 |  |  | 0.03273657 | 0.08661197 | 0.06541793 | 0.08630422 | 0.09978935 | 0.08634879
[5 empty] | 0.0759209 | 0.05506098 |  |  | 0.03217332 | 0.08749577 | 0.06943625 | 0.08718488 | 0.1012492 | 0.0872299
[5 empty] | 0.0754209 | 0.05506098 |  |  | 0.03284546 | 0.08837957 | 0.06669667 | 0.08806553 | 0.09917221 | 0.08811101
[5 empty] | 0.07479457 | 0.05509309 |  |  | 0.03231297 | 0.08926336 | 0.06819497 | 0.08894619 | 0.1018049 | 0.08899212
[5 empty] | 0.0741665 | 0.05512434 |  |  | 0.03349708 | 0.09014716 | 0.06728004 | 0.08982684 | 0.1037655 | 0.08987323
[5 empty] | 0.0735367 | 0.05515472 |  |  | 0.03326273 | 0.09103095 | 0.06913077 | 0.0907075 | 0.1018801 | 0.09075434
[5 empty] | 0.07290517 | 0.05518424 |  |  | 0.03308437 | 0.09191475 | 0.06892873 | 0.09158815 | 0.1017325 | 0.09163545
[5 empty] | 0.0722719 | 0.05521289 |  |  | 0.03273797 | 0.09279854 | 0.07020771 | 0.09246881 | 0.1026558 | 0.09251656
[5 empty] | 0.0716369 | 0.05524067 |  |  | 0.03354785 | 0.09368234 | 0.06960863 | 0.09334947 | 0.1013941 | 0.09339767
[5 empty] | 0.07100016 | 0.05526759 |  |  | 0.03310853 | 0.09456614 | 0.07007235 | 0.09423012 | 0.09991925 | 0.09427878
[5 empty] | 0.07036168 | 0.05529364 |  |  | 0.03295097 | 0.09544993 | 0.06718472 | 0.09511078 | 0.1037006 | 0.09515989
[5 empty] | 0.06972148 | 0.05531883 |  |  | 0.03402584 | 0.09633373 | 0.06819067 | 0.09599143 | 0.1037349 | 0.096041
[5 empty] | 0.06907954 | 0.05534315 |  |  | 0.0330326 | 0.09721752 | 0.0676004 | 0.09687209 | 0.1036739 | 0.09692211
[5 empty] | 0.06843586 | 0.0553666 |  |  | 0.03377282 | 0.09810132 | 0.0672707 | 0.09775274 | 0.1005205 | 0.09780322
[5 empty] | 0.06779045 | 0.05538919 |  |  | 0.0332605 | 0.09898511 | 0.06744833 | 0.0986334 | 0.1029719 | 0.09868433
[5 empty] | 0.0671433 | 0.05541091 |  |  | 0.03258752 | 0.09986891 | 0.0708038 | 0.09951405 | 0.1071305 | 0.09956544
[5 empty] | 0.06649442 | 0.05543177 |  |  | 0.03379334 | 0.1007527 | 0.06758205 | 0.1003947 | 0.1009374 | 0.1004465
[5 empty] | 0.06584381 | 0.05545176 |  |  | 0.03392866 | 0.1016365 | 0.0697704 | 0.1012754 | 0.1077399 | 0.1013277
[5 empty] | 0.06519146 | 0.05547089 |  |  | 0.03251692 | 0.1025203 | 0.06709121 | 0.102156 | 0.1048636 | 0.1022088
[5 empty] | 0.06453738 | 0.05548915 |  |  | 0.03354457 | 0.1034041 | 0.07024127 | 0.1030367 | 0.1057333 | 0.1030899
[5 empty] | 0.06388156 | 0.05550655 |  |  | 0.03355124 | 0.1042879 | 0.06932323 | 0.1039173 | 0.1052603 | 0.103971
[5 empty] | 0.06322401 | 0.05552307 |  |  | 0.0337246 | 0.1051717 | 0.06920007 | 0.104798 | 0.108275 | 0.1048521
[5 empty] | 0.06256472 | 0.05553874 |  |  | 0.03403832 | 0.1060555 | 0.0691206 | 0.1056786 | 0.1060876 | 0.1057332
[5 empty] | 0.0619037 | 0.05555354 |  |  | 0.03424204 | 0.1069393 | 0.06726216 | 0.1065593 | 0.1062656 | 0.1066143
[5 empty] | 0.06124095 | 0.05556747 |  |  | 0.03418536 | 0.1078231 | 0.06756029 | 0.10744 | 0.1012618 | 0.1074954
[5 empty] | 0.06057646 | 0.05558053 |  |  | 0.03316398 | 0.1087069 | 0.07004891 | 0.1083206 | 0.1039875 | 0.1083765
[5 empty] | 0.05991023 | 0.05559273 |  |  | 0.0343873 | 0.1095907 | 0.06924354 | 0.1092013 | 0.1015702 | 0.1092576
[5 empty] | 0.05924227 | 0.05560407 |  |  | 0.03417582 | 0.1104745 | 0.06840346 | 0.1100819 | 0.1039066 | 0.1101388
[5 empty] | 0.05857258 | 0.05561454 |  |  | 0.03451615 | 0.1113583 | 0.07054665 | 0.1109626 | 0.1056429 | 0.1110199
[5 empty] | 0.05790115 | 0.05562414 |  |  | 0.03313965 | 0.112242 | 0.06978167 | 0.1118432 | 0.1065524 | 0.111901
[5 empty] | 0.05722799 | 0.05563288 |  |  | 0.03475479 | 0.1131258 | 0.07115994 | 0.1127239 | 0.1069077 | 0.1127821
[5 empty] | 0.05655309 | 0.05564075 |  |  | 0.03297381 | 0.1140096 | 0.06846207 | 0.1136045 | 0.1053195 | 0.1136632
[5 empty] | 0.05587646 | 0.05564776 |  |  | 0.034355 | 0.1148934 | 0.07121864 | 0.1144852 | 0.1091141 | 0.1145443
[5 empty] | 0.05519809 | 0.0556539 |  |  | 0.0341682 | 0.1157772 | 0.06842135 | 0.1153658 | 0.1045803 | 0.1154254
[5 empty] | 0.05451799 | 0.05565917 |  |  | 0.03449465 | 0.116661 | 0.07161877 | 0.1162465 | 0.1032964 | 0.1163065
[5 empty] | 0.05383615 | 0.05566358 |  |  | 0.03420595 | 0.1175448 | 0.06952657 | 0.1171272 | 0.102437 | 0.1171876
[5 empty] | 0.05315258 | 0.05566712 |  |  | 0.03467275 | 0.1184286 | 0.07123366 | 0.1180078 | 0.1080097 | 0.1180687
[5 empty] | 0.05246728 | 0.0556698 |  |  | 0.03353428 | 0.1193124 | 0.07186518 | 0.1188885 | 0.1059233 | 0.1189499
[5 empty] | 0.05178024 | 0.05567161 |  |  | 0.0341952 | 0.1201962 | 0.06966424 | 0.1197691 | 0.1029678 | 0.119831
[5 empty] | 0.05109147 | 0.05567256 |  |  | 0.03488059 | 0.12108 | 0.07144947 | 0.1206498 | 0.1039896 | 0.1207121
[5 empty] | 0.05040096 | 0.05567264 |  |  | 0.034777 | 0.1219638 | 0.07241788 | 0.1215304 | 0.1084873 | 0.1215932
[5 empty] | 0.04970872 | 0.05567185 |  |  | 0.03384826 | 0.1228476 | 0.07188873 | 0.1224111 | 0.1073051 | 0.1224743
[5 empty] | 0.04901474 | 0.0556702 |  |  | 0.03454196 | 0.1237314 | 0.06864814 | 0.1232917 | 0.1078199 | 0.1233554
[5 empty] | 0.04831903 | 0.05566768 |  |  | 0.03398299 | 0.1246152 | 0.068079 | 0.1241724 | 0.1053447 | 0.1242365
[5 empty] | 0.04762158 | 0.0556643 |  |  | 0.03391113 | 0.125499 | 0.07084655 | 0.1250531 | 0.1064939 | 0.1251176
[5 empty] | 0.0469224 | 0.05566005 |  |  | 0.03429073 | 0.1263828 | 0.07235845 | 0.1259337 | 0.1081722 | 0.1259987
[5 empty] | 0.04622149 | 0.05565494 |  |  | 0.03496132 | 0.1272666 | 0.07109866 | 0.1268144 | 0.1095214 | 0.1268798
[5 empty] | 0.04551884 | 0.05564896 |  |  | 0.03433494 | 0.1281504 | 0.07012628 | 0.127695 | 0.1091349 | 0.127761
[5 empty] | 0.04481445 | 0.05564211 |  |  | 0.03514416 | 0.1290342 | 0.07050625 | 0.1285757 | 0.1035393 | 0.1286421
[5 empty] | 0.04410833 | 0.0556344 |  |  | 0.03338694 | 0.129918 | 0.06883505 | 0.1294563 | 0.1093528 | 0.1295232
[5 empty] | 0.04340048 | 0.05562582 |  |  | 0.034091 | 0.1308018 | 0.07092905 | 0.130337 | 0.1071698 | 0.1304043
[5 empty] | 0.04269089 | 0.05561638 |  |  | 0.03493633 | 0.1316856 | 0.07009946 | 0.1312176 | 0.1095461 | 0.1312854
[5 empty] | 0.04197957 | 0.05560607 |  |  | 0.03470946 | 0.1325693 | 0.0691108 | 0.1320983 | 0.1046881 | 0.1321665
[5 empty] | 0.04126651 | 0.05559489 |  |  | 0.03456943 | 0.1334531 | 0.0713719 | 0.132979 | 0.1099525 | 0.1330476
[5 empty] | 0.04055172 | 0.05558285 |  |  | 0.03496558 | 0.1343369 | 0.07249008 | 0.1338596 | 0.1097247 | 0.1339287
[5 empty] | 0.0398352 | 0.05556995 |  |  | 0.03495446 | 0.1352207 | 0.07160205 | 0.1347403 | 0.1031597 | 0.1348098
[5 empty] | 0.03911694 | 0.05555618 |  |  | 0.03414087 | 0.1361045 | 0.07055727 | 0.1356209 | 0.1063351 | 0.1356909
[5 empty] | 0.03839694 | 0.05554154 |  |  | 0.03441228 | 0.1369883 | 0.0720252 | 0.1365016 | 0.1065763 | 0.1365721
[5 empty] | 0.03767521 | 0.05552603 |  |  | 0.03434128 | 0.1378721 | 0.06881489 | 0.1373822 | 0.1095717 | 0.1374532
[5 empty] | 0.03695175 | 0.05550966 |  |  | 0.0350138 | 0.1387559 | 0.06886004 | 0.1382629 | 0.1045457 | 0.1383343
[5 empty] | 0.03622655 | 0.05549243 |  |  | 0.03404478 | 0.1396397 | 0.07081178 | 0.1391435 | 0.1073336 | 0.1392154
[5 empty] | 0.03549962 | 0.05547433 |  |  | 0.0352426 | 0.1405235 | 0.06947451 | 0.1400242 | 0.1108647 | 0.1400965
[5 empty] | 0.03477095 | 0.05545536 |  |  | 0.03381298 | 0.1414073 | 0.06980663 | 0.1409049 | 0.109407 | 0.1409776
[5 empty] | 0.03404055 | 0.05543553 |  |  | 0.03457667 | 0.1422911 | 0.07032681 | 0.1417855 | 0.1065341 | 0.1418587
[5 empty] | 0.03330841 | 0.05541483 |  |  | 0.03389888 | 0.1431749 | 0.07142207 | 0.1426662 | 0.1059317 | 0.1427398
[5 empty] | 0.03257454 | 0.05539327 |  |  | 0.03534321 | 0.1440587 | 0.07299191 | 0.1435468 | 0.1089171 | 0.1436209
[5 empty] | 0.03183894 | 0.05537084 |  |  | 0.03469852 | 0.1449425 | 0.07266946 | 0.1444275 | 0.1061009 | 0.144502
[5 empty] | 0.0311016 | 0.05534754 |  |  | 0.03539779 | 0.1458263 | 0.06920149 | 0.1453081 | 0.1049354 | 0.1453832
[5 empty] | 0.03036252 | 0.05532338 |  |  | 0.03466913 | 0.1467101 | 0.06928651 | 0.1461888 | 0.1097537 | 0.1462643
[5 empty] | 0.02962171 | 0.05529836 |  |  | 0.03535262 | 0.1475939 | 0.07118863 | 0.1470694 | 0.107807 | 0.1471454
[5 empty] | 0.02887917 | 0.05527247 |  |  | 0.03446732 | 0.1484777 | 0.07112944 | 0.1479501 | 0.1078733 | 0.1480265
[5 empty] | 0.02813489 | 0.05524571 |  |  | 0.03408782 | 0.1493615 | 0.07168931 | 0.1488308 | 0.1073915 | 0.1489076
[5 empty] | 0.02738888 | 0.05521808 |  |  | 0.03479939 | 0.1502453 | 0.07284692 | 0.1497114 | 0.1076896 | 0.1497887
[5 empty] | 0.02664113 | 0.05518959 |  |  | 0.03486834 | 0.1511291 | 0.07060121 | 0.1505921 | 0.1093867 | 0.1506698
[5 empty] | 0.02589165 | 0.05516024 |  |  | 0.03555399 | 0.1520129 | 0.0715575 | 0.1514727 | 0.1067258 | 0.1515509
[5 empty] | 0.02514043 | 0.05513002 |  |  | 0.03543075 | 0.1528966 | 0.0706403 | 0.1523534 | 0.1062466 | 0.152432
[5 empty] | 0.02438748 | 0.05509893 |  |  | 0.03503753 | 0.1537804 | 0.07095284 | 0.153234 | 0.110236 | 0.1533132
[5 empty] | 0.0236328 | 0.05506698 |  |  | 0.03398743 | 0.1546642 | 0.07068948 | 0.1541147 | 0.1043615 | 0.1541943
[5 empty] | 0.02287638 | 0.05503416 |  |  | 0.03396629 | 0.155548 | 0.0701678 | 0.1549953 | 0.1051392 | 0.1550754
[5 empty] | 0.02211822 | 0.05500048 |  |  | 0.03509469 | 0.1564318 | 0.07216306 | 0.155876 | 0.1106609 | 0.1559565
[5 empty] | 0.02135834 | 0.05496593 |  |  | 0.03395679 | 0.1573156 | 0.07341545 | 0.1567566 | 0.1061825 | 0.1568376
[5 empty] | 0.02059671 | 0.05493051 |  |  | 0.03527616 | 0.1581994 | 0.06975485 | 0.1576373 | 0.1057161 | 0.1577187
[5 empty] | 0.01983335 | 0.05489423 |  |  | 0.03442391 | 0.1590832 | 0.07224671 | 0.158518 | 0.1117019 | 0.1585998
[5 empty] | 0.01906826 | 0.05485708 |  |  | 0.03421232 | 0.159967 | 0.07163387 | 0.1593986 | 0.1096437 | 0.1594809
[5 empty] | 0.01830144 | 0.05481907 |  |  | 0.03454338 | 0.1608508 | 0.0721837 | 0.1602793 | 0.1053358 | 0.160362
[5 empty] | 0.01753287 | 0.05478019 |  |  | 0.03401872 | 0.1617346 | 0.07406468 | 0.1611599 | 0.1083222 | 0.1612431
[5 empty] | 0.01676258 | 0.05474045 |  |  | 0.03477148 | 0.1626184 | 0.07230544 | 0.1620406 | 0.1048747 | 0.1621243
[5 empty] | 0.01599055 | 0.05469984 |  |  | 0.03442226 | 0.1635022 | 0.07301849 | 0.1629212 | 0.1049177 | 0.1630054
[5 empty] | 0.01521678 | 0.05465836 |  |  | 0.03471583 | 0.164386 | 0.0722673 | 0.1638019 | 0.1058259 | 0.1638865
[5 empty] | 0.01444128 | 0.05461602 |  |  | 0.03533534 | 0.1652698 | 0.07137015 | 0.1646825 | 0.1068147 | 0.1647676
[5 empty] | 0.01366405 | 0.05457281 |  |  | 0.03466676 | 0.1661536 | 0.07082755 | 0.1655632 | 0.1071741 | 0.1656487
[5 empty] | 0.01288508 | 0.05452874 |  |  | 0.03400327 | 0.1670374 | 0.07309173 | 0.1664439 | 0.1098913 | 0.1665298
[5 empty] | 0.01210438 | 0.0544838 |  |  | 0.03524131 | 0.1679212 | 0.07135923 | 0.1673245 | 0.1061981 | 0.1674109
[5 empty] | 0.01132194 | 0.054438 |  |  | 0.03570054 | 0.168805 | 0.07197888 | 0.1682052 | 0.1085125 | 0.168292
[5 empty] | 0.01053777 | 0.05439133 |  |  | 0.03533467 | 0.1696888 | 0.07195397 | 0.1690858 | 0.1085707 | 0.1691731
[5 empty] | 0.009751863 | 0.05434379 |  |  | 0.03556361 | 0.1705726 | 0.07272683 | 0.1699665 | 0.1077172 | 0.1700542
[5 empty] | 0.008964222 | 0.05429539 |  |  | 0.03544108 | 0.1714564 | 0.0721002 | 0.1708471 | 0.1086241 | 0.1709354
[5 empty] | 0.008174847 | 0.05424612 |  |  | 0.03464515 | 0.1723402 | 0.07327026 | 0.1717278 | 0.1075261 | 0.1718165
[5 empty] | 0.007383737 | 0.05419599 |  |  | 0.03501609 | 0.1732239 | 0.0718646 | 0.1726084 | 0.1098915 | 0.1726976
[5 empty] | 0.006590893 | 0.05414499 |  |  | 0.0345955 | 0.1741077 | 0.07252189 | 0.1734891 | 0.1091853 | 0.1735787
[5 empty] | 0.005796314 | 0.05409313 |  |  | 0.035575 | 0.1749915 | 0.0706035 | 0.1743698 | 0.110232 | 0.1744598
[5 empty] | 0.005 | 0.0540404 |  |  | 0.03549226 | 0.1758753 | 0.07015983 | 0.1752504 | 0.1071776 | 0.1753409
[5 empty] | 0.005 | 0.0540404
[5 empty] | 0.005636381 | 0.05400828
[5 empty] | 0.006274394 | 0.05397704
[5 empty] | 0.00691404 | 0.05394666
[5 empty] | 0.007555318 | 0.05391714
[5 empty] | 0.008198229 | 0.05388849
[5 empty] | 0.008842773 | 0.05386071
[5 empty] | 0.009488948 | 0.05383379
[5 empty] | 0.01013676 | 0.05380774
[5 empty] | 0.0107862 | 0.05378255
[5 empty] | 0.01143727 | 0.05375823
[5 empty] | 0.01208998 | 0.05373477
[5 empty] | 0.01274431 | 0.05371218
[5 empty] | 0.01340029 | 0.05369046
[5 empty] | 0.01405789 | 0.0536696
[5 empty] | 0.01471712 | 0.05364961
[5 empty] | 0.01537799 | 0.05363048
[5 empty] | 0.01604049 | 0.05361222
[5 empty] | 0.01670463 | 0.05359483
[5 empty] | 0.01737039 | 0.0535783
[5 empty] | 0.01803779 | 0.05356264
[5 empty] | 0.01870682 | 0.05354784
[5 empty] | 0.01937748 | 0.05353391
[5 empty] | 0.02004978 | 0.05352084
[5 empty] | 0.02072371 | 0.05350864
[5 empty] | 0.02139927 | 0.05349731
[5 empty] | 0.02207646 | 0.05348684
[5 empty] | 0.02275529 | 0.05347723
[5 empty] | 0.02343574 | 0.0534685
[5 empty] | 0.02411783 | 0.05346063
[5 empty] | 0.02480156 | 0.05345362
[5 empty] | 0.02548691 | 0.05344748
[5 empty] | 0.0261739 | 0.0534422
[5 empty] | 0.02686252 | 0.0534378
[5 empty] | 0.02755277 | 0.05343425
[5 empty] | 0.02824466 | 0.05343158
[5 empty] | 0.02893818 | 0.05342976
[5 empty] | 0.02963333 | 0.05342882
[5 empty] | 0.03033011 | 0.05342874
[5 empty] | 0.03102853 | 0.05342952
[5 empty] | 0.03172857 | 0.05343118
[5 empty] | 0.03243025 | 0.05343369
[5 empty] | 0.03313357 | 0.05343708
[5 empty] | 0.03383851 | 0.05344133
[5 empty] | 0.03454509 | 0.05344644
[5 empty] | 0.0352533 | 0.05345242
[5 empty] | 0.03596314 | 0.05345927
[5 empty] | 0.03667462 | 0.05346698
[5 empty] | 0.03738773 | 0.05347556
[5 empty] | 0.03810247 | 0.053485
[5 empty] | 0.03881884 | 0.05349531
[5 empty] | 0.03953684 | 0.05350648
[5 empty] | 0.04025648 | 0.05351852
[5 empty] | 0.04097775 | 0.05353143
[5 empty] | 0.04170066 | 0.0535452
[5 empty] | 0.04242519 | 0.05355984
[5 empty] | 0.04315136 | 0.05357534
[5 empty] | 0.04387916 | 0.05359171
[5 empty] | 0.04460859 | 0.05360895
[5 empty] | 0.04533966 | 0.05362705
[5 empty] | 0.04607235 | 0.05364601
[5 empty] | 0.04680668 | 0.05366584
[5 empty] | 0.04754265 | 0.05368654
[5 empty] | 0.04828024 | 0.05370811
[5 empty] | 0.04901947 | 0.05373054
[5 empty] | 0.04976033 | 0.05375383
[5 empty] | 0.05050282 | 0.05377799
[5 empty] | 0.05124695 | 0.05380302
[5 empty] | 0.0519927 | 0.05382891
[5 empty] | 0.05274009 | 0.05385567
[5 empty] | 0.05348912 | 0.05388329
[5 empty] | 0.05423977 | 0.05391178
[5 empty] | 0.05499206 | 0.05394114
[5 empty] | 0.05574598 | 0.05397136
[5 empty] | 0.05650153 | 0.05400244
[5 empty] | 0.05725872 | 0.0540344
[5 empty] | 0.05801753 | 0.05406722
[5 empty] | 0.05877798 | 0.0541009
[5 empty] | 0.05954006 | 0.05413545
[5 empty] | 0.06030378 | 0.05417086
[5 empty] | 0.06106913 | 0.05420715
[5 empty] | 0.06183611 | 0.05424429
[5 empty] | 0.06260472 | 0.05428231
[5 empty] | 0.06337496 | 0.05432118
[5 empty] | 0.06414684 | 0.05436093
[5 empty] | 0.06492035 | 0.05440154
[5 empty] | 0.06569549 | 0.05444301
[5 empty] | 0.06647227 | 0.05448536
[5 empty] | 0.06725067 | 0.05452856
[5 empty] | 0.06803071 | 0.05457264
[5 empty] | 0.06881239 | 0.05461757
[5 empty] | 0.06959569 | 0.05466338
[5 empty] | 0.07038063 | 0.05471005
[5 empty] | 0.0711672 | 0.05475758
[5 empty] | 0.0719554 | 0.05480599
[5 empty] | 0.07274523 | 0.05485525
[5 empty] | 0.0735367 | 0.05490539
[5 empty] | 0.0743298 | 0.05495639
[5 empty] | 0.07512453 | 0.05500825
[5 empty] | 0.0759209 | 0.05506098
[5 empty] | 0.0754209 | 0.05506098
[5 empty] | 0.07594219 | 0.05681985
[5 empty] | 0.07645952 | 0.05857873
[5 empty] | 0.07697275 | 0.0603376
[5 empty] | 0.07748178 | 0.06209648
[5 empty] | 0.07798648 | 0.06385535
[5 empty] | 0.07848675 | 0.06561422
[5 empty] | 0.07898245 | 0.0673731
[5 empty] | 0.07947348 | 0.06913197
[5 empty] | 0.07995971 | 0.07089085
[5 empty] | 0.08044103 | 0.07264972
[5 empty] | 0.08091733 | 0.07440859
[5 empty] | 0.08138847 | 0.07616747
[5 empty] | 0.08185436 | 0.07792634
[5 empty] | 0.08231486 | 0.07968522
[5 empty] | 0.08276986 | 0.08144409
[5 empty] | 0.08321925 | 0.08320297
[5 empty] | 0.08366291 | 0.08496184
[5 empty] | 0.08410071 | 0.08672071
[5 empty] | 0.08453255 | 0.08847959
[5 empty] | 0.0849583 | 0.09023846
[5 empty] | 0.08537784 | 0.09199734
[5 empty] | 0.08579107 | 0.09375621
[5 empty] | 0.08619786 | 0.09551508
[5 empty] | 0.08659809 | 0.09727396
[5 empty] | 0.08699165 | 0.09903283
[5 empty] | 0.08737842 | 0.1007917
[5 empty] | 0.08775828 | 0.1025506
[5 empty] | 0.08813112 | 0.1043095
[5 empty] | 0.08849681 | 0.1060683
[5 empty] | 0.08885525 | 0.1078272
[5 empty] | 0.08921076 | 0.1095861
[5 empty] | 0.08956804 | 0.111345
[5 empty] | 0.0899265 | 0.1131038
[5 empty] | 0.09028556 | 0.1148627
[5 empty] | 0.09064461 | 0.1166216
[5 empty] | 0.09100307 | 0.1183804
[5 empty] | 0.09136033 | 0.1201393
[5 empty] | 0.09171582 | 0.1218982
[5 empty] | 0.09206892 | 0.1236571
[5 empty] | 0.09241906 | 0.1254159
[5 empty] | 0.09276563 | 0.1271748
[5 empty] | 0.09310804 | 0.1289337
[5 empty] | 0.09344571 | 0.1306926
[5 empty] | 0.09377802 | 0.1324514
[5 empty] | 0.0941044 | 0.1342103
[5 empty] | 0.09442425 | 0.1359692
[5 empty] | 0.09473697 | 0.1377281
[5 empty] | 0.09504197 | 0.1394869
[5 empty] | 0.09533866 | 0.1412458
[5 empty] | 0.09562644 | 0.1430047
[5 empty] | 0.09590472 | 0.1447636
[5 empty] | 0.0961729 | 0.1465224
[5 empty] | 0.0964304 | 0.1482813
[5 empty] | 0.09667662 | 0.15
[5 empty] | 0.09691097 | 0.1517991
[5 empty] | 0.09713284 | 0.1535579
[5 empty] | 0.09734166 | 0.1553168
[5 empty] | 0.09753682 | 0.1570757
[5 empty] | 0.09771773 | 0.1588346
[5 empty] | 0.0978838 | 0.1605934
[5 empty] | 0.09803443 | 0.1623523
[5 empty] | 0.09816974 | 0.1641112
[5 empty] | 0.09830046 | 0.16587
[5 empty] | 0.09843026 | 0.1676289
[5 empty] | 0.09855899 | 0.1693878
[5 empty] | 0.09868649 | 0.1711467
[5 empty] | 0.09881262 | 0.1729055
[5 empty] | 0.09893723 | 0.1746644
[5 empty] | 0.09906016 | 0.1764233
[5 empty] | 0.09918127 | 0.1781822
[5 empty] | 0.09930042 | 0.179941
[5 empty] | 0.09941744 | 0.1816999
[5 empty] | 0.09953219 | 0.1834588
[5 empty] | 0.09964451 | 0.1852177
[5 empty] | 0.09975427 | 0.1869765
[5 empty] | 0.09986131 | 0.1887354
[5 empty] | 0.09996547 | 0.1904943
[5 empty] | 0.1000666 | 0.1922532
[5 empty] | 0.1001646 | 0.194012
[5 empty] | 0.1002593 | 0.1957709
[5 empty] | 0.1003504 | 0.1975298
[5 empty] | 0.100438 | 0.1992887
[5 empty] | 0.1005218 | 0.2010475
[5 empty] | 0.1006017 | 0.2028064
[5 empty] | 0.1006775 | 0.2045653
[5 empty] | 0.1007491 | 0.2063241
[5 empty] | 0.1008163 | 0.208083
[5 empty] | 0.100879 | 0.2098419
[5 empty] | 0.1009371 | 0.2116008
[5 empty] | 0.1009903 | 0.2133596
[5 empty] | 0.1010386 | 0.2151185
[5 empty] | 0.1010817 | 0.2168774
[5 empty] | 0.1011196 | 0.2186363
[5 empty] | 0.101152 | 0.2203951
[5 empty] | 0.1011789 | 0.222154
[5 empty] | 0.1012001 | 0.2239129
[5 empty] | 0.1012154 | 0.2256718
[5 empty] | 0.1012279 | 0.2274306
[5 empty] | 0.1012279 | 0.2291895