## 1
Общество с ограниченной ответственностью "Инженерная геология" (ООО "ИнжГео") | [11 empty] | Общество с ограниченной ответственностью "Инженерная геология" (ООО "ИнжГео")
Юр. адрес: 117279, г. Москва, ул. Миклухо-Маклая, 36 а, этаж 5, пом. XXIII к. 76-84 | [11 empty] | Юр. адрес: 117279, г. Москва, ул. Миклухо-Маклая, 36 а, этаж 5, пом. XXIII к. 76-84 | [8 empty] | нагр |  |  | X0 | Y0 | R |  | нагр |  |  |  | X0 | Y0 | R | нагр |  |  |  | X0 | Y0 | R |  | нагр |  |  |  | X0 | Y0 | R
Телефон/факс +7 (495) 132-30-00, Адрес электронной почты inbox@inj-geo.ru | [11 empty] | Телефон/факс +7 (495) 132-30-00, Адрес электронной почты inbox@inj-geo.ru | [12 empty] | 0 | [7 empty] | 0 | [6 empty] | 0 | [7 empty] | 0
[21 empty] | девиатор | [6 empty] | девиатор | [6 empty] | девиатор | [7 empty] | девиатор
Испытательная лаборатория ООО «ИнжГео» | [11 empty] | Испытательная лаборатория ООО «ИнжГео» | [8 empty] | x0 | Угол | X | Y |  |  |  | x0 |  | Угол | X | Y |  |  | x0 |  | Угол | X | Y |  |  |  | x0 |  | Угол | X | Y
Адрес места осуществления деятельности лаборатории: г. Москва, просп. Вернадского, д. 51, стр. 1 | [11 empty] | Адрес места осуществления деятельности лаборатории: г. Москва, просп. Вернадского, д. 51, стр. 1 | [9 empty] | 0 | [7 empty] | 0 | [6 empty] | 0 | [7 empty] | 0
Телефон +7(910)4557682, E-mail: slg85@mail.ru | [11 empty] | Телефон +7(910)4557682, E-mail: slg85@mail.ru | [9 empty] | 5 | [7 empty] | 5 | [6 empty] | 5 | [7 empty] | 5
[22 empty] | 10 | [7 empty] | 10 | [6 empty] | 10 | [7 empty] | 10
[12 empty] | Протокол испытаний № 13-63/34 от 02-12-2022 | [9 empty] | 15 | [7 empty] | 15 | [6 empty] | 15 | [7 empty] | 15
[22 empty] | 20 | [7 empty] | 20 | [6 empty] | 20 | [7 empty] | 20
[12 empty] | Наименование и адрес заказчика: Переход трубопровода через р. Енисей | [9 empty] | 25 | [7 empty] | 25 | [6 empty] | 25 | [7 empty] | 25
[12 empty] | Наименование объекта: ООО Регионстрой | [9 empty] | 30 | [7 empty] | 30 | [6 empty] | 30 | [7 empty] | 30
Наименование используемого метода/методики: ГОСТ 12248.4-2020 | [11 empty] | Наименование используемого метода/методики: ГОСТ 12248.3-2020 | [9 empty] | 35 | [7 empty] | 35 | [6 empty] | 35 | [7 empty] | 35
Условия проведения испытания: температура окружающей среды (18 - 25)0С, влажность воздуха (40 - 75)% | [11 empty] | Условия проведения испытания: температура окружающей среды (18 - 25)0С, влажность воздуха (40 - 75)% | [9 empty] | 40 | [7 empty] | 40 | [6 empty] | 40 | [7 empty] | 40
[12 empty] | Дата получение объекта подлежащего испытаниям: 05-11-2022 | [9 empty] | 45 | [7 empty] | 45 | [6 empty] | 45 | [7 empty] | 45
[12 empty] | Дата испытания: 25.10.2022-19.11.2034 | [9 empty] | 50 | [7 empty] | 50 | [6 empty] | 50 | [7 empty] | 50
[22 empty] | 55 | [7 empty] | 55 | [6 empty] | 55 | [7 empty] | 55
Испытание грунтов методом трехосного сжатия | [11 empty] | Испытание грунтов методом трехосного сжатия | [9 empty] | 60 | [7 empty] | 60 | [6 empty] | 60 | [7 empty] | 60
[22 empty] | 65 | [7 empty] | 65 | [6 empty] | 65 | [7 empty] | 65
Лабораторный номер: | [6 empty] | We, д.е. = |  |  |  |  | Лабораторный номер: |  | 1069 |  |  |  | We, д.е. = | 0.55399932 |  |  | 70 | [7 empty] | 70 | [6 empty] | 70 | [7 empty] | 70
Номер скважины: | [6 empty] | ρ, г/см3 = |  |  |  |  | Номер скважины: |  | BH-003 |  |  |  | ρ, г/см3 = |  |  |  | 75 | [7 empty] | 75 | [6 empty] | 75 | [7 empty] | 75
Глубина отбора, м: | [6 empty] | ρs, г/см3 = |  |  |  |  | Глубина отбора, м: |  | 2.1 |  |  |  | ρs, г/см3 = | 2.72 |  |  | 80 | [7 empty] | 80 | [6 empty] | 80 | [7 empty] | 80
Наименование грунта: | [6 empty] | e, д.е. = |  |  |  |  | Наименование грунта: |  | Суглинок, после оттаивания текучий, тяжелый песчанистый |  |  |  | e, д.е. = |  |  |  | 85 | [7 empty] | 85 | [6 empty] | 85 | [7 empty] | 85
Схема проведения опыта: | [6 empty] | IL, д.е. = |  |  |  |  | Схема проведения опыта: |  | КД |  |  |  | IL, д.е. = | 2.864 |  |  | 90 | [7 empty] | 90 | [6 empty] | 90 | [7 empty] | 90
[22 empty] | 95 | [7 empty] | 95 | [6 empty] | 95 | [7 empty] | 95
[22 empty] | 100 | [7 empty] | 100 | [6 empty] | 100 | [7 empty] | 100
Результаты испытаний | [11 empty] | Результаты испытаний | [9 empty] | 105 | [7 empty] | 105 | [6 empty] | 105 | [7 empty] | 105
[22 empty] | 110 | [7 empty] | 110 | [6 empty] | 110 | [7 empty] | 110
[22 empty] | 115 | [7 empty] | 115 | [6 empty] | 115 | [7 empty] | 115
[22 empty] | 120 | [7 empty] | 120 | [6 empty] | 120 | [7 empty] | 120
[22 empty] | 125 | [7 empty] | 125 | [6 empty] | 125 | [7 empty] | 125
[22 empty] | 130 | [7 empty] | 130 | [6 empty] | 130 | [7 empty] | 130
[22 empty] | 135 | [7 empty] | 135 | [6 empty] | 135 | [7 empty] | 135
[22 empty] | 140 | [7 empty] | 140 | [6 empty] | 140 | [7 empty] | 140
[22 empty] | 145 | [7 empty] | 145 | [6 empty] | 145 | [7 empty] | 145
[22 empty] | 150 | [7 empty] | 150 | [6 empty] | 150 | [7 empty] | 150
[22 empty] | 155 | [7 empty] | 155 | [6 empty] | 155 | [7 empty] | 155
[22 empty] | 160 | [7 empty] | 160 | [6 empty] | 160 | [7 empty] | 160
[22 empty] | 165 | [7 empty] | 165 | [6 empty] | 165 | [7 empty] | 165
[22 empty] | 170 | [7 empty] | 170 | [6 empty] | 170 | [7 empty] | 170
[22 empty] | 175 | [7 empty] | 175 | [6 empty] | 175 | [7 empty] | 175
[22 empty] | 180 | [7 empty] | 180 | [6 empty] | 180 | [7 empty] | 180
[13 empty] | Давление в камере, Мпа σ3 | Вертикальная нагрузка, Мпа σ1 | Поровое давление, Мпа u
| K0, д.е. | 0.8435655 |  |  |  |  | Коэфф. Точки | [5 empty] | 0.05 | 0.08493633 | [5 empty] | 1 | [6 empty] | σ3,кПа | σ1,кПа | u, кПа |  |  |  | 4
| q_zg, МПа | 0.04217828 | [10 empty] | 0.15 | 0.2220252 | [27 empty] | δ3, Мпа | δ1-δ3, МПа | δ1, МПа | δ1, КПа
|  |  | Модуль деформации, МПа: | [9 empty] | 0.25 | 0.3591141 | [21 empty] | С, МПа:
|  |  | Е0= |  | Точки модуля (полное напр.), МПа |  |  |  | 0.04217828 | 0.06748524 | [25 empty] | φ, град:
|  |  | E50 = |  | qf (полное напр.), МПа |  |  |  | 0.1006139 | [26 empty] | E, Мпа
|  |  | Коэф. Поперечной деформации, ϑ = | [9 empty] | Эффективные значения угла внутреннего трения и удельного сцепления ϕ', С' | [13 empty] | x | 0
[13 empty] | ϕ', град. = | 9 | [12 empty] | y |  |  |  | С, кПа | φ,°
[13 empty] | С', МПа = | 0.007
| Исполнитель: | [6 empty] | Морозов Д.С. |  |  |  |  | Исполнитель: |  |  |  |  | Морозов Д.С.
| Начальник исп. лаборатории: | [6 empty] | Семиколенова Л.Г. |  |  |  |  | Начальник исп. лаборатории: |  |  |  |  | Семиколенова Л.Г.
Лист 1 , всего листов 2 | [11 empty] | Лист 2 , всего листов 2
Частичное воспроизведение протокола испытаний без письменного разрешения ООО «ИнжГео» ЗАПРЕЩАЕТСЯ | [11 empty] | Частичное воспроизведение протокола испытаний без письменного разрешения ООО «ИнжГео» ЗАПРЕЩАЕТСЯ
[5 empty] | второй график |  | первый график | [9 empty] | К Пуассона
dev50 | epsE50 | ind | devE0 | epsE0 | dev | eps | sigma |  | dev1 | eps1 | dev2 | eps2 | dev3 | eps3 |  | Глины
0.05061393 | 0.005061355 |  |  |  | 0 | 0 |  |  | 5.5e-05 | 0 | 0.01836643 | 0.0004251456 | 0.03109751 | 0.0004146304 |  | < 0 | 0,20-0,30
ind |  |  |  |  | 0.007848087 | 0.0004551622 |  |  | 0.009607491 | 0.0006404946 | 0.0360126 | 0.001250428 | 0.05455704 | 0.001091133 |  | 0-0,25 | 0,30-0,38
2 |  |  |  |  | 0.01518123 | 0.0009103243 |  |  | 0.01746816 | 0.001746803 | 0.03592114 | 0.001762603 | 0.05621519 | 0.001761002 |  | 0,25< | 0,38-0,45
E0 |  |  |  |  | 0.02157894 | 0.001365487 |  |  | 0.01799725 | 0.002651387 | 0.04104754 | 0.002643904 | 0.05718188 | 0.002641502 |  | Суглинки | 0,35-0,37
epsE0 | devE0 |  |  |  | 0.02530697 | 0.001687118 |  |  | 0.01914455 | 0.003535183 | 0.04112132 | 0.003525205 | 0.06359752 | 0.003522003 |  | Пески и супеси | 0,30-0,35
0.001687118 | 0.02530697 |  |  |  | 0.03138563 | 0.002275811 |  |  | 0.02062559 | 0.004418978 | 0.04231566 | 0.004406507 | 0.064299 | 0.004402504
[5 empty] | 0.03590351 | 0.002730973 |  |  | 0.02024254 | 0.005302774 | 0.04597248 | 0.005287808 | 0.06743486 | 0.005283005
График E50 |  | График E |  |  | 0.04009442 | 0.003186135 |  |  | 0.02235483 | 0.00618657 | 0.04602311 | 0.006169109 | 0.07017885 | 0.006163506
eps | q | sigma |  |  | 0.04380505 | 0.003641297 |  |  | 0.02201414 | 0.007070365 | 0.04703749 | 0.00705041 | 0.07445885 | 0.007044007
Горизонтальная линия E50 |  | Касательная |  |  | 0.04688212 | 0.00409646 |  |  | 0.0228405 | 0.007954161 | 0.04965284 | 0.007931712 | 0.07298732 | 0.007924507
0 |  | a | b |  | 0.04917235 | 0.004551622 |  |  | 0.02341787 | 0.008837957 | 0.0477096 | 0.008813013 | 0.07163856 | 0.008805008293
|  |  | 0 |  | 0.05061393 | 0.005061355 |  |  | 0.02342352 | 0.009721752 | 0.05119826 | 0.009694314 | 0.07558785 | 0.009685509
Вертикальная линия E50 |  | p1 и p2 |  |  | 0.05122248 | 0.005461946 |  |  | 0.02510209 | 0.01060555 | 0.04920742 | 0.01057562 | 0.07936255 | 0.01056601
| 0 | 0 |  |  | 0.05190267 | 0.005917108 |  |  | 0.0243102 | 0.01148934 | 0.05075558 | 0.01145692 | 0.08122699 | 0.01144651
[5 empty] | 0.05257099 | 0.00637227 |  |  | 0.02442139 | 0.01237314 | 0.0535385 | 0.01233822 | 0.07816864 | 0.01232701
Касательная линия E50 |  |  |  |  | 0.05322753 | 0.006827433 |  |  | 0.02543868 | 0.01325693 | 0.05213625 | 0.01321952 | 0.07931044 | 0.01320751
0 | 0 | Горизонтальная 1 |  |  | 0.05387239 | 0.007282595 |  |  | 0.02632913 | 0.01414073 | 0.05528788 | 0.01410082 | 0.08135703 | 0.01408801
[5 empty] | 0.05450565 | 0.007737757 |  |  | 0.02590139 | 0.01502453 | 0.05280898 | 0.01498212 | 0.08437577 | 0.01496851
Горизонтальная линия qкр |  |  |  |  | 0.0551274 | 0.008192919 |  |  | 0.02564535 | 0.01590832 | 0.05460173 | 0.01586342 | 0.08030658 | 0.01584901
Горизонтальная линия q |  | Горизонтальная 2 |  |  | 0.05573776 | 0.008648081 |  |  | 0.02578246 | 0.01679212 | 0.05601249 | 0.01674472 | 0.08500108 | 0.01672952
0 |  | 0 |  |  | 0.0563368 | 0.009103243 |  |  | 0.02636822 | 0.01767591 | 0.05621946 | 0.01762603 | 0.08097947 | 0.01761002
[5 empty] | 0.05692462 | 0.009558406 |  |  | 0.02635134 | 0.01855971 | 0.05477343 | 0.01850733 | 0.08253527 | 0.01849052
Вертикальная линия q |  |  |  |  | 0.05750131 | 0.01001357 |  |  | 0.02713132 | 0.0194435 | 0.05580598 | 0.01938863 | 0.08595015 | 0.01937102
| 0 |  |  |  | 0.05806698 | 0.01046873 |  |  | 0.02609507 | 0.0203273 | 0.05638919 | 0.02026993 | 0.0829024 | 0.02025152
[5 empty] | 0.05862171 | 0.01092389 |  |  | 0.02675243 | 0.0212111 | 0.05685201 | 0.02115123 | 0.08536394 | 0.02113202
[5 empty] | 0.05916559 | 0.01137905 |  |  | 0.02751408 | 0.02209489 | 0.05810523 | 0.02203253 | 0.08312243 | 0.02201252
[5 empty] | 0.05969873 | 0.01183422 |  |  | 0.02743599 | 0.02297869 | 0.05620115 | 0.02291383 | 0.08307574 | 0.02289302
[5 empty] | 0.06022121 | 0.01228938 |  |  | 0.02706344 | 0.02386248 | 0.05676935 | 0.02379514 | 0.08469398 | 0.02377352
[5 empty] | 0.06073313 | 0.01274454 |  |  | 0.0272775 | 0.02474628 | 0.05698694 | 0.02467644 | 0.08460994 | 0.02465402
[5 empty] | 0.06123458 | 0.0131997 |  |  | 0.02703211 | 0.02563007 | 0.0587195 | 0.02555774 | 0.08768507 | 0.02553452
[5 empty] | 0.06172566 | 0.01365487 |  |  | 0.02732469 | 0.02651387 | 0.05700519 | 0.02643904 | 0.08547693 | 0.02641502
[5 empty] | 0.06220646 | 0.01411003 |  |  | 0.02852672 | 0.02739767 | 0.05939778 | 0.02732034 | 0.08682672 | 0.02729553
[5 empty] | 0.06267707 | 0.01456519 |  |  | 0.02833943 | 0.02828146 | 0.05887735 | 0.02820164 | 0.08781501 | 0.02817603
[5 empty] | 0.06313759 | 0.01502035 |  |  | 0.02850938 | 0.02916526 | 0.057824 | 0.02908294 | 0.08598428 | 0.02905653
[5 empty] | 0.06358811 | 0.01547551 |  |  | 0.02882307 | 0.03004905 | 0.05847653 | 0.02996424 | 0.0873643 | 0.02993703
[5 empty] | 0.06402873 | 0.01593068 |  |  | 0.02882302 | 0.03093285 | 0.0575116 | 0.03084555 | 0.0904121 | 0.03081753
[5 empty] | 0.06445953 | 0.01638584 |  |  | 0.02879144 | 0.03181664 | 0.05900137 | 0.03172685 | 0.0928544 | 0.03169803
[5 empty] | 0.06488062 | 0.016841 |  |  | 0.02851626 | 0.03270044 | 0.05742192 | 0.03260815 | 0.08656686 | 0.03257853
[5 empty] | 0.06529209 | 0.01729616 |  |  | 0.02823105 | 0.03358423 | 0.0609807 | 0.03348945 | 0.08988025 | 0.03345903
[5 empty] | 0.06569402 | 0.01775132 |  |  | 0.02922356 | 0.03446803 | 0.05890111 | 0.03437075 | 0.08954076 | 0.03433953
[5 empty] | 0.06608653 | 0.01820649 |  |  | 0.02844761 | 0.03535183 | 0.0593304 | 0.03525205 | 0.0875884 | 0.03522003
[5 empty] | 0.06646969 | 0.01866165 |  |  | 0.02977119 | 0.03623562 | 0.06187408 | 0.03613335 | 0.08959082 | 0.03610053
[5 empty] | 0.0668436 | 0.01911681 |  |  | 0.02881707 | 0.03711942 | 0.06234109 | 0.03701466 | 0.09367271 | 0.03698103
[5 empty] | 0.06720835 | 0.01957197 |  |  | 0.02928495 | 0.03800321 | 0.06251836 | 0.03789596 | 0.08789252 | 0.03786154
[5 empty] | 0.06756405 | 0.02002714 |  |  | 0.0295217 | 0.03888701 | 0.06223739 | 0.03877726 | 0.08822656 | 0.03874204
[5 empty] | 0.06791078 | 0.0204823 |  |  | 0.02996195 | 0.0397708 | 0.06095831 | 0.03965856 | 0.0948429 | 0.03962254
[5 empty] | 0.06824864 | 0.02093746 |  |  | 0.02981924 | 0.0406546 | 0.06201275 | 0.04053986 | 0.09538218 | 0.04050304
[5 empty] | 0.06857772 | 0.02139262 |  |  | 0.02910746 | 0.0415384 | 0.05993822 | 0.04142116 | 0.09243519 | 0.04138354
[5 empty] | 0.06889812 | 0.02184778 |  |  | 0.02972983 | 0.04242219 | 0.06294157 | 0.04230246 | 0.09531308 | 0.04226404
[5 empty] | 0.06920993 | 0.02230295 |  |  | 0.02987294 | 0.04330599 | 0.06125308 | 0.04318376 | 0.08959145 | 0.04314454
[5 empty] | 0.06951323 | 0.02275811 |  |  | 0.03052216 | 0.04418978 | 0.06022196 | 0.04406507 | 0.09236527 | 0.04402504
[5 empty] | 0.06980814 | 0.02321327 |  |  | 0.03007926 | 0.04507358 | 0.06401248 | 0.04494637 | 0.09234786 | 0.04490554
[5 empty] | 0.07009473 | 0.02366843 |  |  | 0.03060333 | 0.04595737 | 0.06046332 | 0.04582767 | 0.09332887 | 0.04578604
[5 empty] | 0.07037312 | 0.0241236 |  |  | 0.02936873 | 0.04684117 | 0.06013657 | 0.04670897 | 0.09501502 | 0.04666654
[5 empty] | 0.07064337 | 0.02457876 |  |  | 0.02939046 | 0.04772497 | 0.06140986 | 0.04759027 | 0.09449545 | 0.04754704
[5 empty] | 0.07090561 | 0.02503392 |  |  | 0.02952046 | 0.04860876 | 0.06227941 | 0.04847157 | 0.09309983 | 0.04842755
[5 empty] | 0.0711599 | 0.02548908 |  |  | 0.0307135 | 0.04949256 | 0.06263147 | 0.04935287 | 0.09198837 | 0.04930805
[5 empty] | 0.07140636 | 0.02594424 |  |  | 0.0303427 | 0.05037635 | 0.06387348 | 0.05023417 | 0.09053824 | 0.05018855
[5 empty] | 0.07164507 | 0.02639941 |  |  | 0.03074984 | 0.05126015 | 0.06430023 | 0.05111548 | 0.09454382 | 0.05106905
[5 empty] | 0.07187613 | 0.02685457 |  |  | 0.03057471 | 0.05214394 | 0.06175407 | 0.05199678 | 0.09666274 | 0.05194955
[5 empty] | 0.07209963 | 0.02730973 |  |  | 0.0308328 | 0.05302774 | 0.06452426 | 0.05287808 | 0.0923536 | 0.05283005
[5 empty] | 0.07231567 | 0.02776489 |  |  | 0.03031361 | 0.05391154 | 0.06142437 | 0.05375938 | 0.09189652 | 0.05371055
[5 empty] | 0.07252433 | 0.02822005 |  |  | 0.02981716 | 0.05479533 | 0.06347263 | 0.05464068 | 0.09807569 | 0.05459105
[5 empty] | 0.07272572 | 0.02867522 |  |  | 0.03016163 | 0.05567913 | 0.06476554 | 0.05552198 | 0.0947232 | 0.05547155
[5 empty] | 0.07291992 | 0.02913038 |  |  | 0.03122991 | 0.05656292 | 0.06274384 | 0.05640328 | 0.09921309 | 0.05635205
[5 empty] | 0.07310704 | 0.02958554 |  |  | 0.0311279 | 0.05744672 | 0.0619733 | 0.05728459 | 0.09246419 | 0.05723255
[5 empty] | 0.07328716 | 0.0300407 |  |  | 0.03016254 | 0.05833051 | 0.06387503 | 0.05816589 | 0.09506402 | 0.05811305
[5 empty] | 0.07346038 | 0.03049587 |  |  | 0.03101302 | 0.05921431 | 0.06398684 | 0.05904719 | 0.0959878 | 0.05899356
[5 empty] | 0.07362679 | 0.03095103 |  |  | 0.03126465 | 0.0600981 | 0.06557609 | 0.05992849 | 0.09540071 | 0.05987406
[5 empty] | 0.07378648 | 0.03140619 |  |  | 0.03026128 | 0.0609819 | 0.0618966 | 0.06080979 | 0.09413248 | 0.06075456
[5 empty] | 0.07393956 | 0.03186135 |  |  | 0.03124291 | 0.0618657 | 0.06265687 | 0.06169109 | 0.1008358 | 0.06163506
[5 empty] | 0.07408611 | 0.03231651 |  |  | 0.03144309 | 0.06274949 | 0.06507635 | 0.06257239 | 0.09856393 | 0.06251556
[5 empty] | 0.07422623 | 0.03277168 |  |  | 0.03066164 | 0.06363329 | 0.06271133 | 0.06345369 | 0.09717167 | 0.06339606
[5 empty] | 0.07436001 | 0.03322684 |  |  | 0.03149263 | 0.06451708 | 0.06445968 | 0.064335 | 0.1001807 | 0.06427656
[5 empty] | 0.07448754 | 0.033682 |  |  | 0.0308884 | 0.06540088 | 0.06342229 | 0.0652163 | 0.100214 | 0.06515706
[5 empty] | 0.07460893 | 0.03413716 |  |  | 0.03224164 | 0.06628467 | 0.066504 | 0.0660976 | 0.09820644 | 0.06603756
[5 empty] | 0.07472426 | 0.03459233 |  |  | 0.03104872 | 0.06716847 | 0.06279782 | 0.0669789 | 0.1002475 | 0.06691806
[5 empty] | 0.07483362 | 0.03504749 |  |  | 0.03149676 | 0.06805227 | 0.06375092 | 0.0678602 | 0.09748628 | 0.06779856
[5 empty] | 0.07493711 | 0.03550265 |  |  | 0.03153436 | 0.06893606 | 0.0643581 | 0.0687415 | 0.1003882 | 0.06867906
[5 empty] | 0.07503483 | 0.03595781 |  |  | 0.03112623 | 0.06981986 | 0.06467261 | 0.0696228 | 0.09751662 | 0.06955957
[5 empty] | 0.07512687 | 0.03641297 |  |  | 0.03097278 | 0.07070365 | 0.06376132 | 0.0705041 | 0.1014068 | 0.07044007
[5 empty] | 0.07521332 | 0.03686814 |  |  | 0.03123988 | 0.07158745 | 0.06554729 | 0.07138541 | 0.09956437 | 0.07132057
[5 empty] | 0.07529428 | 0.0373233 |  |  | 0.03194109 | 0.07247124 | 0.06441694 | 0.07226671 | 0.09630872 | 0.07220107
[5 empty] | 0.07536983 | 0.03777846 |  |  | 0.03107955 | 0.07335504 | 0.06752899 | 0.07314801 | 0.098519 | 0.07308157
[5 empty] | 0.07544008 | 0.03823362 |  |  | 0.03170512 | 0.07423884 | 0.06564713 | 0.07402931 | 0.1023467 | 0.07396207
[5 empty] | 0.07550512 | 0.03868878 |  |  | 0.03122502 | 0.07512263 | 0.06386519 | 0.07491061 | 0.1035019 | 0.07484257
[5 empty] | 0.07556504 | 0.03914395 |  |  | 0.03153929 | 0.07600643 | 0.06582927 | 0.07579191 | 0.09861279 | 0.07572307
[5 empty] | 0.07561993 | 0.03959911 |  |  | 0.03261694 | 0.07689022 | 0.06561534 | 0.07667321 | 0.09910292 | 0.07660357
[5 empty] | 0.0756699 | 0.04005427 |  |  | 0.03161996 | 0.07777402 | 0.06720132 | 0.07755452 | 0.1018081 | 0.07748407
[5 empty] | 0.07571502 | 0.04050943 |  |  | 0.03277916 | 0.07865781 | 0.06724537 | 0.07843582 | 0.09974643 | 0.07836457
[5 empty] | 0.07575541 | 0.0409646 |  |  | 0.03185623 | 0.07954161 | 0.06838931 | 0.07931712 | 0.09845043 | 0.07924507
[5 empty] | 0.07579114 | 0.04141976 |  |  | 0.03291902 | 0.0804254 | 0.06491577 | 0.08019842 | 0.09841663 | 0.08012558
[5 empty] | 0.07582232 | 0.04187492 |  |  | 0.03334591 | 0.0813092 | 0.0690452 | 0.08107972 | 0.1006481 | 0.08100608
[5 empty] | 0.07584904 | 0.04233008 |  |  | 0.03307797 | 0.082193 | 0.06494784 | 0.08196102 | 0.09988534 | 0.08188658
[5 empty] | 0.07587138 | 0.04278524 |  |  | 0.03304047 | 0.08307679 | 0.06651754 | 0.08284232 | 0.1022044 | 0.08276708
[5 empty] | 0.07588946 | 0.04324041 |  |  | 0.03295343 | 0.08396059 | 0.06493895 | 0.08372362 | 0.1050938 | 0.08364758
[5 empty] | 0.07590335 | 0.04369557 |  |  | 0.03313787 | 0.08484438 | 0.06880451 | 0.08460493 | 0.1010941 | 0.08452808
[5 empty] | 0.07591316 | 0.04415073 |  |  | 0.03302568 | 0.08572818 | 0.06683051 | 0.08548623 | 0.09990264 | 0.08540858
[5 empty] | 0.07591898 | 0.04460589 |  |  | 0.03262172 | 0.08661197 | 0.06579744 | 0.08636753 | 0.1019452 | 0.08628908
[5 empty] | 0.0759209 | 0.04506106 |  |  | 0.03350858 | 0.08749577 | 0.06923374 | 0.08724883 | 0.09958381 | 0.08716958
[5 empty] | 0.0754209 | 0.04506106 |  |  | 0.03238876 | 0.08837957 | 0.06848823 | 0.08813013 | 0.1046066 | 0.08805008293
[5 empty] | 0.07479457 | 0.04509683 |  |  | 0.03299279 | 0.08926336 | 0.06659601 | 0.08901143 | 0.09979651 | 0.08893058
[5 empty] | 0.0741665 | 0.0451317 |  |  | 0.03351369 | 0.09014716 | 0.06732589 | 0.08989273 | 0.103652 | 0.08981108
[5 empty] | 0.0735367 | 0.04516567 |  |  | 0.03292949 | 0.09103095 | 0.06867284 | 0.09077403 | 0.1022956 | 0.09069159
[5 empty] | 0.07290517 | 0.04519874 |  |  | 0.03362411 | 0.09191475 | 0.06883487 | 0.09165534 | 0.1018367 | 0.09157209
[5 empty] | 0.0722719 | 0.0452309 |  |  | 0.03293779 | 0.09279854 | 0.07020719 | 0.09253664 | 0.1035783 | 0.09245259
[5 empty] | 0.0716369 | 0.04526217 |  |  | 0.03360635 | 0.09368234 | 0.06771384 | 0.09341794 | 0.09997044 | 0.09333309
[5 empty] | 0.07100016 | 0.04529252 |  |  | 0.03271714 | 0.09456614 | 0.06710244 | 0.09429924 | 0.102239 | 0.09421359
[5 empty] | 0.07036168 | 0.04532198 |  |  | 0.03274266 | 0.09544993 | 0.06954733 | 0.09518054 | 0.1019903 | 0.09509409
[5 empty] | 0.06972148 | 0.04535053 |  |  | 0.03372578 | 0.09633373 | 0.06813818 | 0.09606184 | 0.1007775 | 0.09597459
[5 empty] | 0.06907954 | 0.04537818 |  |  | 0.03379137 | 0.09721752 | 0.06666339 | 0.09694314 | 0.1028854 | 0.09685509
[5 empty] | 0.06843586 | 0.04540493 |  |  | 0.03393932 | 0.09810132 | 0.07016827 | 0.09782445 | 0.1015949 | 0.09773559
[5 empty] | 0.06779045 | 0.04543077 |  |  | 0.03311842 | 0.09898511 | 0.06992806 | 0.09870575 | 0.103298 | 0.09861609
[5 empty] | 0.0671433 | 0.04545571 |  |  | 0.03306355 | 0.09986891 | 0.0690557 | 0.09958705 | 0.1018363 | 0.09949659
[5 empty] | 0.06649442 | 0.04547975 |  |  | 0.03406071 | 0.1007527 | 0.06913649 | 0.1004683 | 0.1066629 | 0.1003771
[5 empty] | 0.06584381 | 0.04550288 |  |  | 0.0329925 | 0.1016365 | 0.06887672 | 0.1013497 | 0.1068332 | 0.1012576
[5 empty] | 0.06519146 | 0.04552511 |  |  | 0.0327758 | 0.1025203 | 0.07008928 | 0.102231 | 0.1009547 | 0.1021381
[5 empty] | 0.06453738 | 0.04554644 |  |  | 0.0341636 | 0.1034041 | 0.06940106 | 0.1031123 | 0.107909 | 0.1030186
[5 empty] | 0.06388156 | 0.04556687 |  |  | 0.0340525 | 0.1042879 | 0.06676152 | 0.1039936 | 0.1063117 | 0.1038991
[5 empty] | 0.06322401 | 0.04558639 |  |  | 0.03327999 | 0.1051717 | 0.07048924 | 0.1048749 | 0.1056533 | 0.1047796
[5 empty] | 0.06256472 | 0.04560501 |  |  | 0.03311713 | 0.1060555 | 0.0684463 | 0.1057562 | 0.1070009 | 0.1056601
[5 empty] | 0.0619037 | 0.04562273 |  |  | 0.03326138 | 0.1069393 | 0.068367 | 0.1066375 | 0.1039817 | 0.1065406
[5 empty] | 0.06124095 | 0.04563954 |  |  | 0.03340603 | 0.1078231 | 0.07115269 | 0.1075188 | 0.1046597 | 0.1074211
[5 empty] | 0.06057646 | 0.04565545 |  |  | 0.03325618 | 0.1087069 | 0.06791454 | 0.1084001 | 0.1064435 | 0.1083016
[5 empty] | 0.05991023 | 0.04567046 |  |  | 0.0339016 | 0.1095907 | 0.07155092 | 0.1092814 | 0.1025277 | 0.1091821
[5 empty] | 0.05924227 | 0.04568457 |  |  | 0.03457777 | 0.1104745 | 0.07128865 | 0.1101627 | 0.1037814 | 0.1100626
[5 empty] | 0.05857258 | 0.04569777 |  |  | 0.03336041 | 0.1113583 | 0.07044835 | 0.111044 | 0.1066412 | 0.1109431
[5 empty] | 0.05790115 | 0.04571007 |  |  | 0.03330678 | 0.112242 | 0.06898745 | 0.1119253 | 0.1078458 | 0.1118236
[5 empty] | 0.05722799 | 0.04572146 |  |  | 0.03444566 | 0.1131258 | 0.07170747 | 0.1128066 | 0.1026897 | 0.1127041
[5 empty] | 0.05655309 | 0.04573196 |  |  | 0.03373023 | 0.1140096 | 0.06887776 | 0.1136879 | 0.1046463 | 0.1135846
[5 empty] | 0.05587646 | 0.04574155 |  |  | 0.03461614 | 0.1148934 | 0.07061824 | 0.1145692 | 0.1039445 | 0.1144651
[5 empty] | 0.05519809 | 0.04575024 |  |  | 0.0330929 | 0.1157772 | 0.06843292 | 0.1154505 | 0.1055878 | 0.1153456
[5 empty] | 0.05451799 | 0.04575802 |  |  | 0.03297371 | 0.116661 | 0.07183854 | 0.1163318 | 0.1018088 | 0.1162261
[5 empty] | 0.05383615 | 0.0457649 |  |  | 0.03368224 | 0.1175448 | 0.07019874 | 0.1172131 | 0.1057613 | 0.1171066
[5 empty] | 0.05315258 | 0.04577088 |  |  | 0.03339393 | 0.1184286 | 0.07098086 | 0.1180944 | 0.1055247 | 0.1179871
[5 empty] | 0.05246728 | 0.04577596 |  |  | 0.03425751 | 0.1193124 | 0.06889743 | 0.1189757 | 0.1093922 | 0.1188676
[5 empty] | 0.05178024 | 0.04578013 |  |  | 0.03377556 | 0.1201962 | 0.06920795 | 0.119857 | 0.1071574 | 0.1197481
[5 empty] | 0.05109147 | 0.0457834 |  |  | 0.03451976 | 0.12108 | 0.071756 | 0.1207383 | 0.1099281 | 0.1206286
[5 empty] | 0.05040096 | 0.04578577 |  |  | 0.03308636 | 0.1219638 | 0.06960296 | 0.1216196 | 0.1066423 | 0.1215091
[5 empty] | 0.04970872 | 0.04578723 |  |  | 0.03447962 | 0.1228476 | 0.07065923 | 0.1225009 | 0.1038894 | 0.1223896
[5 empty] | 0.04901474 | 0.04578779 |  |  | 0.03315365 | 0.1237314 | 0.07074123 | 0.1233822 | 0.1034339 | 0.1232701
[5 empty] | 0.04831903 | 0.04578745 |  |  | 0.03433673 | 0.1246152 | 0.07190621 | 0.1242635 | 0.1031055 | 0.1241506
[5 empty] | 0.04762158 | 0.04578621 |  |  | 0.03347087 | 0.125499 | 0.06834306 | 0.1251448 | 0.1093593 | 0.1250311
[5 empty] | 0.0469224 | 0.04578406 |  |  | 0.03383906 | 0.1263828 | 0.06940001 | 0.1260261 | 0.1090815 | 0.1259116
[5 empty] | 0.04622149 | 0.04578101 |  |  | 0.03483375 | 0.1272666 | 0.0720252 | 0.1269074 | 0.1083025 | 0.1267921
[5 empty] | 0.04551884 | 0.04577706 |  |  | 0.03375089 | 0.1281504 | 0.06928452 | 0.1277887 | 0.1056585 | 0.1276726
[5 empty] | 0.04481445 | 0.0457722 |  |  | 0.03486827 | 0.1290342 | 0.07255915 | 0.12867 | 0.1079138 | 0.1285531
[5 empty] | 0.04410833 | 0.04576644 |  |  | 0.03370745 | 0.129918 | 0.06999469 | 0.1295513 | 0.106818 | 0.1294336
[5 empty] | 0.04340048 | 0.04575978 |  |  | 0.03493633 | 0.1308018 | 0.06896194 | 0.1304326 | 0.1057069 | 0.1303141
[5 empty] | 0.04269089 | 0.04575221 |  |  | 0.03355097 | 0.1316856 | 0.06973414 | 0.1313139 | 0.1103059 | 0.1311946
[5 empty] | 0.04197957 | 0.04574374 |  |  | 0.03448286 | 0.1325693 | 0.06898963 | 0.1321952 | 0.1032032 | 0.1320751
[5 empty] | 0.04126651 | 0.04573437 |  |  | 0.03412782 | 0.1334531 | 0.06935856 | 0.1330765 | 0.1046621 | 0.1329556
[5 empty] | 0.04055172 | 0.0457241 |  |  | 0.03445892 | 0.1343369 | 0.06925148 | 0.1339578 | 0.1078811 | 0.1338361
[5 empty] | 0.0398352 | 0.04571292 |  |  | 0.03361728 | 0.1352207 | 0.07102605 | 0.1348391 | 0.1075167 | 0.1347166
[5 empty] | 0.03911694 | 0.04570084 |  |  | 0.03462377 | 0.1361045 | 0.07078666 | 0.1357204 | 0.1096626 | 0.1355971
[5 empty] | 0.03839694 | 0.04568786 |  |  | 0.03438833 | 0.1369883 | 0.07117639 | 0.1366017 | 0.1078879 | 0.1364776
[5 empty] | 0.03767521 | 0.04567397 |  |  | 0.03420322 | 0.1378721 | 0.06922243 | 0.137483 | 0.1098165 | 0.1373581
[5 empty] | 0.03695175 | 0.04565919 |  |  | 0.03466866 | 0.1387559 | 0.07288564 | 0.1383643 | 0.1096563 | 0.1382386
[5 empty] | 0.03622655 | 0.04564349 |  |  | 0.03399959 | 0.1396397 | 0.07186113 | 0.1392456 | 0.1054803 | 0.1391191
[5 empty] | 0.03549962 | 0.0456269 |  |  | 0.03381343 | 0.1405235 | 0.07263675 | 0.1401269 | 0.1080086 | 0.1399996
[5 empty] | 0.03477095 | 0.0456094 |  |  | 0.03378911 | 0.1414073 | 0.07212849 | 0.1410082 | 0.1048257 | 0.1408801
[5 empty] | 0.03404055 | 0.045591 |  |  | 0.03410986 | 0.1422911 | 0.07293762 | 0.1418895 | 0.1053267 | 0.1417606
[5 empty] | 0.03330841 | 0.0455717 |  |  | 0.03449965 | 0.1431749 | 0.07032427 | 0.1427708 | 0.1065775 | 0.1426411
[5 empty] | 0.03257454 | 0.04555149 |  |  | 0.03487929 | 0.1440587 | 0.06957082 | 0.1436521 | 0.1082183 | 0.1435216
[5 empty] | 0.03183894 | 0.04553038 |  |  | 0.03381977 | 0.1449425 | 0.07333366 | 0.1445334 | 0.1076647 | 0.1444021
[5 empty] | 0.0311016 | 0.04550837 |  |  | 0.03363315 | 0.1458263 | 0.07083955 | 0.1454147 | 0.1102178 | 0.1452826
[5 empty] | 0.03036252 | 0.04548546 |  |  | 0.03508243 | 0.1467101 | 0.06990663 | 0.146296 | 0.1072183 | 0.1461631
[5 empty] | 0.02962171 | 0.04546164 |  |  | 0.03441582 | 0.1475939 | 0.06937084 | 0.1471773 | 0.1083022 | 0.1470436
[5 empty] | 0.02887917 | 0.04543692 |  |  | 0.03461978 | 0.1484777 | 0.06977553 | 0.1480586 | 0.1083892 | 0.1479241
[5 empty] | 0.02813489 | 0.04541129 |  |  | 0.03396755 | 0.1493615 | 0.07321643 | 0.1489399 | 0.1055701 | 0.1488046
[5 empty] | 0.02738888 | 0.04538477 |  |  | 0.03401985 | 0.1502453 | 0.07047517 | 0.1498212 | 0.1063641 | 0.1496851
[5 empty] | 0.02664113 | 0.04535734 |  |  | 0.03452428 | 0.1511291 | 0.07107691 | 0.1507025 | 0.1082553 | 0.1505656
[5 empty] | 0.02589165 | 0.04532901 |  |  | 0.03408769 | 0.1520129 | 0.07022806 | 0.1515838 | 0.1091571 | 0.1514461
[5 empty] | 0.02514043 | 0.04529977 |  |  | 0.035324 | 0.1528966 | 0.0702408 | 0.1524651 | 0.1061887 | 0.1523266
[5 empty] | 0.02438748 | 0.04526963 |  |  | 0.03525122 | 0.1537804 | 0.06899052 | 0.1533464 | 0.1091141 | 0.1532071
[5 empty] | 0.0236328 | 0.04523859 |  |  | 0.0347643 | 0.1546642 | 0.07368245 | 0.1542277 | 0.1051056 | 0.1540876
[5 empty] | 0.02287638 | 0.04520665 |  |  | 0.03510443 | 0.155548 | 0.07074441 | 0.155109 | 0.1100768 | 0.1549681
[5 empty] | 0.02211822 | 0.0451738 |  |  | 0.03543395 | 0.1564318 | 0.07167601 | 0.1559903 | 0.1048575 | 0.1558486
[5 empty] | 0.02135834 | 0.04514005 |  |  | 0.03390231 | 0.1573156 | 0.0727832 | 0.1568716 | 0.1074776 | 0.1567291
[5 empty] | 0.02059671 | 0.0451054 |  |  | 0.03478412 | 0.1581994 | 0.07013165 | 0.1577529 | 0.1121879 | 0.1576096
[5 empty] | 0.01983335 | 0.04506984 |  |  | 0.03386575 | 0.1590832 | 0.07036118 | 0.1586342 | 0.1096699 | 0.1584901
[5 empty] | 0.01906826 | 0.04503338 |  |  | 0.03504206 | 0.159967 | 0.06946939 | 0.1595155 | 0.1067426 | 0.1593707
[5 empty] | 0.01830144 | 0.04499602 |  |  | 0.0338748 | 0.1608508 | 0.07004257 | 0.1603968 | 0.1058284 | 0.1602512
[5 empty] | 0.01753287 | 0.04495775 |  |  | 0.03447702 | 0.1617346 | 0.06962609 | 0.1612781 | 0.1049153 | 0.1611317
[5 empty] | 0.01676258 | 0.04491859 |  |  | 0.03565899 | 0.1626184 | 0.0693643 | 0.1621594 | 0.1067773 | 0.1620122
[5 empty] | 0.01599055 | 0.04487852 |  |  | 0.0344647 | 0.1635022 | 0.07332903 | 0.1630407 | 0.1057076 | 0.1628927
[5 empty] | 0.01521678 | 0.04483754 |  |  | 0.03440173 | 0.164386 | 0.07183479 | 0.163922 | 0.1124235 | 0.1637732
[5 empty] | 0.01444128 | 0.04479566 |  |  | 0.03573061 | 0.1652698 | 0.07348976 | 0.1648033 | 0.1065021 | 0.1646537
[5 empty] | 0.01366405 | 0.04475289 |  |  | 0.03517996 | 0.1661536 | 0.0691735 | 0.1656846 | 0.1101796 | 0.1655342
[5 empty] | 0.01288508 | 0.0447092 |  |  | 0.03552315 | 0.1670374 | 0.06973988 | 0.1665659 | 0.1110326 | 0.1664147
[5 empty] | 0.01210438 | 0.04466462 |  |  | 0.03464691 | 0.1679212 | 0.07107102 | 0.1674472 | 0.1069035 | 0.1672952
[5 empty] | 0.01132194 | 0.04461913 |  |  | 0.03458531 | 0.168805 | 0.07346617 | 0.1683286 | 0.1125082 | 0.1681757
[5 empty] | 0.01053777 | 0.04457274 |  |  | 0.03415424 | 0.1696888 | 0.07058793 | 0.1692099 | 0.1057086 | 0.1690562
[5 empty] | 0.009751863 | 0.04452544 |  |  | 0.03541648 | 0.1705726 | 0.07373663 | 0.1700912 | 0.1104309 | 0.1699367
[5 empty] | 0.008964222 | 0.04447725 |  |  | 0.03393125 | 0.1714564 | 0.0702683 | 0.1709725 | 0.1070977 | 0.1708172
[5 empty] | 0.008174847 | 0.04442815 |  |  | 0.03510186 | 0.1723402 | 0.0727598 | 0.1718538 | 0.106051 | 0.1716977
[5 empty] | 0.007383737 | 0.04437814 |  |  | 0.03423085 | 0.1732239 | 0.07240845 | 0.1727351 | 0.1067596 | 0.1725782
[5 empty] | 0.006590893 | 0.04432724 |  |  | 0.03525991 | 0.1741077 | 0.07126772 | 0.1736164 | 0.1061765 | 0.1734587
[5 empty] | 0.005796314 | 0.04427543 |  |  | 0.03493333 | 0.1749915 | 0.07323405 | 0.1744977 | 0.1051608 | 0.1743392
[5 empty] | 0.005 | 0.04422272 |  |  | 0.03408232 | 0.1758753 | 0.07347902 | 0.175379 | 0.10915 | 0.1752197
[5 empty] | 0.005 | 0.04422272
[5 empty] | 0.005636381 | 0.04418694
[5 empty] | 0.006274394 | 0.04415207
[5 empty] | 0.00691404 | 0.0441181
[5 empty] | 0.007555318 | 0.04408503
[5 empty] | 0.008198229 | 0.04405287
[5 empty] | 0.008842773 | 0.04402161
[5 empty] | 0.009488948 | 0.04399125
[5 empty] | 0.01013676 | 0.04396179
[5 empty] | 0.0107862 | 0.04393324
[5 empty] | 0.01143727 | 0.04390559
[5 empty] | 0.01208998 | 0.04387885
[5 empty] | 0.01274431 | 0.043853
[5 empty] | 0.01340029 | 0.04382806
[5 empty] | 0.01405789 | 0.04380403
[5 empty] | 0.01471712 | 0.04378089
[5 empty] | 0.01537799 | 0.04375866
[5 empty] | 0.01604049 | 0.04373733
[5 empty] | 0.01670463 | 0.0437169
[5 empty] | 0.01737039 | 0.04369738
[5 empty] | 0.01803779 | 0.04367876
[5 empty] | 0.01870682 | 0.04366105
[5 empty] | 0.01937748 | 0.04364423
[5 empty] | 0.02004978 | 0.04362832
[5 empty] | 0.02072371 | 0.04361331
[5 empty] | 0.02139927 | 0.04359921
[5 empty] | 0.02207646 | 0.043586
[5 empty] | 0.02275529 | 0.0435737
[5 empty] | 0.02343574 | 0.04356231
[5 empty] | 0.02411783 | 0.04355181
[5 empty] | 0.02480156 | 0.04354222
[5 empty] | 0.02548691 | 0.04353354
[5 empty] | 0.0261739 | 0.04352575
[5 empty] | 0.02686252 | 0.04351887
[5 empty] | 0.02755277 | 0.04351289
[5 empty] | 0.02824466 | 0.04350782
[5 empty] | 0.02893818 | 0.04350364
[5 empty] | 0.02963333 | 0.04350037
[5 empty] | 0.03033011 | 0.04349801
[5 empty] | 0.03102853 | 0.04349654
[5 empty] | 0.03172857 | 0.04349598
[5 empty] | 0.03243025 | 0.04349632
[5 empty] | 0.03313357 | 0.04349757
[5 empty] | 0.03383851 | 0.04349971
[5 empty] | 0.03454509 | 0.04350276
[5 empty] | 0.0352533 | 0.04350672
[5 empty] | 0.03596314 | 0.04351157
[5 empty] | 0.03667462 | 0.04351733
[5 empty] | 0.03738773 | 0.043524
[5 empty] | 0.03810247 | 0.04353156
[5 empty] | 0.03881884 | 0.04354003
[5 empty] | 0.03953684 | 0.0435494
[5 empty] | 0.04025648 | 0.04355967
[5 empty] | 0.04097775 | 0.04357085
[5 empty] | 0.04170066 | 0.04358293
[5 empty] | 0.04242519 | 0.04359591
[5 empty] | 0.04315136 | 0.0436098
[5 empty] | 0.04387916 | 0.04362459
[5 empty] | 0.04460859 | 0.04364028
[5 empty] | 0.04533966 | 0.04365687
[5 empty] | 0.04607235 | 0.04367437
[5 empty] | 0.04680668 | 0.04369277
[5 empty] | 0.04754265 | 0.04371207
[5 empty] | 0.04828024 | 0.04373228
[5 empty] | 0.04901947 | 0.04375339
[5 empty] | 0.04976033 | 0.0437754
[5 empty] | 0.05050282 | 0.04379832
[5 empty] | 0.05124695 | 0.04382213
[5 empty] | 0.0519927 | 0.04384685
[5 empty] | 0.05274009 | 0.04387248
[5 empty] | 0.05348912 | 0.04389901
[5 empty] | 0.05423977 | 0.04392643
[5 empty] | 0.05499206 | 0.04395477
[5 empty] | 0.05574598 | 0.043984
[5 empty] | 0.05650153 | 0.04401414
[5 empty] | 0.05725872 | 0.04404518
[5 empty] | 0.05801753 | 0.04407713
[5 empty] | 0.05877798 | 0.04410997
[5 empty] | 0.05954006 | 0.04414372
[5 empty] | 0.06030378 | 0.04417838
[5 empty] | 0.06106913 | 0.04421393
[5 empty] | 0.06183611 | 0.04425039
[5 empty] | 0.06260472 | 0.04428775
[5 empty] | 0.06337496 | 0.04432602
[5 empty] | 0.06414684 | 0.04436519
[5 empty] | 0.06492035 | 0.04440526
[5 empty] | 0.06569549 | 0.04444623
[5 empty] | 0.06647227 | 0.04448811
[5 empty] | 0.06725067 | 0.04453089
[5 empty] | 0.06803071 | 0.04457457
[5 empty] | 0.06881239 | 0.04461916
[5 empty] | 0.06959569 | 0.04466464
[5 empty] | 0.07038063 | 0.04471103
[5 empty] | 0.0711672 | 0.04475833
[5 empty] | 0.0719554 | 0.04480653
[5 empty] | 0.07274523 | 0.04485563
[5 empty] | 0.0735367 | 0.04490563
[5 empty] | 0.0743298 | 0.04495653
[5 empty] | 0.07512453 | 0.04500834
[5 empty] | 0.0759209 | 0.04506106
[5 empty] | 0.0754209 | 0.04506106
[5 empty] | 0.07594219 | 0.04681993
[5 empty] | 0.07645952 | 0.0485788
[5 empty] | 0.07697275 | 0.05033768
[5 empty] | 0.07748178 | 0.05209655
[5 empty] | 0.07798648 | 0.05385543
[5 empty] | 0.07848675 | 0.0556143
[5 empty] | 0.07898245 | 0.05737317
[5 empty] | 0.07947348 | 0.05913205
[5 empty] | 0.07995971 | 0.06089092
[5 empty] | 0.08044103 | 0.0626498
[5 empty] | 0.08091733 | 0.06440867
[5 empty] | 0.08138847 | 0.06616754
[5 empty] | 0.08185436 | 0.06792642
[5 empty] | 0.08231486 | 0.06968529
[5 empty] | 0.08276986 | 0.07144417
[5 empty] | 0.08321925 | 0.07320304
[5 empty] | 0.08366291 | 0.07496191
[5 empty] | 0.08410071 | 0.07672079
[5 empty] | 0.08453255 | 0.07847966
[5 empty] | 0.0849583 | 0.08023854
[5 empty] | 0.08537784 | 0.08199741
[5 empty] | 0.08579107 | 0.08375628
[5 empty] | 0.08619786 | 0.08551516
[5 empty] | 0.08659809 | 0.08727403
[5 empty] | 0.08699165 | 0.08903291
[5 empty] | 0.08737842 | 0.09079178
[5 empty] | 0.08775828 | 0.09255066
[5 empty] | 0.08813112 | 0.09430953
[5 empty] | 0.08849681 | 0.0960684
[5 empty] | 0.08885525 | 0.09782728
[5 empty] | 0.08921076 | 0.09958615
[5 empty] | 0.08956804 | 0.101345
[5 empty] | 0.0899265 | 0.1031039
[5 empty] | 0.09028556 | 0.1048628
[5 empty] | 0.09064461 | 0.1066216
[5 empty] | 0.09100307 | 0.1083805
[5 empty] | 0.09136033 | 0.1101394
[5 empty] | 0.09171582 | 0.1118983
[5 empty] | 0.09206892 | 0.1136571
[5 empty] | 0.09241906 | 0.115416
[5 empty] | 0.09276563 | 0.1171749
[5 empty] | 0.09310804 | 0.1189338
[5 empty] | 0.09344571 | 0.1206926
[5 empty] | 0.09377802 | 0.1224515
[5 empty] | 0.0941044 | 0.1242104
[5 empty] | 0.09442425 | 0.1259693
[5 empty] | 0.09473697 | 0.1277281
[5 empty] | 0.09504197 | 0.129487
[5 empty] | 0.09533866 | 0.1312459
[5 empty] | 0.09562644 | 0.1330048
[5 empty] | 0.09590472 | 0.1347636
[5 empty] | 0.0961729 | 0.1365225
[5 empty] | 0.0964304 | 0.1382814
[5 empty] | 0.09667662 | 0.1400403
[5 empty] | 0.09691097 | 0.1417991
[5 empty] | 0.09713284 | 0.143558
[5 empty] | 0.09734166 | 0.1453169
[5 empty] | 0.09753682 | 0.1470758
[5 empty] | 0.09771773 | 0.1488346
[5 empty] | 0.0978838 | 0.15
[5 empty] | 0.09803443 | 0.1523524
[5 empty] | 0.09816974 | 0.1541112
[5 empty] | 0.09830046 | 0.1558701
[5 empty] | 0.09843026 | 0.157629
[5 empty] | 0.09855899 | 0.1593879
[5 empty] | 0.09868649 | 0.1611467
[5 empty] | 0.09881262 | 0.1629056
[5 empty] | 0.09893723 | 0.1646645
[5 empty] | 0.09906016 | 0.1664234
[5 empty] | 0.09918127 | 0.1681822
[5 empty] | 0.09930042 | 0.1699411
[5 empty] | 0.09941744 | 0.1717
[5 empty] | 0.09953219 | 0.1734589
[5 empty] | 0.09964451 | 0.1752177
[5 empty] | 0.09975427 | 0.1769766
[5 empty] | 0.09986131 | 0.1787355
[5 empty] | 0.09996547 | 0.1804944
[5 empty] | 0.1000666 | 0.1822532
[5 empty] | 0.1001646 | 0.1840121
[5 empty] | 0.1002593 | 0.185771
[5 empty] | 0.1003504 | 0.1875299
[5 empty] | 0.100438 | 0.1892887
[5 empty] | 0.1005218 | 0.1910476
[5 empty] | 0.1006017 | 0.1928065
[5 empty] | 0.1006775 | 0.1945654
[5 empty] | 0.1007491 | 0.1963242
[5 empty] | 0.1008163 | 0.1980831
[5 empty] | 0.100879 | 0.199842
[5 empty] | 0.1009371 | 0.2016008
[5 empty] | 0.1009903 | 0.2033597
[5 empty] | 0.1010386 | 0.2051186
[5 empty] | 0.1010817 | 0.2068775
[5 empty] | 0.1011196 | 0.2086363
[5 empty] | 0.101152 | 0.2103952
[5 empty] | 0.1011789 | 0.2121541
[5 empty] | 0.1012001 | 0.213913
[5 empty] | 0.1012154 | 0.2156718
[5 empty] | 0.1012279 | 0.2174307
[5 empty] | 0.1012279 | 0.2191896