## 1
Общество с ограниченной ответственностью "Инженерная геология" (ООО "ИнжГео") | [11 empty] | Общество с ограниченной ответственностью "Инженерная геология" (ООО "ИнжГео")
Юр. адрес: 117279, г. Москва, ул. Миклухо-Маклая, 36 а, этаж 5, пом. XXIII к. 76-84 | [11 empty] | Юр. адрес: 117279, г. Москва, ул. Миклухо-Маклая, 36 а, этаж 5, пом. XXIII к. 76-84 | [8 empty] | нагр |  |  | X0 | Y0 | R |  | нагр |  |  |  | X0 | Y0 | R | нагр |  |  |  | X0 | Y0 | R |  | нагр |  |  |  | X0 | Y0 | R
Телефон/факс +7 (495) 132-30-00, Адрес электронной почты inbox@inj-geo.ru | [11 empty] | Телефон/факс +7 (495) 132-30-00, Адрес электронной почты inbox@inj-geo.ru | [12 empty] | 0 | [7 empty] | 0 | [6 empty] | 0 | [7 empty] | 0
[21 empty] | девиатор | [6 empty] | девиатор | [6 empty] | девиатор | [7 empty] | девиатор
Испытательная лаборатория ООО «ИнжГео» | [11 empty] | Испытательная лаборатория ООО «ИнжГео» | [8 empty] | x0 | Угол | X | Y |  |  |  | x0 |  | Угол | X | Y |  |  | x0 |  | Угол | X | Y |  |  |  | x0 |  | Угол | X | Y
Адрес места осуществления деятельности лаборатории: г. Москва, просп. Вернадского, д. 51, стр. 1 | [11 empty] | Адрес места осуществления деятельности лаборатории: г. Москва, просп. Вернадского, д. 51, стр. 1 | [9 empty] | 0 | [7 empty] | 0 | [6 empty] | 0 | [7 empty] | 0
Телефон +7(910)4557682, E-mail: slg85@mail.ru | [11 empty] | Телефон +7(910)4557682, E-mail: slg85@mail.ru | [9 empty] | 5 | [7 empty] | 5 | [6 empty] | 5 | [7 empty] | 5
[22 empty] | 10 | [7 empty] | 10 | [6 empty] | 10 | [7 empty] | 10
[12 empty] | Протокол испытаний № 13-63/35 от 03-12-2022 | [9 empty] | 15 | [7 empty] | 15 | [6 empty] | 15 | [7 empty] | 15
[22 empty] | 20 | [7 empty] | 20 | [6 empty] | 20 | [7 empty] | 20
[12 empty] | Наименование и адрес заказчика: Переход трубопровода через р. Енисей | [9 empty] | 25 | [7 empty] | 25 | [6 empty] | 25 | [7 empty] | 25
[12 empty] | Наименование объекта: ООО Регионстрой | [9 empty] | 30 | [7 empty] | 30 | [6 empty] | 30 | [7 empty] | 30
Наименование используемого метода/методики: ГОСТ 12248.4-2020 | [11 empty] | Наименование используемого метода/методики: ГОСТ 12248.3-2020 | [9 empty] | 35 | [7 empty] | 35 | [6 empty] | 35 | [7 empty] | 35
Условия проведения испытания: температура окружающей среды (18 - 25)0С, влажность воздуха (40 - 75)% | [11 empty] | Условия проведения испытания: температура окружающей среды (18 - 25)0С, влажность воздуха (40 - 75)% | [9 empty] | 40 | [7 empty] | 40 | [6 empty] | 40 | [7 empty] | 40
[12 empty] | Дата получение объекта подлежащего испытаниям: 06-11-2022 | [9 empty] | 45 | [7 empty] | 45 | [6 empty] | 45 | [7 empty] | 45
[12 empty] | Дата испытания: 25.10.2022-19.11.2035 | [9 empty] | 50 | [7 empty] | 50 | [6 empty] | 50 | [7 empty] | 50
[22 empty] | 55 | [7 empty] | 55 | [6 empty] | 55 | [7 empty] | 55
Испытание грунтов методом трехосного сжатия | [11 empty] | Испытание грунтов методом трехосного сжатия | [9 empty] | 60 | [7 empty] | 60 | [6 empty] | 60 | [7 empty] | 60
[22 empty] | 65 | [7 empty] | 65 | [6 empty] | 65 | [7 empty] | 65
Лабораторный номер: | [6 empty] | We, д.е. = |  |  |  |  | Лабораторный номер: |  | 1070 |  |  |  | We, д.е. = | 0.44425755 |  |  | 70 | [7 empty] | 70 | [6 empty] | 70 | [7 empty] | 70
Номер скважины: | [6 empty] | ρ, г/см3 = |  |  |  |  | Номер скважины: |  | BH-003 |  |  |  | ρ, г/см3 = |  |  |  | 75 | [7 empty] | 75 | [6 empty] | 75 | [7 empty] | 75
Глубина отбора, м: | [6 empty] | ρs, г/см3 = |  |  |  |  | Глубина отбора, м: |  | 4 |  |  |  | ρs, г/см3 = | 2.7 |  |  | 80 | [7 empty] | 80 | [6 empty] | 80 | [7 empty] | 80
Наименование грунта: | [6 empty] | e, д.е. = |  |  |  |  | Наименование грунта: |  | Суглинок, после оттаивания текучий, легкий пылеватый |  |  |  | e, д.е. = |  |  |  | 85 | [7 empty] | 85 | [6 empty] | 85 | [7 empty] | 85
Схема проведения опыта: | [6 empty] | IL, д.е. = |  |  |  |  | Схема проведения опыта: |  | КД |  |  |  | IL, д.е. = | 2.257 |  |  | 90 | [7 empty] | 90 | [6 empty] | 90 | [7 empty] | 90
[22 empty] | 95 | [7 empty] | 95 | [6 empty] | 95 | [7 empty] | 95
[22 empty] | 100 | [7 empty] | 100 | [6 empty] | 100 | [7 empty] | 100
Результаты испытаний | [11 empty] | Результаты испытаний | [9 empty] | 105 | [7 empty] | 105 | [6 empty] | 105 | [7 empty] | 105
[22 empty] | 110 | [7 empty] | 110 | [6 empty] | 110 | [7 empty] | 110
[22 empty] | 115 | [7 empty] | 115 | [6 empty] | 115 | [7 empty] | 115
[22 empty] | 120 | [7 empty] | 120 | [6 empty] | 120 | [7 empty] | 120
[22 empty] | 125 | [7 empty] | 125 | [6 empty] | 125 | [7 empty] | 125
[22 empty] | 130 | [7 empty] | 130 | [6 empty] | 130 | [7 empty] | 130
[22 empty] | 135 | [7 empty] | 135 | [6 empty] | 135 | [7 empty] | 135
[22 empty] | 140 | [7 empty] | 140 | [6 empty] | 140 | [7 empty] | 140
[22 empty] | 145 | [7 empty] | 145 | [6 empty] | 145 | [7 empty] | 145
[22 empty] | 150 | [7 empty] | 150 | [6 empty] | 150 | [7 empty] | 150
[22 empty] | 155 | [7 empty] | 155 | [6 empty] | 155 | [7 empty] | 155
[22 empty] | 160 | [7 empty] | 160 | [6 empty] | 160 | [7 empty] | 160
[22 empty] | 165 | [7 empty] | 165 | [6 empty] | 165 | [7 empty] | 165
[22 empty] | 170 | [7 empty] | 170 | [6 empty] | 170 | [7 empty] | 170
[22 empty] | 175 | [7 empty] | 175 | [6 empty] | 175 | [7 empty] | 175
[22 empty] | 180 | [7 empty] | 180 | [6 empty] | 180 | [7 empty] | 180
[13 empty] | Давление в камере, Мпа σ3 | Вертикальная нагрузка, Мпа σ1 | Поровое давление, Мпа u
| K0, д.е. | 0.8435655 |  |  |  |  | Коэфф. Точки | [5 empty] | 0.05 | 0.08493633 | [5 empty] | 1 | [6 empty] | σ3,кПа | σ1,кПа | u, кПа |  |  |  | 4
| q_zg, МПа | 0.04217828 | [10 empty] | 0.15 | 0.2220252 | [27 empty] | δ3, Мпа | δ1-δ3, МПа | δ1, МПа | δ1, КПа
|  |  | Модуль деформации, МПа: | [9 empty] | 0.25 | 0.3591141 | [21 empty] | С, МПа:
|  |  | Е0= |  | Точки модуля (полное напр.), МПа |  |  |  | 0.04217828 | 0.06748524 | [25 empty] | φ, град:
|  |  | E50 = |  | qf (полное напр.), МПа |  |  |  | 0.1006139 | [26 empty] | E, Мпа
|  |  | Коэф. Поперечной деформации, ϑ = | [9 empty] | Эффективные значения угла внутреннего трения и удельного сцепления ϕ', С' | [13 empty] | x | 0
[13 empty] | ϕ', град. = | 9 | [12 empty] | y |  |  |  | С, кПа | φ,°
[13 empty] | С', МПа = | 0.007
| Исполнитель: | [6 empty] | Морозов Д.С. |  |  |  |  | Исполнитель: |  |  |  |  | Морозов Д.С.
| Начальник исп. лаборатории: | [6 empty] | Семиколенова Л.Г. |  |  |  |  | Начальник исп. лаборатории: |  |  |  |  | Семиколенова Л.Г.
Лист 1 , всего листов 2 | [11 empty] | Лист 2 , всего листов 2
Частичное воспроизведение протокола испытаний без письменного разрешения ООО «ИнжГео» ЗАПРЕЩАЕТСЯ | [11 empty] | Частичное воспроизведение протокола испытаний без письменного разрешения ООО «ИнжГео» ЗАПРЕЩАЕТСЯ
[5 empty] | второй график |  | первый график | [9 empty] | К Пуассона
dev50 | epsE50 | ind | devE0 | epsE0 | dev | eps | sigma |  | dev1 | eps1 | dev2 | eps2 | dev3 | eps3 |  | Глины
0.05061393 | 0.005061355 |  |  |  | 0 | 0 |  |  | -0.00019 | 0 | 0.01440504 | 0.0003369575 | 0.0294608 | 0.0004049564 |  | < 0 | 0,20-0,30
ind |  |  |  |  | 0.009534698 | 0.0005561715 |  |  | 0.007860674 | 0.000524041 | 0.0360126 | 0.001263591 | 0.05455704 | 0.001124879 |  | 0-0,25 | 0,30-0,38
2 |  |  |  |  | 0.01816121 | 0.001112343 |  |  | 0.01746816 | 0.001746803 | 0.03729712 | 0.001762735 | 0.05869624 | 0.001761341 |  | 0,25< | 0,38-0,45
E0 |  |  |  |  | 0.02530697 | 0.001687118 |  |  | 0.0183208 | 0.002651387 | 0.04071101 | 0.002644102 | 0.06022252 | 0.002642011 |  | Суглинки | 0,35-0,37
epsE0 | devE0 |  |  |  | 0.03088313 | 0.002224686 |  |  | 0.01926256 | 0.003535183 | 0.04150132 | 0.00352547 | 0.05989453 | 0.003522682 |  | Пески и супеси | 0,30-0,35
0.001687118 | 0.02530697 |  |  |  | 0.03644359 | 0.002780858 |  |  | 0.0198147 | 0.004418978 | 0.04433088 | 0.004406837 | 0.06448305 | 0.004403352
[5 empty] | 0.04149207 | 0.003337029 |  |  | 0.02127342 | 0.005302774 | 0.04469435 | 0.005288205 | 0.07026836 | 0.005284022
График E50 |  | График E |  |  | 0.04572541 | 0.003893201 |  |  | 0.02188955 | 0.00618657 | 0.04504649 | 0.006169572 | 0.06614111 | 0.006164693
eps | q | sigma |  |  | 0.04884049 | 0.004449372 |  |  | 0.02199752 | 0.007070365 | 0.04882168 | 0.00705094 | 0.07093882 | 0.007045363
Горизонтальная линия E50 |  | Касательная |  |  | 0.05061393 | 0.005061355 |  |  | 0.02380462 | 0.007954161 | 0.04847043 | 0.007932307 | 0.0754797 | 0.007926034
0 |  | a | b |  | 0.05124517 | 0.005561715 |  |  | 0.02315616 | 0.008837957 | 0.04815868 | 0.008813675 | 0.07420302 | 0.008806704
|  |  | 0 |  | 0.05193486 | 0.006117887 |  |  | 0.0247279 | 0.009721752 | 0.05173079 | 0.009695042 | 0.07605099 | 0.009687374
Вертикальная линия E50 |  | p1 и p2 |  |  | 0.05261207 | 0.006674058 |  |  | 0.02499244 | 0.01060555 | 0.05189649 | 0.01057641 | 0.07558887 | 0.01056804
| 0 | 0 |  |  | 0.05327691 | 0.00723023 |  |  | 0.02433556 | 0.01148934 | 0.0526279 | 0.01145778 | 0.08120775 | 0.01144872
[5 empty] | 0.05392949 | 0.007786401 |  |  | 0.02474937 | 0.01237314 | 0.05241634 | 0.01233914 | 0.0797074 | 0.01232939
Касательная линия E50 |  |  |  |  | 0.0545699 | 0.008342573 |  |  | 0.02511771 | 0.01325693 | 0.05388496 | 0.01322051 | 0.07897709 | 0.01321006
0 | 0 | Горизонтальная 1 |  |  | 0.05519826 | 0.008898744 |  |  | 0.02649962 | 0.01414073 | 0.05520238 | 0.01410188 | 0.08354649 | 0.01409073
[5 empty] | 0.05581467 | 0.009454916 |  |  | 0.02651016 | 0.01502453 | 0.05424836 | 0.01498325 | 0.08378243 | 0.0149714
Горизонтальная линия qкр |  |  |  |  | 0.05641925 | 0.01001109 |  |  | 0.02583182 | 0.01590832 | 0.05279915 | 0.01586461 | 0.08237929 | 0.01585207
Горизонтальная линия q |  | Горизонтальная 2 |  |  | 0.05701209 | 0.01056726 |  |  | 0.02723907 | 0.01679212 | 0.05305665 | 0.01674598 | 0.0806114 | 0.01673274
0 |  | 0 |  |  | 0.05759332 | 0.01112343 |  |  | 0.02656855 | 0.01767591 | 0.0528186 | 0.01762735 | 0.08326518 | 0.01761341
[5 empty] | 0.05816302 | 0.0116796 |  |  | 0.02618777 | 0.01855971 | 0.05527588 | 0.01850872 | 0.08372183 | 0.01849408
Вертикальная линия q |  |  |  |  | 0.05872132 | 0.01223577 |  |  | 0.02625723 | 0.0194435 | 0.05658153 | 0.01939008 | 0.08727157 | 0.01937475
| 0 |  |  |  | 0.05926831 | 0.01279194 |  |  | 0.02631257 | 0.0203273 | 0.05671987 | 0.02027145 | 0.08463273 | 0.02025542
[5 empty] | 0.05980411 | 0.01334812 |  |  | 0.0276732 | 0.0212111 | 0.05558496 | 0.02115282 | 0.08544995 | 0.02113609
[5 empty] | 0.06032882 | 0.01390429 |  |  | 0.02710247 | 0.02209489 | 0.05634804 | 0.02203419 | 0.0853886 | 0.02201676
[5 empty] | 0.06084255 | 0.01446046 |  |  | 0.02674717 | 0.02297869 | 0.0552625 | 0.02291555 | 0.08558603 | 0.02289743
[5 empty] | 0.0613454 | 0.01501663 |  |  | 0.0282196 | 0.02386248 | 0.05610828 | 0.02379692 | 0.0872716 | 0.0237781
[5 empty] | 0.06183749 | 0.0155728 |  |  | 0.02774725 | 0.02474628 | 0.05586026 | 0.02467829 | 0.08540105 | 0.02465877
[5 empty] | 0.06231892 | 0.01612897 |  |  | 0.02844413 | 0.02563007 | 0.05983074 | 0.02555966 | 0.08966717 | 0.02553944
[5 empty] | 0.0627898 | 0.01668515 |  |  | 0.02782163 | 0.02651387 | 0.05896659 | 0.02644102 | 0.0891486 | 0.02642011
[5 empty] | 0.06325023 | 0.01724132 |  |  | 0.02820408 | 0.02739767 | 0.05756502 | 0.02732239 | 0.09132003 | 0.02730078
[5 empty] | 0.06370033 | 0.01779749 |  |  | 0.02827269 | 0.02828146 | 0.05945063 | 0.02820376 | 0.08983013 | 0.02818145
[5 empty] | 0.06414019 | 0.01835366 |  |  | 0.02799332 | 0.02916526 | 0.05851929 | 0.02908513 | 0.08676069 | 0.02906212
[5 empty] | 0.06456993 | 0.01890983 |  |  | 0.02825707 | 0.03004905 | 0.05762384 | 0.02996649 | 0.08576918 | 0.02994279
[5 empty] | 0.06498965 | 0.019466 |  |  | 0.02837199 | 0.03093285 | 0.05794624 | 0.03084786 | 0.09212564 | 0.03082346
[5 empty] | 0.06539947 | 0.02002217 |  |  | 0.0290619 | 0.03181664 | 0.05861228 | 0.03172923 | 0.09054792 | 0.03170413
[5 empty] | 0.06579948 | 0.02057835 |  |  | 0.02874772 | 0.03270044 | 0.05988285 | 0.0326106 | 0.09345258 | 0.03258481
[5 empty] | 0.0661898 | 0.02113452 |  |  | 0.02917946 | 0.03358423 | 0.06003268 | 0.03349196 | 0.09097093 | 0.03346548
[5 empty] | 0.06657052 | 0.02169069 |  |  | 0.02899923 | 0.03446803 | 0.05790651 | 0.03437333 | 0.09328169 | 0.03434615
[5 empty] | 0.06694177 | 0.02224686 |  |  | 0.02852479 | 0.03535183 | 0.0581724 | 0.0352547 | 0.09061821 | 0.03522682
[5 empty] | 0.06730365 | 0.02280303 |  |  | 0.02892293 | 0.03623562 | 0.06113053 | 0.03613607 | 0.09341132 | 0.03610749
[5 empty] | 0.06765625 | 0.0233592 |  |  | 0.0288123 | 0.03711942 | 0.06004882 | 0.03701743 | 0.09378923 | 0.03698816
[5 empty] | 0.0679997 | 0.02391538 |  |  | 0.03009661 | 0.03800321 | 0.06033539 | 0.0378988 | 0.09236398 | 0.03786883
[5 empty] | 0.0683341 | 0.02447155 |  |  | 0.02949326 | 0.03888701 | 0.05975157 | 0.03878017 | 0.09318857 | 0.0387495
[5 empty] | 0.06865955 | 0.02502772 |  |  | 0.029073 | 0.0397708 | 0.06093199 | 0.03966154 | 0.08861592 | 0.03963017
[5 empty] | 0.06897617 | 0.02558389 |  |  | 0.02891467 | 0.0406546 | 0.06065634 | 0.0405429 | 0.08859765 | 0.04051084
[5 empty] | 0.06928405 | 0.02614006 |  |  | 0.02915962 | 0.0415384 | 0.05969846 | 0.04142427 | 0.09088561 | 0.04139151
[5 empty] | 0.06958331 | 0.02669623 |  |  | 0.03044479 | 0.04242219 | 0.05918121 | 0.04230564 | 0.09643949 | 0.04227218
[5 empty] | 0.06987405 | 0.0272524 |  |  | 0.03055596 | 0.04330599 | 0.06359481 | 0.04318701 | 0.09076821 | 0.04315285
[5 empty] | 0.07015638 | 0.02780858 |  |  | 0.02992285 | 0.04418978 | 0.06099105 | 0.04406837 | 0.09416465 | 0.04403352
[5 empty] | 0.07043042 | 0.02836475 |  |  | 0.03008726 | 0.04507358 | 0.06336604 | 0.04494974 | 0.09260799 | 0.04491419
[5 empty] | 0.07069625 | 0.02892092 |  |  | 0.03010289 | 0.04595737 | 0.06017742 | 0.04583111 | 0.09556242 | 0.04579486
[5 empty] | 0.070954 | 0.02947709 |  |  | 0.02965301 | 0.04684117 | 0.06365688 | 0.04671247 | 0.09681554 | 0.04667553
[5 empty] | 0.07120377 | 0.03003326 |  |  | 0.03007203 | 0.04772497 | 0.06387985 | 0.04759384 | 0.09668078 | 0.0475562
[5 empty] | 0.07144567 | 0.03058943 |  |  | 0.03071982 | 0.04860876 | 0.06155586 | 0.04847521 | 0.09718134 | 0.04843687
[5 empty] | 0.0716798 | 0.0311456 |  |  | 0.03044046 | 0.04949256 | 0.06099742 | 0.04935658 | 0.09713387 | 0.04931754
[5 empty] | 0.07190626 | 0.03170178 |  |  | 0.02937379 | 0.05037635 | 0.06406756 | 0.05023794 | 0.09440652 | 0.05019821
[5 empty] | 0.07212518 | 0.03225795 |  |  | 0.03037289 | 0.05126015 | 0.06352223 | 0.05111931 | 0.09731738 | 0.05107888
[5 empty] | 0.07233666 | 0.03281412 |  |  | 0.03001126 | 0.05214394 | 0.06235342 | 0.05200068 | 0.09686821 | 0.05195955
[5 empty] | 0.07254079 | 0.03337029 |  |  | 0.03045279 | 0.05302774 | 0.0634085 | 0.05288205 | 0.09368124 | 0.05284022
[5 empty] | 0.0727377 | 0.03392646 |  |  | 0.03073129 | 0.05391154 | 0.06341525 | 0.05376341 | 0.09533366 | 0.05372089
[5 empty] | 0.07292748 | 0.03448263 |  |  | 0.03142918 | 0.05479533 | 0.06336323 | 0.05464478 | 0.09314278 | 0.05460157
[5 empty] | 0.07311024 | 0.03503881 |  |  | 0.03129028 | 0.05567913 | 0.06221854 | 0.05552615 | 0.09387944 | 0.05548224
[5 empty] | 0.0732861 | 0.03559498 |  |  | 0.0304672 | 0.05656292 | 0.06191826 | 0.05640752 | 0.09777211 | 0.05636291
[5 empty] | 0.07345515 | 0.03615115 |  |  | 0.03114995 | 0.05744672 | 0.06472287 | 0.05728888 | 0.09763745 | 0.05724358
[5 empty] | 0.07361751 | 0.03670732 |  |  | 0.03054348 | 0.05833051 | 0.06190565 | 0.05817025 | 0.09586444 | 0.05812425
[5 empty] | 0.07377328 | 0.03726349 |  |  | 0.03068922 | 0.05921431 | 0.06536244 | 0.05905162 | 0.09732354 | 0.05900492
[5 empty] | 0.07392257 | 0.03781966 |  |  | 0.03094303 | 0.0600981 | 0.06350487 | 0.05993299 | 0.09844649 | 0.05988559
[5 empty] | 0.07406549 | 0.03837583 |  |  | 0.0301694 | 0.0609819 | 0.0648377 | 0.06081435 | 0.09571692 | 0.06076626
[5 empty] | 0.07420214 | 0.03893201 |  |  | 0.03089928 | 0.0618657 | 0.06339847 | 0.06169572 | 0.1000351 | 0.06164693
[5 empty] | 0.07433263 | 0.03948818 |  |  | 0.03085722 | 0.06274949 | 0.06303684 | 0.06257709 | 0.09990227 | 0.0625276
[5 empty] | 0.07445707 | 0.04004435 |  |  | 0.03058843 | 0.06363329 | 0.06263786 | 0.06345846 | 0.09695396 | 0.06340827
[5 empty] | 0.07457557 | 0.04060052 |  |  | 0.03170077 | 0.06451708 | 0.06291942 | 0.06433982 | 0.09565874 | 0.06428894
[5 empty] | 0.07468823 | 0.04115669 |  |  | 0.03112913 | 0.06540088 | 0.06428071 | 0.06522119 | 0.09622896 | 0.06516961
[5 empty] | 0.07479516 | 0.04171286 |  |  | 0.03211336 | 0.06628467 | 0.06649633 | 0.06610256 | 0.100869 | 0.06605028
[5 empty] | 0.07489646 | 0.04226904 |  |  | 0.03083052 | 0.06716847 | 0.06364092 | 0.06698393 | 0.09435825 | 0.06693095
[5 empty] | 0.07499225 | 0.04282521 |  |  | 0.03160089 | 0.06805227 | 0.06531859 | 0.06786529 | 0.09841451 | 0.06781162
[5 empty] | 0.07508263 | 0.04338138 |  |  | 0.03130556 | 0.06893606 | 0.06676811 | 0.06874666 | 0.09604965 | 0.06869229
[5 empty] | 0.07516771 | 0.04393755 |  |  | 0.03129609 | 0.06981986 | 0.06357816 | 0.06962803 | 0.1014548 | 0.06957296
[5 empty] | 0.07524759 | 0.04449372 |  |  | 0.03202849 | 0.07070365 | 0.06717575 | 0.0705094 | 0.0983762 | 0.07045363
[5 empty] | 0.07532239 | 0.04504989 |  |  | 0.03202955 | 0.07158745 | 0.0638687 | 0.07139076 | 0.1012239 | 0.0713343
[5 empty] | 0.0753922 | 0.04560606 |  |  | 0.03144279 | 0.07247124 | 0.06770592 | 0.07227213 | 0.09612938 | 0.07221497
[5 empty] | 0.07545714 | 0.04616224 |  |  | 0.03259186 | 0.07335504 | 0.06722544 | 0.0731535 | 0.1010505 | 0.07309564
[5 empty] | 0.07551732 | 0.04671841 |  |  | 0.03161784 | 0.07423884 | 0.06768899 | 0.07403487 | 0.09730331 | 0.07397631
[5 empty] | 0.07557284 | 0.04727458 |  |  | 0.03137143 | 0.07512263 | 0.06661896 | 0.07491623 | 0.09812658 | 0.07485698
[5 empty] | 0.0756238 | 0.04783075 |  |  | 0.03192153 | 0.07600643 | 0.06772748 | 0.0757976 | 0.1024606 | 0.07573766
[5 empty] | 0.07567032 | 0.04838692 |  |  | 0.03285548 | 0.07689022 | 0.06708363 | 0.07667897 | 0.1011269 | 0.07661833
[5 empty] | 0.07571251 | 0.04894309 |  |  | 0.03169281 | 0.07777402 | 0.06521215 | 0.07756034 | 0.1036294 | 0.077499
[5 empty] | 0.07575046 | 0.04949927 |  |  | 0.03148596 | 0.07865781 | 0.06440964 | 0.0784417 | 0.09801131 | 0.07837967
[5 empty] | 0.07578429 | 0.05005544 |  |  | 0.03209526 | 0.07954161 | 0.0683329 | 0.07932307 | 0.1022764 | 0.07926034
[5 empty] | 0.0758141 | 0.05061161 |  |  | 0.03213544 | 0.0804254 | 0.06520545 | 0.08020444 | 0.1039076 | 0.08014101
[5 empty] | 0.07584001 | 0.05116778 |  |  | 0.03258657 | 0.0813092 | 0.06694622 | 0.08108581 | 0.1041746 | 0.08102168
[5 empty] | 0.07586211 | 0.05172395 |  |  | 0.03229246 | 0.082193 | 0.06709298 | 0.08196717 | 0.1041171 | 0.08190235
[5 empty] | 0.07588052 | 0.05228012 |  |  | 0.03192476 | 0.08307679 | 0.06497361 | 0.08284854 | 0.1046835 | 0.08278302
[5 empty] | 0.07589534 | 0.05283629 |  |  | 0.0328617 | 0.08396059 | 0.06874755 | 0.08372991 | 0.1011756 | 0.08366369
[5 empty] | 0.07590668 | 0.05339247 |  |  | 0.03270966 | 0.08484438 | 0.06828156 | 0.08461128 | 0.09876546 | 0.08454436
[5 empty] | 0.07591465 | 0.05394864 |  |  | 0.03296708 | 0.08572818 | 0.0665644 | 0.08549264 | 0.1053217 | 0.08542503
[5 empty] | 0.07591935 | 0.05450481 |  |  | 0.03204117 | 0.08661197 | 0.06919774 | 0.08637401 | 0.1005083 | 0.0863057
[5 empty] | 0.0759209 | 0.05506098 |  |  | 0.0335832 | 0.08749577 | 0.06593822 | 0.08725538 | 0.101845 | 0.08718637
[5 empty] | 0.0754209 | 0.05506098 |  |  | 0.03335011 | 0.08837957 | 0.06600401 | 0.08813675 | 0.1021211 | 0.08806704
[5 empty] | 0.07479457 | 0.05509264 |  |  | 0.03227897 | 0.08926336 | 0.06979179 | 0.08901811 | 0.1003587 | 0.08894771
[5 empty] | 0.0741665 | 0.05512343 |  |  | 0.03371369 | 0.09014716 | 0.06764878 | 0.08989948 | 0.102678 | 0.08982838
[5 empty] | 0.0735367 | 0.05515337 |  |  | 0.03273091 | 0.09103095 | 0.06619315 | 0.09078085 | 0.1018982 | 0.09070905
[5 empty] | 0.07290517 | 0.05518244 |  |  | 0.03360748 | 0.09191475 | 0.06987312 | 0.09166222 | 0.1008613 | 0.09158972
[5 empty] | 0.0722719 | 0.05521065 |  |  | 0.03395303 | 0.09279854 | 0.06761385 | 0.09254358 | 0.09980344 | 0.09247039
[5 empty] | 0.0716369 | 0.055238 |  |  | 0.03255739 | 0.09368234 | 0.06781916 | 0.09342495 | 0.1017603 | 0.09335106
[5 empty] | 0.07100016 | 0.05526449 |  |  | 0.03347487 | 0.09456614 | 0.06755123 | 0.09430632 | 0.1040897 | 0.09423173
[5 empty] | 0.07036168 | 0.05529012 |  |  | 0.0329343 | 0.09544993 | 0.06880313 | 0.09518768 | 0.101911 | 0.0951124
[5 empty] | 0.06972148 | 0.05531489 |  |  | 0.03295891 | 0.09633373 | 0.06755319 | 0.09606905 | 0.1024214 | 0.09599307
[5 empty] | 0.06907954 | 0.0553388 |  |  | 0.03287414 | 0.09721752 | 0.07025243 | 0.09695042 | 0.1068458 | 0.09687374
[5 empty] | 0.06843586 | 0.05536184 |  |  | 0.03306321 | 0.09810132 | 0.06813799 | 0.09783179 | 0.1053529 | 0.09775442
[5 empty] | 0.06779045 | 0.05538403 |  |  | 0.03368606 | 0.09898511 | 0.07061895 | 0.09871315 | 0.1027486 | 0.09863509
[5 empty] | 0.0671433 | 0.05540535 |  |  | 0.03393188 | 0.09986891 | 0.0676529 | 0.09959452 | 0.1029627 | 0.09951576
[5 empty] | 0.06649442 | 0.05542581 |  |  | 0.03372598 | 0.1007527 | 0.07019771 | 0.1004759 | 0.1017452 | 0.1003964
[5 empty] | 0.06584381 | 0.05544541 |  |  | 0.03328565 | 0.1016365 | 0.0672634 | 0.1013573 | 0.1051405 | 0.1012771
[5 empty] | 0.06519146 | 0.05546415 |  |  | 0.03355312 | 0.1025203 | 0.06708408 | 0.1022386 | 0.1064046 | 0.1021578
[5 empty] | 0.06453738 | 0.05548203 |  |  | 0.03344342 | 0.1034041 | 0.0677358 | 0.10312 | 0.1058542 | 0.1030384
[5 empty] | 0.06388156 | 0.05549905 |  |  | 0.03363408 | 0.1042879 | 0.06724892 | 0.1040014 | 0.1022474 | 0.1039191
[5 empty] | 0.06322401 | 0.0555152 |  |  | 0.03319674 | 0.1051717 | 0.06904733 | 0.1048827 | 0.1033463 | 0.1047998
[5 empty] | 0.06256472 | 0.0555305 |  |  | 0.0337191 | 0.1060555 | 0.06915099 | 0.1057641 | 0.103052 | 0.1056804
[5 empty] | 0.0619037 | 0.05554493 |  |  | 0.0335216 | 0.1069393 | 0.0685615 | 0.1066455 | 0.1047446 | 0.1065611
[5 empty] | 0.06124095 | 0.05555851 |  |  | 0.03350771 | 0.1078231 | 0.06924105 | 0.1075268 | 0.1021916 | 0.1074418
[5 empty] | 0.06057646 | 0.05557122 |  |  | 0.03385854 | 0.1087069 | 0.06850215 | 0.1084082 | 0.1038146 | 0.1083225
[5 empty] | 0.05991023 | 0.05558307 |  |  | 0.03280317 | 0.1095907 | 0.06778226 | 0.1092896 | 0.1042141 | 0.1092031
[5 empty] | 0.05924227 | 0.05559406 |  |  | 0.03390743 | 0.1104745 | 0.06980124 | 0.1101709 | 0.1046497 | 0.1100838
[5 empty] | 0.05857258 | 0.05560419 |  |  | 0.03324296 | 0.1113583 | 0.06771153 | 0.1110523 | 0.1026628 | 0.1109645
[5 empty] | 0.05790115 | 0.05561346 |  |  | 0.03318091 | 0.112242 | 0.06848341 | 0.1119337 | 0.1035294 | 0.1118451
[5 empty] | 0.05722799 | 0.05562186 |  |  | 0.03370699 | 0.1131258 | 0.07153719 | 0.112815 | 0.1082919 | 0.1127258
[5 empty] | 0.05655309 | 0.05562941 |  |  | 0.0328906 | 0.1140096 | 0.06910756 | 0.1136964 | 0.1036976 | 0.1136065
[5 empty] | 0.05587646 | 0.05563609 |  |  | 0.03409543 | 0.1148934 | 0.06781303 | 0.1145778 | 0.1061517 | 0.1144872
[5 empty] | 0.05519809 | 0.05564192 |  |  | 0.03468064 | 0.1157772 | 0.0685308 | 0.1154591 | 0.1038152 | 0.1153678
[5 empty] | 0.05451799 | 0.05564688 |  |  | 0.03400644 | 0.116661 | 0.07067781 | 0.1163405 | 0.1032275 | 0.1162485
[5 empty] | 0.05383615 | 0.05565098 |  |  | 0.03460854 | 0.1175448 | 0.06902778 | 0.1172219 | 0.1064178 | 0.1171292
[5 empty] | 0.05315258 | 0.05565422 |  |  | 0.03403201 | 0.1184286 | 0.07122115 | 0.1181032 | 0.1034693 | 0.1180098
[5 empty] | 0.05246728 | 0.0556566 |  |  | 0.03465276 | 0.1193124 | 0.0683024 | 0.1189846 | 0.1061611 | 0.1188905
[5 empty] | 0.05178024 | 0.05565812 |  |  | 0.03406715 | 0.1201962 | 0.0702654 | 0.119866 | 0.1090882 | 0.1197712
[5 empty] | 0.05109147 | 0.05565877 |  |  | 0.03387837 | 0.12108 | 0.07208308 | 0.1207473 | 0.1074867 | 0.1206518
[5 empty] | 0.05040096 | 0.05565857 |  |  | 0.03388291 | 0.1219638 | 0.07102536 | 0.1216287 | 0.1076543 | 0.1215325
[5 empty] | 0.04970872 | 0.0556575 |  |  | 0.03399775 | 0.1228476 | 0.07204094 | 0.1225101 | 0.1086056 | 0.1224132
[5 empty] | 0.04901474 | 0.05565557 |  |  | 0.03456514 | 0.1237314 | 0.07038514 | 0.1233914 | 0.1035684 | 0.1232939
[5 empty] | 0.04831903 | 0.05565279 |  |  | 0.03466307 | 0.1246152 | 0.07243836 | 0.1242728 | 0.1066738 | 0.1241745
[5 empty] | 0.04762158 | 0.05564914 |  |  | 0.03452612 | 0.125499 | 0.07229319 | 0.1251542 | 0.1093019 | 0.1250552
[5 empty] | 0.0469224 | 0.05564463 |  |  | 0.03447835 | 0.1263828 | 0.07165936 | 0.1260355 | 0.1044964 | 0.1259359
[5 empty] | 0.04622149 | 0.05563926 |  |  | 0.03453375 | 0.1272666 | 0.07115266 | 0.1269169 | 0.1094874 | 0.1268165
[5 empty] | 0.04551884 | 0.05563302 |  |  | 0.03428202 | 0.1281504 | 0.07062814 | 0.1277983 | 0.1068507 | 0.1276972
[5 empty] | 0.04481445 | 0.05562593 |  |  | 0.03460447 | 0.1290342 | 0.06898507 | 0.1286796 | 0.1080848 | 0.1285779
[5 empty] | 0.04410833 | 0.05561798 |  |  | 0.03471238 | 0.129918 | 0.0695425 | 0.129561 | 0.1098187 | 0.1294586
[5 empty] | 0.04340048 | 0.05560916 |  |  | 0.03367761 | 0.1308018 | 0.07130531 | 0.1304424 | 0.1086007 | 0.1303392
[5 empty] | 0.04269089 | 0.05559948 |  |  | 0.0350602 | 0.1316856 | 0.07166622 | 0.1313238 | 0.1042873 | 0.1312199
[5 empty] | 0.04197957 | 0.05558894 |  |  | 0.03360634 | 0.1325693 | 0.06994649 | 0.1322051 | 0.1088714 | 0.1321006
[5 empty] | 0.04126651 | 0.05557755 |  |  | 0.03467205 | 0.1334531 | 0.06943633 | 0.1330865 | 0.1055274 | 0.1329812
[5 empty] | 0.04055172 | 0.05556529 |  |  | 0.03519357 | 0.1343369 | 0.06916403 | 0.1339679 | 0.1104266 | 0.1338619
[5 empty] | 0.0398352 | 0.05555216 |  |  | 0.03440986 | 0.1352207 | 0.06997329 | 0.1348492 | 0.1110349 | 0.1347426
[5 empty] | 0.03911694 | 0.05553818 |  |  | 0.03366779 | 0.1361045 | 0.07233311 | 0.1357306 | 0.1039529 | 0.1356232
[5 empty] | 0.03839694 | 0.05552334 |  |  | 0.03451786 | 0.1369883 | 0.06965052 | 0.136612 | 0.1075215 | 0.1365039
[5 empty] | 0.03767521 | 0.05550763 |  |  | 0.03375813 | 0.1378721 | 0.07103773 | 0.1374933 | 0.1046361 | 0.1373846
[5 empty] | 0.03695175 | 0.05549107 |  |  | 0.03521668 | 0.1387559 | 0.07062841 | 0.1383747 | 0.1101716 | 0.1382653
[5 empty] | 0.03622655 | 0.05547364 |  |  | 0.03399114 | 0.1396397 | 0.07052035 | 0.1392561 | 0.1084726 | 0.1391459
[5 empty] | 0.03549962 | 0.05545535 |  |  | 0.03390941 | 0.1405235 | 0.07142054 | 0.1401374 | 0.1089981 | 0.1400266
[5 empty] | 0.03477095 | 0.0554362 |  |  | 0.03495485 | 0.1414073 | 0.07093254 | 0.1410188 | 0.1052328 | 0.1409073
[5 empty] | 0.03404055 | 0.05541619 |  |  | 0.03351224 | 0.1422911 | 0.07168579 | 0.1419002 | 0.1060215 | 0.1417879
[5 empty] | 0.03330841 | 0.05539532 |  |  | 0.0337535 | 0.1431749 | 0.07063563 | 0.1427815 | 0.1071441 | 0.1426686
[5 empty] | 0.03257454 | 0.05537359 |  |  | 0.03502852 | 0.1440587 | 0.07180538 | 0.1436629 | 0.10422 | 0.1435493
[5 empty] | 0.03183894 | 0.055351 |  |  | 0.03514025 | 0.1449425 | 0.07141856 | 0.1445443 | 0.110457 | 0.1444299
[5 empty] | 0.0311016 | 0.05532754 |  |  | 0.0351708 | 0.1458263 | 0.06999723 | 0.1454256 | 0.1080471 | 0.1453106
[5 empty] | 0.03036252 | 0.05530322 |  |  | 0.03457599 | 0.1467101 | 0.07319537 | 0.146307 | 0.1076255 | 0.1461913
[5 empty] | 0.02962171 | 0.05527805 |  |  | 0.03487152 | 0.1475939 | 0.07304802 | 0.1471884 | 0.1063251 | 0.147072
[5 empty] | 0.02887917 | 0.05525201 |  |  | 0.03408261 | 0.1484777 | 0.07267958 | 0.1480697 | 0.1108336 | 0.1479526
[5 empty] | 0.02813489 | 0.05522511 |  |  | 0.03495543 | 0.1493615 | 0.06962738 | 0.1489511 | 0.1056358 | 0.1488333
[5 empty] | 0.02738888 | 0.05519735 |  |  | 0.03411306 | 0.1502453 | 0.0725582 | 0.1498325 | 0.1107373 | 0.149714
[5 empty] | 0.02664113 | 0.05516873 |  |  | 0.03379717 | 0.1511291 | 0.07359318 | 0.1507138 | 0.1044133 | 0.1505946
[5 empty] | 0.02589165 | 0.05513925 |  |  | 0.03404025 | 0.1520129 | 0.07144611 | 0.1515952 | 0.1072924 | 0.1514753
[5 empty] | 0.02514043 | 0.0551089 |  |  | 0.03486797 | 0.1528966 | 0.0720252 | 0.1524766 | 0.1083138 | 0.152356
[5 empty] | 0.02438748 | 0.0550777 |  |  | 0.03517492 | 0.1537804 | 0.07301517 | 0.1533579 | 0.1081749 | 0.1532367
[5 empty] | 0.0236328 | 0.05504563 |  |  | 0.03519674 | 0.1546642 | 0.07159681 | 0.1542393 | 0.1050054 | 0.1541173
[5 empty] | 0.02287638 | 0.0550127 |  |  | 0.03522492 | 0.155548 | 0.07368282 | 0.1551207 | 0.1086755 | 0.154998
[5 empty] | 0.02211822 | 0.05497892 |  |  | 0.03416706 | 0.1564318 | 0.07044411 | 0.156002 | 0.1099079 | 0.1558787
[5 empty] | 0.02135834 | 0.05494427 |  |  | 0.03505773 | 0.1573156 | 0.06986634 | 0.1568834 | 0.1049913 | 0.1567593
[5 empty] | 0.02059671 | 0.05490876 |  |  | 0.03415326 | 0.1581994 | 0.07305889 | 0.1577648 | 0.1079433 | 0.15764
[5 empty] | 0.01983335 | 0.05487239 |  |  | 0.03449178 | 0.1590832 | 0.07032736 | 0.1586461 | 0.1096798 | 0.1585207
[5 empty] | 0.01906826 | 0.05483515 |  |  | 0.03428869 | 0.159967 | 0.07015711 | 0.1595275 | 0.1061094 | 0.1594013
[5 empty] | 0.01830144 | 0.05479706 |  |  | 0.03513741 | 0.1608508 | 0.07332564 | 0.1604089 | 0.1105785 | 0.160282
[5 empty] | 0.01753287 | 0.0547581 |  |  | 0.03435266 | 0.1617346 | 0.07377571 | 0.1612902 | 0.1062612 | 0.1611627
[5 empty] | 0.01676258 | 0.05471829 |  |  | 0.03535528 | 0.1626184 | 0.06986372 | 0.1621716 | 0.1082951 | 0.1620434
[5 empty] | 0.01599055 | 0.05467761 |  |  | 0.03497215 | 0.1635022 | 0.07381806 | 0.163053 | 0.1092227 | 0.162924
[5 empty] | 0.01521678 | 0.05463607 |  |  | 0.03493633 | 0.164386 | 0.07190084 | 0.1639343 | 0.1078029 | 0.1638047
[5 empty] | 0.01444128 | 0.05459367 |  |  | 0.03514856 | 0.1652698 | 0.07365683 | 0.1648157 | 0.1082252 | 0.1646854
[5 empty] | 0.01366405 | 0.05455041 |  |  | 0.03440356 | 0.1661536 | 0.07153796 | 0.1656971 | 0.106433 | 0.165566
[5 empty] | 0.01288508 | 0.05450629 |  |  | 0.03514955 | 0.1670374 | 0.07214792 | 0.1665784 | 0.1108094 | 0.1664467
[5 empty] | 0.01210438 | 0.05446131 |  |  | 0.03474881 | 0.1679212 | 0.07241324 | 0.1674598 | 0.1091141 | 0.1673274
[5 empty] | 0.01132194 | 0.05441547 |  |  | 0.03420318 | 0.168805 | 0.07361014 | 0.1683412 | 0.1118646 | 0.168208
[5 empty] | 0.01053777 | 0.05436876 |  |  | 0.03435805 | 0.1696888 | 0.07308592 | 0.1692226 | 0.1092684 | 0.1690887
[5 empty] | 0.009751863 | 0.05432119 |  |  | 0.03547402 | 0.1705726 | 0.0729154 | 0.1701039 | 0.106145 | 0.1699694
[5 empty] | 0.008964222 | 0.05427277 |  |  | 0.03571094 | 0.1714564 | 0.0717776 | 0.1709853 | 0.1096113 | 0.1708501
[5 empty] | 0.008174847 | 0.05422348 |  |  | 0.0345498 | 0.1723402 | 0.06956276 | 0.1718667 | 0.110958 | 0.1717307
[5 empty] | 0.007383737 | 0.05417333 |  |  | 0.03465744 | 0.1732239 | 0.07288588 | 0.172748 | 0.1077419 | 0.1726114
[5 empty] | 0.006590893 | 0.05412232 |  |  | 0.03403028 | 0.1741077 | 0.06982458 | 0.1736294 | 0.1053455 | 0.1734921
[5 empty] | 0.005796314 | 0.05407045 |  |  | 0.03460016 | 0.1749915 | 0.07203547 | 0.1745108 | 0.1126684 | 0.1743727
[5 empty] | 0.005 | 0.05401772 |  |  | 0.03543473 | 0.1758753 | 0.07400105 | 0.1753921 | 0.1084268 | 0.1752534
[5 empty] | 0.005 | 0.05401772
[5 empty] | 0.005636381 | 0.05398606
[5 empty] | 0.006274394 | 0.05395526
[5 empty] | 0.00691404 | 0.05392533
[5 empty] | 0.007555318 | 0.05389626
[5 empty] | 0.008198229 | 0.05386804
[5 empty] | 0.008842773 | 0.05384069
[5 empty] | 0.009488948 | 0.0538142
[5 empty] | 0.01013676 | 0.05378857
[5 empty] | 0.0107862 | 0.05376381
[5 empty] | 0.01143727 | 0.0537399
[5 empty] | 0.01208998 | 0.05371685
[5 empty] | 0.01274431 | 0.05369467
[5 empty] | 0.01340029 | 0.05367335
[5 empty] | 0.01405789 | 0.05365288
[5 empty] | 0.01471712 | 0.05363328
[5 empty] | 0.01537799 | 0.05361454
[5 empty] | 0.01604049 | 0.05359666
[5 empty] | 0.01670463 | 0.05357965
[5 empty] | 0.01737039 | 0.05356349
[5 empty] | 0.01803779 | 0.0535482
[5 empty] | 0.01870682 | 0.05353376
[5 empty] | 0.01937748 | 0.05352019
[5 empty] | 0.02004978 | 0.05350748
[5 empty] | 0.02072371 | 0.05349562
[5 empty] | 0.02139927 | 0.05348463
[5 empty] | 0.02207646 | 0.05347451
[5 empty] | 0.02275529 | 0.05346524
[5 empty] | 0.02343574 | 0.05345683
[5 empty] | 0.02411783 | 0.05344929
[5 empty] | 0.02480156 | 0.0534426
[5 empty] | 0.02548691 | 0.05343678
[5 empty] | 0.0261739 | 0.05343182
[5 empty] | 0.02686252 | 0.05342772
[5 empty] | 0.02755277 | 0.05342448
[5 empty] | 0.02824466 | 0.0534221
[5 empty] | 0.02893818 | 0.05342058
[5 empty] | 0.02963333 | 0.05341992
[5 empty] | 0.03033011 | 0.05342013
[5 empty] | 0.03102853 | 0.05342119
[5 empty] | 0.03172857 | 0.05342312
[5 empty] | 0.03243025 | 0.05342591
[5 empty] | 0.03313357 | 0.05342956
[5 empty] | 0.03383851 | 0.05343407
[5 empty] | 0.03454509 | 0.05343944
[5 empty] | 0.0352533 | 0.05344567
[5 empty] | 0.03596314 | 0.05345277
[5 empty] | 0.03667462 | 0.05346072
[5 empty] | 0.03738773 | 0.05346954
[5 empty] | 0.03810247 | 0.05347921
[5 empty] | 0.03881884 | 0.05348975
[5 empty] | 0.03953684 | 0.05350115
[5 empty] | 0.04025648 | 0.05351341
[5 empty] | 0.04097775 | 0.05352653
[5 empty] | 0.04170066 | 0.05354051
[5 empty] | 0.04242519 | 0.05355536
[5 empty] | 0.04315136 | 0.05357106
[5 empty] | 0.04387916 | 0.05358763
[5 empty] | 0.04460859 | 0.05360506
[5 empty] | 0.04533966 | 0.05362334
[5 empty] | 0.04607235 | 0.05364249
[5 empty] | 0.04680668 | 0.0536625
[5 empty] | 0.04754265 | 0.05368337
[5 empty] | 0.04828024 | 0.05370511
[5 empty] | 0.04901947 | 0.0537277
[5 empty] | 0.04976033 | 0.05375116
[5 empty] | 0.05050282 | 0.05377547
[5 empty] | 0.05124695 | 0.05380065
[5 empty] | 0.0519927 | 0.05382669
[5 empty] | 0.05274009 | 0.05385359
[5 empty] | 0.05348912 | 0.05388135
[5 empty] | 0.05423977 | 0.05390997
[5 empty] | 0.05499206 | 0.05393945
[5 empty] | 0.05574598 | 0.05396979
[5 empty] | 0.05650153 | 0.054001
[5 empty] | 0.05725872 | 0.05403306
[5 empty] | 0.05801753 | 0.05406599
[5 empty] | 0.05877798 | 0.05409978
[5 empty] | 0.05954006 | 0.05413443
[5 empty] | 0.06030378 | 0.05416994
[5 empty] | 0.06106913 | 0.05420631
[5 empty] | 0.06183611 | 0.05424354
[5 empty] | 0.06260472 | 0.05428164
[5 empty] | 0.06337496 | 0.05432059
[5 empty] | 0.06414684 | 0.05436041
[5 empty] | 0.06492035 | 0.05440108
[5 empty] | 0.06569549 | 0.05444262
[5 empty] | 0.06647227 | 0.05448502
[5 empty] | 0.06725067 | 0.05452828
[5 empty] | 0.06803071 | 0.0545724
[5 empty] | 0.06881239 | 0.05461739
[5 empty] | 0.06959569 | 0.05466323
[5 empty] | 0.07038063 | 0.05470994
[5 empty] | 0.0711672 | 0.0547575
[5 empty] | 0.0719554 | 0.05480593
[5 empty] | 0.07274523 | 0.05485522
[5 empty] | 0.0735367 | 0.05490537
[5 empty] | 0.0743298 | 0.05495638
[5 empty] | 0.07512453 | 0.05500825
[5 empty] | 0.0759209 | 0.05506098
[5 empty] | 0.0754209 | 0.05506098
[5 empty] | 0.07594219 | 0.05681985
[5 empty] | 0.07645952 | 0.05857873
[5 empty] | 0.07697275 | 0.0603376
[5 empty] | 0.07748178 | 0.06209648
[5 empty] | 0.07798648 | 0.06385535
[5 empty] | 0.07848675 | 0.06561422
[5 empty] | 0.07898245 | 0.0673731
[5 empty] | 0.07947348 | 0.06913197
[5 empty] | 0.07995971 | 0.07089085
[5 empty] | 0.08044103 | 0.07264972
[5 empty] | 0.08091733 | 0.07440859
[5 empty] | 0.08138847 | 0.07616747
[5 empty] | 0.08185436 | 0.07792634
[5 empty] | 0.08231486 | 0.07968522
[5 empty] | 0.08276986 | 0.08144409
[5 empty] | 0.08321925 | 0.08320297
[5 empty] | 0.08366291 | 0.08496184
[5 empty] | 0.08410071 | 0.08672071
[5 empty] | 0.08453255 | 0.08847959
[5 empty] | 0.0849583 | 0.09023846
[5 empty] | 0.08537784 | 0.09199734
[5 empty] | 0.08579107 | 0.09375621
[5 empty] | 0.08619786 | 0.09551508
[5 empty] | 0.08659809 | 0.09727396
[5 empty] | 0.08699165 | 0.09903283
[5 empty] | 0.08737842 | 0.1007917
[5 empty] | 0.08775828 | 0.1025506
[5 empty] | 0.08813112 | 0.1043095
[5 empty] | 0.08849681 | 0.1060683
[5 empty] | 0.08885525 | 0.1078272
[5 empty] | 0.08921076 | 0.1095861
[5 empty] | 0.08956804 | 0.111345
[5 empty] | 0.0899265 | 0.1131038
[5 empty] | 0.09028556 | 0.1148627
[5 empty] | 0.09064461 | 0.1166216
[5 empty] | 0.09100307 | 0.1183804
[5 empty] | 0.09136033 | 0.1201393
[5 empty] | 0.09171582 | 0.1218982
[5 empty] | 0.09206892 | 0.1236571
[5 empty] | 0.09241906 | 0.1254159
[5 empty] | 0.09276563 | 0.1271748
[5 empty] | 0.09310804 | 0.1289337
[5 empty] | 0.09344571 | 0.1306926
[5 empty] | 0.09377802 | 0.1324514
[5 empty] | 0.0941044 | 0.1342103
[5 empty] | 0.09442425 | 0.1359692
[5 empty] | 0.09473697 | 0.1377281
[5 empty] | 0.09504197 | 0.1394869
[5 empty] | 0.09533866 | 0.1412458
[5 empty] | 0.09562644 | 0.1430047
[5 empty] | 0.09590472 | 0.1447636
[5 empty] | 0.0961729 | 0.1465224
[5 empty] | 0.0964304 | 0.1482813
[5 empty] | 0.09667662 | 0.15
[5 empty] | 0.09691097 | 0.1517991
[5 empty] | 0.09713284 | 0.1535579
[5 empty] | 0.09734166 | 0.1553168
[5 empty] | 0.09753682 | 0.1570757
[5 empty] | 0.09771773 | 0.1588346
[5 empty] | 0.0978838 | 0.1605934
[5 empty] | 0.09803443 | 0.1623523
[5 empty] | 0.09816974 | 0.1641112
[5 empty] | 0.09830046 | 0.16587
[5 empty] | 0.09843026 | 0.1676289
[5 empty] | 0.09855899 | 0.1693878
[5 empty] | 0.09868649 | 0.1711467
[5 empty] | 0.09881262 | 0.1729055
[5 empty] | 0.09893723 | 0.1746644
[5 empty] | 0.09906016 | 0.1764233
[5 empty] | 0.09918127 | 0.1781822
[5 empty] | 0.09930042 | 0.179941
[5 empty] | 0.09941744 | 0.1816999
[5 empty] | 0.09953219 | 0.1834588
[5 empty] | 0.09964451 | 0.1852177
[5 empty] | 0.09975427 | 0.1869765
[5 empty] | 0.09986131 | 0.1887354
[5 empty] | 0.09996547 | 0.1904943
[5 empty] | 0.1000666 | 0.1922532
[5 empty] | 0.1001646 | 0.194012
[5 empty] | 0.1002593 | 0.1957709
[5 empty] | 0.1003504 | 0.1975298
[5 empty] | 0.100438 | 0.1992887
[5 empty] | 0.1005218 | 0.2010475
[5 empty] | 0.1006017 | 0.2028064
[5 empty] | 0.1006775 | 0.2045653
[5 empty] | 0.1007491 | 0.2063241
[5 empty] | 0.1008163 | 0.208083
[5 empty] | 0.100879 | 0.2098419
[5 empty] | 0.1009371 | 0.2116008
[5 empty] | 0.1009903 | 0.2133596
[5 empty] | 0.1010386 | 0.2151185
[5 empty] | 0.1010817 | 0.2168774
[5 empty] | 0.1011196 | 0.2186363
[5 empty] | 0.101152 | 0.2203951
[5 empty] | 0.1011789 | 0.222154
[5 empty] | 0.1012001 | 0.2239129
[5 empty] | 0.1012154 | 0.2256718
[5 empty] | 0.1012279 | 0.2274306
[5 empty] | 0.1012279 | 0.2291895