## 1
Общество с ограниченной ответственностью "Инженерная геология" (ООО "ИнжГео") | [11 empty] | Общество с ограниченной ответственностью "Инженерная геология" (ООО "ИнжГео")
Юр. адрес: 117279, г. Москва, ул. Миклухо-Маклая, 36 а, этаж 5, пом. XXIII к. 76-84 | [11 empty] | Юр. адрес: 117279, г. Москва, ул. Миклухо-Маклая, 36 а, этаж 5, пом. XXIII к. 76-84 | [8 empty] | нагр |  |  | X0 | Y0 | R |  | нагр |  |  |  | X0 | Y0 | R | нагр |  |  |  | X0 | Y0 | R |  | нагр |  |  |  | X0 | Y0 | R
Телефон/факс +7 (495) 132-30-00, Адрес электронной почты inbox@inj-geo.ru | [11 empty] | Телефон/факс +7 (495) 132-30-00, Адрес электронной почты inbox@inj-geo.ru | [12 empty] | 0 | [7 empty] | 0 | [6 empty] | 0 | [7 empty] | 0
[21 empty] | девиатор | [6 empty] | девиатор | [6 empty] | девиатор | [7 empty] | девиатор
Испытательная лаборатория ООО «ИнжГео» | [11 empty] | Испытательная лаборатория ООО «ИнжГео» | [8 empty] | x0 | Угол | X | Y |  |  |  | x0 |  | Угол | X | Y |  |  | x0 |  | Угол | X | Y |  |  |  | x0 |  | Угол | X | Y
Адрес места осуществления деятельности лаборатории: г. Москва, просп. Вернадского, д. 51, стр. 1 | [11 empty] | Адрес места осуществления деятельности лаборатории: г. Москва, просп. Вернадского, д. 51, стр. 1 | [9 empty] | 0 | [7 empty] | 0 | [6 empty] | 0 | [7 empty] | 0
Телефон +7(910)4557682, E-mail: slg85@mail.ru | [11 empty] | Телефон +7(910)4557682, E-mail: slg85@mail.ru | [9 empty] | 5 | [7 empty] | 5 | [6 empty] | 5 | [7 empty] | 5
[22 empty] | 10 | [7 empty] | 10 | [6 empty] | 10 | [7 empty] | 10
[12 empty] | Протокол испытаний № 13-63/36 от 04-12-2022 | [9 empty] | 15 | [7 empty] | 15 | [6 empty] | 15 | [7 empty] | 15
[22 empty] | 20 | [7 empty] | 20 | [6 empty] | 20 | [7 empty] | 20
[12 empty] | Наименование и адрес заказчика: Переход трубопровода через р. Енисей | [9 empty] | 25 | [7 empty] | 25 | [6 empty] | 25 | [7 empty] | 25
[12 empty] | Наименование объекта: ООО Регионстрой | [9 empty] | 30 | [7 empty] | 30 | [6 empty] | 30 | [7 empty] | 30
Наименование используемого метода/методики: ГОСТ 12248.4-2020 | [11 empty] | Наименование используемого метода/методики: ГОСТ 12248.3-2020 | [9 empty] | 35 | [7 empty] | 35 | [6 empty] | 35 | [7 empty] | 35
Условия проведения испытания: температура окружающей среды (18 - 25)0С, влажность воздуха (40 - 75)% | [11 empty] | Условия проведения испытания: температура окружающей среды (18 - 25)0С, влажность воздуха (40 - 75)% | [9 empty] | 40 | [7 empty] | 40 | [6 empty] | 40 | [7 empty] | 40
[12 empty] | Дата получение объекта подлежащего испытаниям: 07-11-2022 | [9 empty] | 45 | [7 empty] | 45 | [6 empty] | 45 | [7 empty] | 45
[12 empty] | Дата испытания: 25.10.2022-19.11.2036 | [9 empty] | 50 | [7 empty] | 50 | [6 empty] | 50 | [7 empty] | 50
[22 empty] | 55 | [7 empty] | 55 | [6 empty] | 55 | [7 empty] | 55
Испытание грунтов методом трехосного сжатия | [11 empty] | Испытание грунтов методом трехосного сжатия | [9 empty] | 60 | [7 empty] | 60 | [6 empty] | 60 | [7 empty] | 60
[22 empty] | 65 | [7 empty] | 65 | [6 empty] | 65 | [7 empty] | 65
Лабораторный номер: | [6 empty] | We, д.е. = |  |  |  |  | Лабораторный номер: |  | 1071 |  |  |  | We, д.е. = | 0.53286882 |  |  | 70 | [7 empty] | 70 | [6 empty] | 70 | [7 empty] | 70
Номер скважины: | [6 empty] | ρ, г/см3 = |  |  |  |  | Номер скважины: |  | BH-004 |  |  |  | ρ, г/см3 = | 1.5 |  |  | 75 | [7 empty] | 75 | [6 empty] | 75 | [7 empty] | 75
Глубина отбора, м: | [6 empty] | ρs, г/см3 = |  |  |  |  | Глубина отбора, м: |  | 1.5 |  |  |  | ρs, г/см3 = | 2.73 |  |  | 80 | [7 empty] | 80 | [6 empty] | 80 | [7 empty] | 80
Наименование грунта: | [6 empty] | e, д.е. = |  |  |  |  | Наименование грунта: |  | Суглинок, после оттаивания текучий, легкий пылеватый |  |  |  | e, д.е. = | 1.789821 |  |  | 85 | [7 empty] | 85 | [6 empty] | 85 | [7 empty] | 85
Схема проведения опыта: | [6 empty] | IL, д.е. = |  |  |  |  | Схема проведения опыта: |  | КД |  |  |  | IL, д.е. = | 2.365 |  |  | 90 | [7 empty] | 90 | [6 empty] | 90 | [7 empty] | 90
[22 empty] | 95 | [7 empty] | 95 | [6 empty] | 95 | [7 empty] | 95
[22 empty] | 100 | [7 empty] | 100 | [6 empty] | 100 | [7 empty] | 100
Результаты испытаний | [11 empty] | Результаты испытаний | [9 empty] | 105 | [7 empty] | 105 | [6 empty] | 105 | [7 empty] | 105
[22 empty] | 110 | [7 empty] | 110 | [6 empty] | 110 | [7 empty] | 110
[22 empty] | 115 | [7 empty] | 115 | [6 empty] | 115 | [7 empty] | 115
[22 empty] | 120 | [7 empty] | 120 | [6 empty] | 120 | [7 empty] | 120
[22 empty] | 125 | [7 empty] | 125 | [6 empty] | 125 | [7 empty] | 125
[22 empty] | 130 | [7 empty] | 130 | [6 empty] | 130 | [7 empty] | 130
[22 empty] | 135 | [7 empty] | 135 | [6 empty] | 135 | [7 empty] | 135
[22 empty] | 140 | [7 empty] | 140 | [6 empty] | 140 | [7 empty] | 140
[22 empty] | 145 | [7 empty] | 145 | [6 empty] | 145 | [7 empty] | 145
[22 empty] | 150 | [7 empty] | 150 | [6 empty] | 150 | [7 empty] | 150
[22 empty] | 155 | [7 empty] | 155 | [6 empty] | 155 | [7 empty] | 155
[22 empty] | 160 | [7 empty] | 160 | [6 empty] | 160 | [7 empty] | 160
[22 empty] | 165 | [7 empty] | 165 | [6 empty] | 165 | [7 empty] | 165
[22 empty] | 170 | [7 empty] | 170 | [6 empty] | 170 | [7 empty] | 170
[22 empty] | 175 | [7 empty] | 175 | [6 empty] | 175 | [7 empty] | 175
[22 empty] | 180 | [7 empty] | 180 | [6 empty] | 180 | [7 empty] | 180
[13 empty] | Давление в камере, Мпа σ3 | Вертикальная нагрузка, Мпа σ1 | Поровое давление, Мпа u
| K0, д.е. | 0.8435655 |  |  |  |  | Коэфф. Точки | [5 empty] | 0.05 | 0.08493633 | [5 empty] | 1 | [6 empty] | σ3,кПа | σ1,кПа | u, кПа |  |  |  | 4
| q_zg, МПа | 0.04217828 | [10 empty] | 0.15 | 0.2220252 | [27 empty] | δ3, Мпа | δ1-δ3, МПа | δ1, МПа | δ1, КПа
|  |  | Модуль деформации, МПа: | [9 empty] | 0.25 | 0.3591141 | [21 empty] | С, МПа:
|  |  | Е0= |  | Точки модуля (полное напр.), МПа |  |  |  | 0.04217828 | 0.06748524 | [25 empty] | φ, град:
|  |  | E50 = |  | qf (полное напр.), МПа |  |  |  | 0.1006139 | [26 empty] | E, Мпа
|  |  | Коэф. Поперечной деформации, ϑ = | [9 empty] | Эффективные значения угла внутреннего трения и удельного сцепления ϕ', С' | [13 empty] | x | 0
[13 empty] | ϕ', град. = | 9 | [12 empty] | y |  |  |  | С, кПа | φ,°
[13 empty] | С', МПа = | 0.007
| Исполнитель: | [6 empty] | Морозов Д.С. |  |  |  |  | Исполнитель: |  |  |  |  | Морозов Д.С.
| Начальник исп. лаборатории: | [6 empty] | Семиколенова Л.Г. |  |  |  |  | Начальник исп. лаборатории: |  |  |  |  | Семиколенова Л.Г.
Лист 1 , всего листов 2 | [11 empty] | Лист 2 , всего листов 2
Частичное воспроизведение протокола испытаний без письменного разрешения ООО «ИнжГео» ЗАПРЕЩАЕТСЯ | [11 empty] | Частичное воспроизведение протокола испытаний без письменного разрешения ООО «ИнжГео» ЗАПРЕЩАЕТСЯ
[5 empty] | второй график |  | первый график | [9 empty] | К Пуассона
dev50 | epsE50 | ind | devE0 | epsE0 | dev | eps | sigma |  | dev1 | eps1 | dev2 | eps2 | dev3 | eps3 |  | Глины
0.05061393 | 0.005061355 |  |  |  | 0 | 0 |  |  | 0.000145 | 0 | 0.01728605 | 0.0003524142 | 0.02455067 | 0.0003273398 |  | < 0 | 0,20-0,30
ind |  |  |  |  | 0.007848087 | 0.0004551622 |  |  | 0.008734082 | 0.0005822678 | 0.0360126 | 0.001101294 | 0.05455704 | 0.001091133 |  | 0-0,25 | 0,30-0,38
2 |  |  |  |  | 0.01518123 | 0.0009103243 |  |  | 0.01746816 | 0.001746803 | 0.03875599 | 0.001761104 | 0.05770384 | 0.001761002 |  | 0,25< | 0,38-0,45
E0 |  |  |  |  | 0.02157894 | 0.001365487 |  |  | 0.01910041 | 0.002651387 | 0.03862541 | 0.002641656 | 0.05835664 | 0.002641502 |  | Суглинки | 0,35-0,37
epsE0 | devE0 |  |  |  | 0.02530697 | 0.001687118 |  |  | 0.01990203 | 0.003535183 | 0.04177369 | 0.003522208 | 0.06131641 | 0.003522003 |  | Пески и супеси | 0,30-0,35
0.001687118 | 0.02530697 |  |  |  | 0.03138563 | 0.002275811 |  |  | 0.01939257 | 0.004418978 | 0.04441254 | 0.004402759 | 0.06484705 | 0.004402504
[5 empty] | 0.03590351 | 0.002730973 |  |  | 0.02164908 | 0.005302774 | 0.04407788 | 0.005283311 | 0.06438506 | 0.005283005
График E50 |  | График E |  |  | 0.04009442 | 0.003186135 |  |  | 0.02163491 | 0.00618657 | 0.0452085 | 0.006163863 | 0.07071416 | 0.006163506
eps | q | sigma |  |  | 0.04380505 | 0.003641297 |  |  | 0.02218314 | 0.007070365 | 0.04711806 | 0.007044415 | 0.07322911 | 0.007044007
Горизонтальная линия E50 |  | Касательная |  |  | 0.04688212 | 0.00409646 |  |  | 0.02222857 | 0.007954161 | 0.0473659 | 0.007924967 | 0.07333638 | 0.007924507
0 |  | a | b |  | 0.04917235 | 0.004551622 |  |  | 0.02330117 | 0.008837957 | 0.0479443 | 0.008805519 | 0.07471608 | 0.008805008293
|  |  | 0 |  | 0.05061393 | 0.005061355 |  |  | 0.02350859 | 0.009721752 | 0.05051217 | 0.009686071 | 0.07947726 | 0.009685509
Вертикальная линия E50 |  | p1 и p2 |  |  | 0.05122248 | 0.005461946 |  |  | 0.0241928 | 0.01060555 | 0.04990205 | 0.01056662 | 0.07519539 | 0.01056601
| 0 | 0 |  |  | 0.05190267 | 0.005917108 |  |  | 0.02401594 | 0.01148934 | 0.05074455 | 0.01144717 | 0.07544716 | 0.01144651
[5 empty] | 0.05257099 | 0.00637227 |  |  | 0.02520943 | 0.01237314 | 0.05350543 | 0.01232773 | 0.07849057 | 0.01232701
Касательная линия E50 |  |  |  |  | 0.05322753 | 0.006827433 |  |  | 0.02519525 | 0.01325693 | 0.05403965 | 0.01320828 | 0.07985836 | 0.01320751
0 | 0 | Горизонтальная 1 |  |  | 0.05387239 | 0.007282595 |  |  | 0.02537397 | 0.01414073 | 0.05339169 | 0.01408883 | 0.07804533 | 0.01408801
[5 empty] | 0.05450565 | 0.007737757 |  |  | 0.02559022 | 0.01502453 | 0.05426392 | 0.01496938 | 0.08358189 | 0.01496851
Горизонтальная линия qкр |  |  |  |  | 0.0551274 | 0.008192919 |  |  | 0.02566551 | 0.01590832 | 0.05620529 | 0.01584993 | 0.08459923 | 0.01584901
Горизонтальная линия q |  | Горизонтальная 2 |  |  | 0.05573776 | 0.008648081 |  |  | 0.02551117 | 0.01679212 | 0.05584104 | 0.01673049 | 0.08512484 | 0.01672952
0 |  | 0 |  |  | 0.0563368 | 0.009103243 |  |  | 0.02658009 | 0.01767591 | 0.05353416 | 0.01761104 | 0.08086392 | 0.01761002
[5 empty] | 0.05692462 | 0.009558406 |  |  | 0.02696936 | 0.01855971 | 0.05463568 | 0.01849159 | 0.08542152 | 0.01849052
Вертикальная линия q |  |  |  |  | 0.05750131 | 0.01001357 |  |  | 0.02729531 | 0.0194435 | 0.05702119 | 0.01937214 | 0.08411703 | 0.01937102
| 0 |  |  |  | 0.05806698 | 0.01046873 |  |  | 0.0266512 | 0.0203273 | 0.05573806 | 0.02025269 | 0.08525025 | 0.02025152
[5 empty] | 0.05862171 | 0.01092389 |  |  | 0.02754092 | 0.0212111 | 0.05436292 | 0.02113325 | 0.08529986 | 0.02113202
[5 empty] | 0.05916559 | 0.01137905 |  |  | 0.02782396 | 0.02209489 | 0.05463554 | 0.0220138 | 0.08275364 | 0.02201252
[5 empty] | 0.05969873 | 0.01183422 |  |  | 0.02815758 | 0.02297869 | 0.05456832 | 0.02289435 | 0.08832557 | 0.02289302
[5 empty] | 0.06022121 | 0.01228938 |  |  | 0.02817296 | 0.02386248 | 0.05567104 | 0.0237749 | 0.08950645 | 0.02377352
[5 empty] | 0.06073313 | 0.01274454 |  |  | 0.02788494 | 0.02474628 | 0.05594363 | 0.02465545 | 0.08467861 | 0.02465402
[5 empty] | 0.06123458 | 0.0131997 |  |  | 0.0278016 | 0.02563007 | 0.05997698 | 0.025536 | 0.0863354 | 0.02553452
[5 empty] | 0.06172566 | 0.01365487 |  |  | 0.02716841 | 0.02651387 | 0.05646298 | 0.02641656 | 0.08832164 | 0.02641502
[5 empty] | 0.06220646 | 0.01411003 |  |  | 0.02765013 | 0.02739767 | 0.05622351 | 0.02729711 | 0.08666057 | 0.02729553
[5 empty] | 0.06267707 | 0.01456519 |  |  | 0.0282943 | 0.02828146 | 0.05754676 | 0.02817766 | 0.08603617 | 0.02817603
[5 empty] | 0.06313759 | 0.01502035 |  |  | 0.02769707 | 0.02916526 | 0.05741726 | 0.02905821 | 0.09104414 | 0.02905653
[5 empty] | 0.06358811 | 0.01547551 |  |  | 0.02831776 | 0.03004905 | 0.06029374 | 0.02993876 | 0.08591351 | 0.02993703
[5 empty] | 0.06402873 | 0.01593068 |  |  | 0.02822943 | 0.03093285 | 0.05929909 | 0.03081932 | 0.08895451 | 0.03081753
[5 empty] | 0.06445953 | 0.01638584 |  |  | 0.02837616 | 0.03181664 | 0.06039608 | 0.03169987 | 0.09142967 | 0.03169803
[5 empty] | 0.06488062 | 0.016841 |  |  | 0.02882664 | 0.03270044 | 0.06169146 | 0.03258042 | 0.09112955 | 0.03257853
[5 empty] | 0.06529209 | 0.01729616 |  |  | 0.02866562 | 0.03358423 | 0.06070759 | 0.03346097 | 0.08903275 | 0.03345903
[5 empty] | 0.06569402 | 0.01775132 |  |  | 0.02947669 | 0.03446803 | 0.06154261 | 0.03434152 | 0.08937022 | 0.03433953
[5 empty] | 0.06608653 | 0.01820649 |  |  | 0.02844559 | 0.03535183 | 0.05871788 | 0.03522208 | 0.09134304 | 0.03522003
[5 empty] | 0.06646969 | 0.01866165 |  |  | 0.02971389 | 0.03623562 | 0.05910839 | 0.03610263 | 0.09265521 | 0.03610053
[5 empty] | 0.0668436 | 0.01911681 |  |  | 0.0285917 | 0.03711942 | 0.06141005 | 0.03698318 | 0.09039362 | 0.03698103
[5 empty] | 0.06720835 | 0.01957197 |  |  | 0.02888449 | 0.03800321 | 0.05908311 | 0.03786373 | 0.09401574 | 0.03786154
[5 empty] | 0.06756405 | 0.02002714 |  |  | 0.0287651 | 0.03888701 | 0.0611139 | 0.03874428 | 0.09265777 | 0.03874204
[5 empty] | 0.06791078 | 0.0204823 |  |  | 0.02850793 | 0.0397708 | 0.06238298 | 0.03962484 | 0.0928164 | 0.03962254
[5 empty] | 0.06824864 | 0.02093746 |  |  | 0.02915365 | 0.0406546 | 0.0626666 | 0.04050539 | 0.09144326 | 0.04050304
[5 empty] | 0.06857772 | 0.02139262 |  |  | 0.03047949 | 0.0415384 | 0.06137249 | 0.04138594 | 0.09292692 | 0.04138354
[5 empty] | 0.06889812 | 0.02184778 |  |  | 0.02907225 | 0.04242219 | 0.06048656 | 0.04226649 | 0.0949249 | 0.04226404
[5 empty] | 0.06920993 | 0.02230295 |  |  | 0.02994482 | 0.04330599 | 0.06237663 | 0.04314704 | 0.09131143 | 0.04314454
[5 empty] | 0.06951323 | 0.02275811 |  |  | 0.02939904 | 0.04418978 | 0.06353649 | 0.04402759 | 0.09179655 | 0.04402504
[5 empty] | 0.06980814 | 0.02321327 |  |  | 0.03045524 | 0.04507358 | 0.06336288 | 0.04490815 | 0.09253858 | 0.04490554
[5 empty] | 0.07009473 | 0.02366843 |  |  | 0.02956242 | 0.04595737 | 0.06044011 | 0.0457887 | 0.09144896 | 0.04578604
[5 empty] | 0.07037312 | 0.0241236 |  |  | 0.0298456 | 0.04684117 | 0.0612587 | 0.04666925 | 0.09154528 | 0.04666654
[5 empty] | 0.07064337 | 0.02457876 |  |  | 0.02986779 | 0.04772497 | 0.0629535 | 0.0475498 | 0.09272588 | 0.04754704
[5 empty] | 0.07090561 | 0.02503392 |  |  | 0.03028218 | 0.04860876 | 0.06160377 | 0.04843035 | 0.09613203 | 0.04842755
[5 empty] | 0.0711599 | 0.02548908 |  |  | 0.02978634 | 0.04949256 | 0.06320829 | 0.04931091 | 0.09294341 | 0.04930805
[5 empty] | 0.07140636 | 0.02594424 |  |  | 0.02977116 | 0.05037635 | 0.06080293 | 0.05019146 | 0.09377383 | 0.05018855
[5 empty] | 0.07164507 | 0.02639941 |  |  | 0.03101071 | 0.05126015 | 0.06231125 | 0.05107201 | 0.09348095 | 0.05106905
[5 empty] | 0.07187613 | 0.02685457 |  |  | 0.03061496 | 0.05214394 | 0.06374976 | 0.05195256 | 0.09272012 | 0.05194955
[5 empty] | 0.07209963 | 0.02730973 |  |  | 0.03129059 | 0.05302774 | 0.06192752 | 0.05283311 | 0.09455408 | 0.05283005
[5 empty] | 0.07231567 | 0.02776489 |  |  | 0.03065222 | 0.05391154 | 0.06361613 | 0.05371367 | 0.09675288 | 0.05371055
[5 empty] | 0.07252433 | 0.02822005 |  |  | 0.03127759 | 0.05479533 | 0.06131901 | 0.05459422 | 0.09903299 | 0.05459105
[5 empty] | 0.07272572 | 0.02867522 |  |  | 0.03062004 | 0.05567913 | 0.064206 | 0.05547477 | 0.0964078 | 0.05547155
[5 empty] | 0.07291992 | 0.02913038 |  |  | 0.03150469 | 0.05656292 | 0.06517388 | 0.05635532 | 0.09590763 | 0.05635205
[5 empty] | 0.07310704 | 0.02958554 |  |  | 0.0316676 | 0.05744672 | 0.06525862 | 0.05723587 | 0.09859824 | 0.05723255
[5 empty] | 0.07328716 | 0.0300407 |  |  | 0.03060015 | 0.05833051 | 0.06391155 | 0.05811643 | 0.09552286 | 0.05811305
[5 empty] | 0.07346038 | 0.03049587 |  |  | 0.03151556 | 0.05921431 | 0.06442284 | 0.05899698 | 0.09491631 | 0.05899356
[5 empty] | 0.07362679 | 0.03095103 |  |  | 0.03081601 | 0.0600981 | 0.06270044 | 0.05987753 | 0.09589089 | 0.05987406
[5 empty] | 0.07378648 | 0.03140619 |  |  | 0.03107008 | 0.0609819 | 0.06547514 | 0.06075808 | 0.1000166 | 0.06075456
[5 empty] | 0.07393956 | 0.03186135 |  |  | 0.03108861 | 0.0618657 | 0.06569419 | 0.06163863 | 0.09890229 | 0.06163506
[5 empty] | 0.07408611 | 0.03231651 |  |  | 0.03133991 | 0.06274949 | 0.06241638 | 0.06251918 | 0.09920737 | 0.06251556
[5 empty] | 0.07422623 | 0.03277168 |  |  | 0.03097311 | 0.06363329 | 0.06485791 | 0.06339974 | 0.1001949 | 0.06339606
[5 empty] | 0.07436001 | 0.03322684 |  |  | 0.03088795 | 0.06451708 | 0.06334198 | 0.06428029 | 0.09870586 | 0.06427656
[5 empty] | 0.07448754 | 0.033682 |  |  | 0.03186596 | 0.06540088 | 0.06294083 | 0.06516084 | 0.09536728 | 0.06515706
[5 empty] | 0.07460893 | 0.03413716 |  |  | 0.03210521 | 0.06628467 | 0.06520701 | 0.06604139 | 0.1012268 | 0.06603756
[5 empty] | 0.07472426 | 0.03459233 |  |  | 0.03183595 | 0.06716847 | 0.06607311 | 0.06692194 | 0.0983432 | 0.06691806
[5 empty] | 0.07483362 | 0.03504749 |  |  | 0.03150703 | 0.06805227 | 0.06397036 | 0.0678025 | 0.1006778 | 0.06779856
[5 empty] | 0.07493711 | 0.03550265 |  |  | 0.03093785 | 0.06893606 | 0.06496828 | 0.06868305 | 0.09980885 | 0.06867906
[5 empty] | 0.07503483 | 0.03595781 |  |  | 0.03218932 | 0.06981986 | 0.06473639 | 0.0695636 | 0.1022784 | 0.06955957
[5 empty] | 0.07512687 | 0.03641297 |  |  | 0.03193387 | 0.07070365 | 0.06651518 | 0.07044415 | 0.0990097 | 0.07044007
[5 empty] | 0.07521332 | 0.03686814 |  |  | 0.03163947 | 0.07158745 | 0.06753164 | 0.0713247 | 0.09737161 | 0.07132057
[5 empty] | 0.07529428 | 0.0373233 |  |  | 0.03189027 | 0.07247124 | 0.06668293 | 0.07220526 | 0.1032617 | 0.07220107
[5 empty] | 0.07536983 | 0.03777846 |  |  | 0.03135999 | 0.07335504 | 0.06736834 | 0.07308581 | 0.09800895 | 0.07308157
[5 empty] | 0.07544008 | 0.03823362 |  |  | 0.03234834 | 0.07423884 | 0.06622391 | 0.07396636 | 0.09750228 | 0.07396207
[5 empty] | 0.07550512 | 0.03868878 |  |  | 0.03159464 | 0.07512263 | 0.06762673 | 0.07484691 | 0.09716984 | 0.07484257
[5 empty] | 0.07556504 | 0.03914395 |  |  | 0.03157903 | 0.07600643 | 0.06694976 | 0.07572746 | 0.09886342 | 0.07572307
[5 empty] | 0.07561993 | 0.03959911 |  |  | 0.03224291 | 0.07689022 | 0.06674437 | 0.07660801 | 0.1019937 | 0.07660357
[5 empty] | 0.0756699 | 0.04005427 |  |  | 0.03143642 | 0.07777402 | 0.06528582 | 0.07748857 | 0.09873854 | 0.07748407
[5 empty] | 0.07571502 | 0.04050943 |  |  | 0.03226847 | 0.07865781 | 0.06605909 | 0.07836912 | 0.1018237 | 0.07836457
[5 empty] | 0.07575541 | 0.0409646 |  |  | 0.03179137 | 0.07954161 | 0.06569 | 0.07924967 | 0.1006882 | 0.07924507
[5 empty] | 0.07579114 | 0.04141976 |  |  | 0.03266231 | 0.0804254 | 0.06520442 | 0.08013022 | 0.1004391 | 0.08012558
[5 empty] | 0.07582232 | 0.04187492 |  |  | 0.03264435 | 0.0813092 | 0.06531579 | 0.08101077 | 0.100915 | 0.08100608
[5 empty] | 0.07584904 | 0.04233008 |  |  | 0.03198866 | 0.082193 | 0.06679975 | 0.08189133 | 0.104091 | 0.08188658
[5 empty] | 0.07587138 | 0.04278524 |  |  | 0.03305783 | 0.08307679 | 0.06535375 | 0.08277188 | 0.1039013 | 0.08276708
[5 empty] | 0.07588946 | 0.04324041 |  |  | 0.03285571 | 0.08396059 | 0.06545715 | 0.08365243 | 0.09821352 | 0.08364758
[5 empty] | 0.07590335 | 0.04369557 |  |  | 0.03217866 | 0.08484438 | 0.06641616 | 0.08453298 | 0.09898474 | 0.08452808
[5 empty] | 0.07591316 | 0.04415073 |  |  | 0.03179956 | 0.08572818 | 0.06865033 | 0.08541353 | 0.1016652 | 0.08540858
[5 empty] | 0.07591898 | 0.04460589 |  |  | 0.03267086 | 0.08661197 | 0.06857281 | 0.08629409 | 0.09967701 | 0.08628908
[5 empty] | 0.0759209 | 0.04506106 |  |  | 0.03337542 | 0.08749577 | 0.06654086 | 0.08717464 | 0.1045881 | 0.08716958
[5 empty] | 0.0754209 | 0.04506106 |  |  | 0.0325791 | 0.08837957 | 0.06917757 | 0.08805519 | 0.09973543 | 0.08805008293
[5 empty] | 0.07479457 | 0.0450936 |  |  | 0.03304299 | 0.08926336 | 0.06584466 | 0.08893574 | 0.1063465 | 0.08893058
[5 empty] | 0.0741665 | 0.04512528 |  |  | 0.03222745 | 0.09014716 | 0.06913015 | 0.08981629 | 0.1025041 | 0.08981108
[5 empty] | 0.0735367 | 0.04515609 |  |  | 0.03288823 | 0.09103095 | 0.06639439 | 0.09069685 | 0.1052636 | 0.09069159
[5 empty] | 0.07290517 | 0.04518603 |  |  | 0.03248528 | 0.09191475 | 0.06655661 | 0.0915774 | 0.1041995 | 0.09157209
[5 empty] | 0.0722719 | 0.0452151 |  |  | 0.03368631 | 0.09279854 | 0.06819218 | 0.09245795 | 0.105914 | 0.09245259
[5 empty] | 0.0716369 | 0.0452433 |  |  | 0.03352288 | 0.09368234 | 0.06661559 | 0.0933385 | 0.1021181 | 0.09333309
[5 empty] | 0.07100016 | 0.04527062 |  |  | 0.03389979 | 0.09456614 | 0.06865505 | 0.09421905 | 0.103101 | 0.09421359
[5 empty] | 0.07036168 | 0.04529708 |  |  | 0.03238437 | 0.09544993 | 0.0688197 | 0.0950996 | 0.1040671 | 0.09509409
[5 empty] | 0.06972148 | 0.04532267 |  |  | 0.03345906 | 0.09633373 | 0.06694439 | 0.09598016 | 0.1033239 | 0.09597459
[5 empty] | 0.06907954 | 0.04534739 |  |  | 0.03357461 | 0.09721752 | 0.06823 | 0.09686071 | 0.1006947 | 0.09685509
[5 empty] | 0.06843586 | 0.04537123 |  |  | 0.03295474 | 0.09810132 | 0.06828461 | 0.09774126 | 0.1027647 | 0.09773559
[5 empty] | 0.06779045 | 0.04539421 |  |  | 0.03250921 | 0.09898511 | 0.06696722 | 0.09862181 | 0.1031498 | 0.09861609
[5 empty] | 0.0671433 | 0.04541632 |  |  | 0.03336442 | 0.09986891 | 0.06730545 | 0.09950236 | 0.1021329 | 0.09949659
[5 empty] | 0.06649442 | 0.04543755 |  |  | 0.03282364 | 0.1007527 | 0.06737317 | 0.1003829 | 0.1006986 | 0.1003771
[5 empty] | 0.06584381 | 0.04545792 |  |  | 0.03292533 | 0.1016365 | 0.06989036 | 0.1012635 | 0.1020771 | 0.1012576
[5 empty] | 0.06519146 | 0.04547742 |  |  | 0.03347018 | 0.1025203 | 0.07060824 | 0.102144 | 0.10415 | 0.1021381
[5 empty] | 0.06453738 | 0.04549604 |  |  | 0.03273352 | 0.1034041 | 0.07043428 | 0.1030246 | 0.1052193 | 0.1030186
[5 empty] | 0.06388156 | 0.0455138 |  |  | 0.03325792 | 0.1042879 | 0.0672292 | 0.1039051 | 0.1055012 | 0.1038991
[5 empty] | 0.06322401 | 0.04553069 |  |  | 0.03338882 | 0.1051717 | 0.06745664 | 0.1047857 | 0.1076497 | 0.1047796
[5 empty] | 0.06256472 | 0.0455467 |  |  | 0.03372896 | 0.1060555 | 0.07009948 | 0.1056662 | 0.1059388 | 0.1056601
[5 empty] | 0.0619037 | 0.04556185 |  |  | 0.03296033 | 0.1069393 | 0.06844874 | 0.1065468 | 0.1078743 | 0.1065406
[5 empty] | 0.06124095 | 0.04557612 |  |  | 0.03290435 | 0.1078231 | 0.06818577 | 0.1074273 | 0.1018506 | 0.1074211
[5 empty] | 0.06057646 | 0.04558953 |  |  | 0.03379148 | 0.1087069 | 0.06761461 | 0.1083079 | 0.1027312 | 0.1083016
[5 empty] | 0.05991023 | 0.04560206 |  |  | 0.03403576 | 0.1095907 | 0.07169798 | 0.1091884 | 0.1054756 | 0.1091821
[5 empty] | 0.05924227 | 0.04561373 |  |  | 0.03447777 | 0.1104745 | 0.0720252 | 0.110069 | 0.1083223 | 0.1100626
[5 empty] | 0.05857258 | 0.04562452 |  |  | 0.03383659 | 0.1113583 | 0.07021931 | 0.1109495 | 0.1091141 | 0.1109431
[5 empty] | 0.05790115 | 0.04563445 |  |  | 0.03445506 | 0.112242 | 0.06881228 | 0.1118301 | 0.1045694 | 0.1118236
[5 empty] | 0.05722799 | 0.0456435 |  |  | 0.03345371 | 0.1131258 | 0.06890649 | 0.1127106 | 0.1087405 | 0.1127041
[5 empty] | 0.05655309 | 0.04565168 |  |  | 0.03368749 | 0.1140096 | 0.06989462 | 0.1135912 | 0.1083687 | 0.1135846
[5 empty] | 0.05587646 | 0.045659 |  |  | 0.034355 | 0.1148934 | 0.06885416 | 0.1144717 | 0.1093746 | 0.1144651
[5 empty] | 0.05519809 | 0.04566544 |  |  | 0.03328612 | 0.1157772 | 0.07094494 | 0.1153523 | 0.1050629 | 0.1153456
[5 empty] | 0.05451799 | 0.04567101 |  |  | 0.03472826 | 0.116661 | 0.06892939 | 0.1162329 | 0.1052673 | 0.1162261
[5 empty] | 0.05383615 | 0.04567572 |  |  | 0.03382599 | 0.1175448 | 0.07182905 | 0.1171134 | 0.1082926 | 0.1171066
[5 empty] | 0.05315258 | 0.04567955 |  |  | 0.03332004 | 0.1184286 | 0.06797241 | 0.117994 | 0.1061732 | 0.1179871
[5 empty] | 0.05246728 | 0.04568251 |  |  | 0.03463411 | 0.1193124 | 0.06938625 | 0.1188745 | 0.1033751 | 0.1188676
[5 empty] | 0.05178024 | 0.04568461 |  |  | 0.03352973 | 0.1201962 | 0.06867132 | 0.1197551 | 0.1034482 | 0.1197481
[5 empty] | 0.05109147 | 0.04568583 |  |  | 0.03481328 | 0.12108 | 0.07132611 | 0.1206356 | 0.1027092 | 0.1206286
[5 empty] | 0.05040096 | 0.04568618 |  |  | 0.03403539 | 0.1219638 | 0.07012245 | 0.1215162 | 0.1035676 | 0.1215091
[5 empty] | 0.04970872 | 0.04568566 |  |  | 0.03344418 | 0.1228476 | 0.07096303 | 0.1223967 | 0.1080641 | 0.1223896
[5 empty] | 0.04901474 | 0.04568428 |  |  | 0.03417251 | 0.1237314 | 0.07008903 | 0.1232773 | 0.1057176 | 0.1232701
[5 empty] | 0.04831903 | 0.04568202 |  |  | 0.03319128 | 0.1246152 | 0.07049523 | 0.1241578 | 0.1092587 | 0.1241506
[5 empty] | 0.04762158 | 0.04567889 |  |  | 0.03403422 | 0.125499 | 0.0688393 | 0.1250384 | 0.1094236 | 0.1250311
[5 empty] | 0.0469224 | 0.04567489 |  |  | 0.03399073 | 0.1263828 | 0.0694344 | 0.1259189 | 0.1050113 | 0.1259116
[5 empty] | 0.04622149 | 0.04567002 |  |  | 0.03355604 | 0.1272666 | 0.06829338 | 0.1267995 | 0.1078097 | 0.1267921
[5 empty] | 0.04551884 | 0.04566428 |  |  | 0.03385932 | 0.1281504 | 0.06967203 | 0.12768 | 0.1076585 | 0.1276726
[5 empty] | 0.04481445 | 0.04565768 |  |  | 0.03396717 | 0.1290342 | 0.06906368 | 0.1285606 | 0.1054634 | 0.1285531
[5 empty] | 0.04410833 | 0.0456502 |  |  | 0.03392432 | 0.129918 | 0.07013938 | 0.1294411 | 0.1098549 | 0.1294336
[5 empty] | 0.04340048 | 0.04564185 |  |  | 0.03425973 | 0.1308018 | 0.06849068 | 0.1303217 | 0.1053429 | 0.1303141
[5 empty] | 0.04269089 | 0.04563263 |  |  | 0.03489143 | 0.1316856 | 0.07006716 | 0.1312022 | 0.1070463 | 0.1311946
[5 empty] | 0.04197957 | 0.04562254 |  |  | 0.03497956 | 0.1325693 | 0.07073432 | 0.1320828 | 0.1107308 | 0.1320751
[5 empty] | 0.04126651 | 0.04561158 |  |  | 0.03355635 | 0.1334531 | 0.07185714 | 0.1329633 | 0.1042911 | 0.1329556
[5 empty] | 0.04055172 | 0.04559975 |  |  | 0.03338206 | 0.1343369 | 0.07062219 | 0.1338439 | 0.1075308 | 0.1338361
[5 empty] | 0.0398352 | 0.04558705 |  |  | 0.03490108 | 0.1352207 | 0.07043174 | 0.1347244 | 0.1103639 | 0.1347166
[5 empty] | 0.03911694 | 0.04557348 |  |  | 0.03453359 | 0.1361045 | 0.06935203 | 0.135605 | 0.1105642 | 0.1355971
[5 empty] | 0.03839694 | 0.04555904 |  |  | 0.0348136 | 0.1369883 | 0.06914341 | 0.1364855 | 0.104638 | 0.1364776
[5 empty] | 0.03767521 | 0.04554373 |  |  | 0.03515824 | 0.1378721 | 0.0684266 | 0.1373661 | 0.1054595 | 0.1373581
[5 empty] | 0.03695175 | 0.04552755 |  |  | 0.0348138 | 0.1387559 | 0.07195882 | 0.1382466 | 0.105162 | 0.1382386
[5 empty] | 0.03622655 | 0.0455105 |  |  | 0.0351171 | 0.1396397 | 0.07270304 | 0.1391272 | 0.1093878 | 0.1391191
[5 empty] | 0.03549962 | 0.04549257 |  |  | 0.03394874 | 0.1405235 | 0.0694968 | 0.1400078 | 0.1088627 | 0.1399996
[5 empty] | 0.03477095 | 0.04547378 |  |  | 0.03488322 | 0.1414073 | 0.07177388 | 0.1408883 | 0.1068936 | 0.1408801
[5 empty] | 0.03404055 | 0.04545412 |  |  | 0.03386452 | 0.1422911 | 0.06917602 | 0.1417689 | 0.1073948 | 0.1417606
[5 empty] | 0.03330841 | 0.04543359 |  |  | 0.03477042 | 0.1431749 | 0.07274888 | 0.1426494 | 0.1076323 | 0.1426411
[5 empty] | 0.03257454 | 0.04541219 |  |  | 0.03513163 | 0.1440587 | 0.07198505 | 0.14353 | 0.1041934 | 0.1435216
[5 empty] | 0.03183894 | 0.04538992 |  |  | 0.03458848 | 0.1449425 | 0.06898241 | 0.1444105 | 0.1080513 | 0.1444021
[5 empty] | 0.0311016 | 0.04536677 |  |  | 0.0349454 | 0.1458263 | 0.06982102 | 0.1452911 | 0.105038 | 0.1452826
[5 empty] | 0.03036252 | 0.04534276 |  |  | 0.03439131 | 0.1467101 | 0.06984036 | 0.1461716 | 0.1057134 | 0.1461631
[5 empty] | 0.02962171 | 0.04531788 |  |  | 0.03446337 | 0.1475939 | 0.06942733 | 0.1470522 | 0.1048186 | 0.1470436
[5 empty] | 0.02887917 | 0.04529213 |  |  | 0.0341725 | 0.1484777 | 0.07037446 | 0.1479327 | 0.1056296 | 0.1479241
[5 empty] | 0.02813489 | 0.0452655 |  |  | 0.03493633 | 0.1493615 | 0.07191041 | 0.1488133 | 0.108596 | 0.1488046
[5 empty] | 0.02738888 | 0.04523801 |  |  | 0.03503663 | 0.1502453 | 0.06974453 | 0.1496938 | 0.1071169 | 0.1496851
[5 empty] | 0.02664113 | 0.04520965 |  |  | 0.0347192 | 0.1511291 | 0.07303819 | 0.1505744 | 0.1083007 | 0.1505656
[5 empty] | 0.02589165 | 0.04518041 |  |  | 0.03547094 | 0.1520129 | 0.0696745 | 0.1514549 | 0.109893 | 0.1514461
[5 empty] | 0.02514043 | 0.04515031 |  |  | 0.03540877 | 0.1528966 | 0.07274637 | 0.1523355 | 0.1064473 | 0.1523266
[5 empty] | 0.02438748 | 0.04511934 |  |  | 0.03388624 | 0.1537804 | 0.07099726 | 0.153216 | 0.1078337 | 0.1532071
[5 empty] | 0.0236328 | 0.04508749 |  |  | 0.03476255 | 0.1546642 | 0.06949175 | 0.1540966 | 0.1092476 | 0.1540876
[5 empty] | 0.02287638 | 0.04505478 |  |  | 0.03397477 | 0.155548 | 0.07043397 | 0.1549771 | 0.1095953 | 0.1549681
[5 empty] | 0.02211822 | 0.04502119 |  |  | 0.03411084 | 0.1564318 | 0.07298449 | 0.1558577 | 0.106948 | 0.1558486
[5 empty] | 0.02135834 | 0.04498674 |  |  | 0.03377017 | 0.1573156 | 0.07359333 | 0.1567382 | 0.1055762 | 0.1567291
[5 empty] | 0.02059671 | 0.04495141 |  |  | 0.03404605 | 0.1581994 | 0.07026435 | 0.1576188 | 0.1076464 | 0.1576096
[5 empty] | 0.01983335 | 0.04491522 |  |  | 0.03438997 | 0.1590832 | 0.07250169 | 0.1584993 | 0.1111358 | 0.1584901
[5 empty] | 0.01906826 | 0.04487815 |  |  | 0.03513358 | 0.159967 | 0.06970311 | 0.1593799 | 0.1104771 | 0.1593707
[5 empty] | 0.01830144 | 0.04484022 |  |  | 0.03448398 | 0.1608508 | 0.07242717 | 0.1602604 | 0.1060385 | 0.1602512
[5 empty] | 0.01753287 | 0.04480141 |  |  | 0.03502314 | 0.1617346 | 0.06926004 | 0.161141 | 0.1124269 | 0.1611317
[5 empty] | 0.01676258 | 0.04476174 |  |  | 0.03449324 | 0.1626184 | 0.07120603 | 0.1620215 | 0.1070978 | 0.1620122
[5 empty] | 0.01599055 | 0.04472119 |  |  | 0.03549658 | 0.1635022 | 0.07155411 | 0.1629021 | 0.1074306 | 0.1628927
[5 empty] | 0.01521678 | 0.04467978 |  |  | 0.03515727 | 0.164386 | 0.06943778 | 0.1637827 | 0.1113133 | 0.1637732
[5 empty] | 0.01444128 | 0.04463749 |  |  | 0.03505142 | 0.1652698 | 0.07319039 | 0.1646632 | 0.1066893 | 0.1646537
[5 empty] | 0.01366405 | 0.04459433 |  |  | 0.03450261 | 0.1661536 | 0.07091659 | 0.1655438 | 0.1051124 | 0.1655342
[5 empty] | 0.01288508 | 0.04455031 |  |  | 0.0353939 | 0.1670374 | 0.07269219 | 0.1664243 | 0.111748 | 0.1664147
[5 empty] | 0.01210438 | 0.04450541 |  |  | 0.03548377 | 0.1679212 | 0.07109308 | 0.1673049 | 0.1105172 | 0.1672952
[5 empty] | 0.01132194 | 0.04445964 |  |  | 0.03407389 | 0.168805 | 0.07008056 | 0.1681854 | 0.1107361 | 0.1681757
[5 empty] | 0.01053777 | 0.04441301 |  |  | 0.03447036 | 0.1696888 | 0.07259737 | 0.169066 | 0.111746 | 0.1690562
[5 empty] | 0.009751863 | 0.0443655 |  |  | 0.03519185 | 0.1705726 | 0.07086179 | 0.1699465 | 0.1094818 | 0.1699367
[5 empty] | 0.008964222 | 0.04431712 |  |  | 0.03399919 | 0.1714564 | 0.07085675 | 0.1708271 | 0.1094882 | 0.1708172
[5 empty] | 0.008174847 | 0.04426788 |  |  | 0.03548789 | 0.1723402 | 0.07265981 | 0.1717076 | 0.109642 | 0.1716977
[5 empty] | 0.007383737 | 0.04421776 |  |  | 0.0354813 | 0.1732239 | 0.07410718 | 0.1725882 | 0.110012 | 0.1725782
[5 empty] | 0.006590893 | 0.04416677 |  |  | 0.03474565 | 0.1741077 | 0.07142332 | 0.1734687 | 0.1112449 | 0.1734587
[5 empty] | 0.005796314 | 0.04411491 |  |  | 0.03523333 | 0.1749915 | 0.07296815 | 0.1743493 | 0.1090314 | 0.1743392
[5 empty] | 0.005 | 0.04406218 |  |  | 0.03532704 | 0.1758753 | 0.07179181 | 0.1752298 | 0.1081958 | 0.1752197
[5 empty] | 0.005 | 0.04406218
[5 empty] | 0.005636381 | 0.04402964
[5 empty] | 0.006274394 | 0.04399796
[5 empty] | 0.00691404 | 0.04396715
[5 empty] | 0.007555318 | 0.04393721
[5 empty] | 0.008198229 | 0.04390814
[5 empty] | 0.008842773 | 0.04387994
[5 empty] | 0.009488948 | 0.04385262
[5 empty] | 0.01013676 | 0.04382616
[5 empty] | 0.0107862 | 0.04380057
[5 empty] | 0.01143727 | 0.04377585
[5 empty] | 0.01208998 | 0.04375201
[5 empty] | 0.01274431 | 0.04372903
[5 empty] | 0.01340029 | 0.04370692
[5 empty] | 0.01405789 | 0.04368569
[5 empty] | 0.01471712 | 0.04366532
[5 empty] | 0.01537799 | 0.04364582
[5 empty] | 0.01604049 | 0.0436272
[5 empty] | 0.01670463 | 0.04360944
[5 empty] | 0.01737039 | 0.04359255
[5 empty] | 0.01803779 | 0.04357654
[5 empty] | 0.01870682 | 0.04356139
[5 empty] | 0.01937748 | 0.04354712
[5 empty] | 0.02004978 | 0.04353371
[5 empty] | 0.02072371 | 0.04352118
[5 empty] | 0.02139927 | 0.04350951
[5 empty] | 0.02207646 | 0.04349872
[5 empty] | 0.02275529 | 0.04348879
[5 empty] | 0.02343574 | 0.04347974
[5 empty] | 0.02411783 | 0.04347156
[5 empty] | 0.02480156 | 0.04346424
[5 empty] | 0.02548691 | 0.0434578
[5 empty] | 0.0261739 | 0.04345223
[5 empty] | 0.02686252 | 0.04344752
[5 empty] | 0.02755277 | 0.04344369
[5 empty] | 0.02824466 | 0.04344073
[5 empty] | 0.02893818 | 0.04343863
[5 empty] | 0.02963333 | 0.04343741
[5 empty] | 0.03033011 | 0.04343706
[5 empty] | 0.03102853 | 0.04343758
[5 empty] | 0.03172857 | 0.04343896
[5 empty] | 0.03243025 | 0.04344122
[5 empty] | 0.03313357 | 0.04344435
[5 empty] | 0.03383851 | 0.04344835
[5 empty] | 0.03454509 | 0.04345322
[5 empty] | 0.0352533 | 0.04345896
[5 empty] | 0.03596314 | 0.04346556
[5 empty] | 0.03667462 | 0.04347304
[5 empty] | 0.03738773 | 0.04348139
[5 empty] | 0.03810247 | 0.04349061
[5 empty] | 0.03881884 | 0.0435007
[5 empty] | 0.03953684 | 0.04351166
[5 empty] | 0.04025648 | 0.04352349
[5 empty] | 0.04097775 | 0.04353619
[5 empty] | 0.04170066 | 0.04354976
[5 empty] | 0.04242519 | 0.0435642
[5 empty] | 0.04315136 | 0.04357951
[5 empty] | 0.04387916 | 0.04359569
[5 empty] | 0.04460859 | 0.04361274
[5 empty] | 0.04533966 | 0.04363067
[5 empty] | 0.04607235 | 0.04364946
[5 empty] | 0.04680668 | 0.04366912
[5 empty] | 0.04754265 | 0.04368965
[5 empty] | 0.04828024 | 0.04371105
[5 empty] | 0.04901947 | 0.04373332
[5 empty] | 0.04976033 | 0.04375647
[5 empty] | 0.05050282 | 0.04378048
[5 empty] | 0.05124695 | 0.04380536
[5 empty] | 0.0519927 | 0.04383111
[5 empty] | 0.05274009 | 0.04385774
[5 empty] | 0.05348912 | 0.04388523
[5 empty] | 0.05423977 | 0.04391359
[5 empty] | 0.05499206 | 0.04394283
[5 empty] | 0.05574598 | 0.04397293
[5 empty] | 0.05650153 | 0.0440039
[5 empty] | 0.05725872 | 0.04403575
[5 empty] | 0.05801753 | 0.04406846
[5 empty] | 0.05877798 | 0.04410205
[5 empty] | 0.05954006 | 0.0441365
[5 empty] | 0.06030378 | 0.04417183
[5 empty] | 0.06106913 | 0.04420802
[5 empty] | 0.06183611 | 0.04424509
[5 empty] | 0.06260472 | 0.04428302
[5 empty] | 0.06337496 | 0.04432183
[5 empty] | 0.06414684 | 0.0443615
[5 empty] | 0.06492035 | 0.04440205
[5 empty] | 0.06569549 | 0.04444346
[5 empty] | 0.06647227 | 0.04448575
[5 empty] | 0.06725067 | 0.04452891
[5 empty] | 0.06803071 | 0.04457293
[5 empty] | 0.06881239 | 0.04461783
[5 empty] | 0.06959569 | 0.0446636
[5 empty] | 0.07038063 | 0.04471023
[5 empty] | 0.0711672 | 0.04475774
[5 empty] | 0.0719554 | 0.04480612
[5 empty] | 0.07274523 | 0.04485536
[5 empty] | 0.0735367 | 0.04490548
[5 empty] | 0.0743298 | 0.04495647
[5 empty] | 0.07512453 | 0.04500833
[5 empty] | 0.0759209 | 0.04506106
[5 empty] | 0.0754209 | 0.04506106
[5 empty] | 0.07594219 | 0.04681993
[5 empty] | 0.07645952 | 0.0485788
[5 empty] | 0.07697275 | 0.05033768
[5 empty] | 0.07748178 | 0.05209655
[5 empty] | 0.07798648 | 0.05385543
[5 empty] | 0.07848675 | 0.0556143
[5 empty] | 0.07898245 | 0.05737317
[5 empty] | 0.07947348 | 0.05913205
[5 empty] | 0.07995971 | 0.06089092
[5 empty] | 0.08044103 | 0.0626498
[5 empty] | 0.08091733 | 0.06440867
[5 empty] | 0.08138847 | 0.06616754
[5 empty] | 0.08185436 | 0.06792642
[5 empty] | 0.08231486 | 0.06968529
[5 empty] | 0.08276986 | 0.07144417
[5 empty] | 0.08321925 | 0.07320304
[5 empty] | 0.08366291 | 0.07496191
[5 empty] | 0.08410071 | 0.07672079
[5 empty] | 0.08453255 | 0.07847966
[5 empty] | 0.0849583 | 0.08023854
[5 empty] | 0.08537784 | 0.08199741
[5 empty] | 0.08579107 | 0.08375628
[5 empty] | 0.08619786 | 0.08551516
[5 empty] | 0.08659809 | 0.08727403
[5 empty] | 0.08699165 | 0.08903291
[5 empty] | 0.08737842 | 0.09079178
[5 empty] | 0.08775828 | 0.09255066
[5 empty] | 0.08813112 | 0.09430953
[5 empty] | 0.08849681 | 0.0960684
[5 empty] | 0.08885525 | 0.09782728
[5 empty] | 0.08921076 | 0.09958615
[5 empty] | 0.08956804 | 0.101345
[5 empty] | 0.0899265 | 0.1031039
[5 empty] | 0.09028556 | 0.1048628
[5 empty] | 0.09064461 | 0.1066216
[5 empty] | 0.09100307 | 0.1083805
[5 empty] | 0.09136033 | 0.1101394
[5 empty] | 0.09171582 | 0.1118983
[5 empty] | 0.09206892 | 0.1136571
[5 empty] | 0.09241906 | 0.115416
[5 empty] | 0.09276563 | 0.1171749
[5 empty] | 0.09310804 | 0.1189338
[5 empty] | 0.09344571 | 0.1206926
[5 empty] | 0.09377802 | 0.1224515
[5 empty] | 0.0941044 | 0.1242104
[5 empty] | 0.09442425 | 0.1259693
[5 empty] | 0.09473697 | 0.1277281
[5 empty] | 0.09504197 | 0.129487
[5 empty] | 0.09533866 | 0.1312459
[5 empty] | 0.09562644 | 0.1330048
[5 empty] | 0.09590472 | 0.1347636
[5 empty] | 0.0961729 | 0.1365225
[5 empty] | 0.0964304 | 0.1382814
[5 empty] | 0.09667662 | 0.1400403
[5 empty] | 0.09691097 | 0.1417991
[5 empty] | 0.09713284 | 0.143558
[5 empty] | 0.09734166 | 0.1453169
[5 empty] | 0.09753682 | 0.1470758
[5 empty] | 0.09771773 | 0.1488346
[5 empty] | 0.0978838 | 0.15
[5 empty] | 0.09803443 | 0.1523524
[5 empty] | 0.09816974 | 0.1541112
[5 empty] | 0.09830046 | 0.1558701
[5 empty] | 0.09843026 | 0.157629
[5 empty] | 0.09855899 | 0.1593879
[5 empty] | 0.09868649 | 0.1611467
[5 empty] | 0.09881262 | 0.1629056
[5 empty] | 0.09893723 | 0.1646645
[5 empty] | 0.09906016 | 0.1664234
[5 empty] | 0.09918127 | 0.1681822
[5 empty] | 0.09930042 | 0.1699411
[5 empty] | 0.09941744 | 0.1717
[5 empty] | 0.09953219 | 0.1734589
[5 empty] | 0.09964451 | 0.1752177
[5 empty] | 0.09975427 | 0.1769766
[5 empty] | 0.09986131 | 0.1787355
[5 empty] | 0.09996547 | 0.1804944
[5 empty] | 0.1000666 | 0.1822532
[5 empty] | 0.1001646 | 0.1840121
[5 empty] | 0.1002593 | 0.185771
[5 empty] | 0.1003504 | 0.1875299
[5 empty] | 0.100438 | 0.1892887
[5 empty] | 0.1005218 | 0.1910476
[5 empty] | 0.1006017 | 0.1928065
[5 empty] | 0.1006775 | 0.1945654
[5 empty] | 0.1007491 | 0.1963242
[5 empty] | 0.1008163 | 0.1980831
[5 empty] | 0.100879 | 0.199842
[5 empty] | 0.1009371 | 0.2016008
[5 empty] | 0.1009903 | 0.2033597
[5 empty] | 0.1010386 | 0.2051186
[5 empty] | 0.1010817 | 0.2068775
[5 empty] | 0.1011196 | 0.2086363
[5 empty] | 0.101152 | 0.2103952
[5 empty] | 0.1011789 | 0.2121541
[5 empty] | 0.1012001 | 0.213913
[5 empty] | 0.1012154 | 0.2156718
[5 empty] | 0.1012279 | 0.2174307
[5 empty] | 0.1012279 | 0.2191896