## 1
Общество с ограниченной ответственностью "Инженерная геология" (ООО "ИнжГео") | [11 empty] | Общество с ограниченной ответственностью "Инженерная геология" (ООО "ИнжГео")
Юр. адрес: 117279, г. Москва, ул. Миклухо-Маклая, 36 а, этаж 5, пом. XXIII к. 76-84 | [11 empty] | Юр. адрес: 117279, г. Москва, ул. Миклухо-Маклая, 36 а, этаж 5, пом. XXIII к. 76-84 | [8 empty] | нагр |  |  | X0 | Y0 | R |  | нагр |  |  |  | X0 | Y0 | R | нагр |  |  |  | X0 | Y0 | R |  | нагр |  |  |  | X0 | Y0 | R
Телефон/факс +7 (495) 132-30-00, Адрес электронной почты inbox@inj-geo.ru | [11 empty] | Телефон/факс +7 (495) 132-30-00, Адрес электронной почты inbox@inj-geo.ru | [12 empty] | 0 | [7 empty] | 0 | [6 empty] | 0 | [7 empty] | 0
[21 empty] | девиатор | [6 empty] | девиатор | [6 empty] | девиатор | [7 empty] | девиатор
Испытательная лаборатория ООО «ИнжГео» | [11 empty] | Испытательная лаборатория ООО «ИнжГео» | [8 empty] | x0 | Угол | X | Y |  |  |  | x0 |  | Угол | X | Y |  |  | x0 |  | Угол | X | Y |  |  |  | x0 |  | Угол | X | Y
Адрес места осуществления деятельности лаборатории: г. Москва, просп. Вернадского, д. 51, стр. 1 | [11 empty] | Адрес места осуществления деятельности лаборатории: г. Москва, просп. Вернадского, д. 51, стр. 1 | [9 empty] | 0 | [7 empty] | 0 | [6 empty] | 0 | [7 empty] | 0
Телефон +7(910)4557682, E-mail: slg85@mail.ru | [11 empty] | Телефон +7(910)4557682, E-mail: slg85@mail.ru | [9 empty] | 5 | [7 empty] | 5 | [6 empty] | 5 | [7 empty] | 5
[22 empty] | 10 | [7 empty] | 10 | [6 empty] | 10 | [7 empty] | 10
[12 empty] | Протокол испытаний № 13-63/37 от 05-12-2022 | [9 empty] | 15 | [7 empty] | 15 | [6 empty] | 15 | [7 empty] | 15
[22 empty] | 20 | [7 empty] | 20 | [6 empty] | 20 | [7 empty] | 20
[12 empty] | Наименование и адрес заказчика: Переход трубопровода через р. Енисей | [9 empty] | 25 | [7 empty] | 25 | [6 empty] | 25 | [7 empty] | 25
[12 empty] | Наименование объекта: ООО Регионстрой | [9 empty] | 30 | [7 empty] | 30 | [6 empty] | 30 | [7 empty] | 30
Наименование используемого метода/методики: ГОСТ 12248.4-2020 | [11 empty] | Наименование используемого метода/методики: ГОСТ 12248.3-2020 | [9 empty] | 35 | [7 empty] | 35 | [6 empty] | 35 | [7 empty] | 35
Условия проведения испытания: температура окружающей среды (18 - 25)0С, влажность воздуха (40 - 75)% | [11 empty] | Условия проведения испытания: температура окружающей среды (18 - 25)0С, влажность воздуха (40 - 75)% | [9 empty] | 40 | [7 empty] | 40 | [6 empty] | 40 | [7 empty] | 40
[12 empty] | Дата получение объекта подлежащего испытаниям: 08-11-2022 | [9 empty] | 45 | [7 empty] | 45 | [6 empty] | 45 | [7 empty] | 45
[12 empty] | Дата испытания: 25.10.2022-19.11.2037 | [9 empty] | 50 | [7 empty] | 50 | [6 empty] | 50 | [7 empty] | 50
[22 empty] | 55 | [7 empty] | 55 | [6 empty] | 55 | [7 empty] | 55
Испытание грунтов методом трехосного сжатия | [11 empty] | Испытание грунтов методом трехосного сжатия | [9 empty] | 60 | [7 empty] | 60 | [6 empty] | 60 | [7 empty] | 60
[22 empty] | 65 | [7 empty] | 65 | [6 empty] | 65 | [7 empty] | 65
Лабораторный номер: | [6 empty] | We, д.е. = |  |  |  |  | Лабораторный номер: |  | 1072 |  |  |  | We, д.е. = | 0.506050912 |  |  | 70 | [7 empty] | 70 | [6 empty] | 70 | [7 empty] | 70
Номер скважины: | [6 empty] | ρ, г/см3 = |  |  |  |  | Номер скважины: |  | BH-004 |  |  |  | ρ, г/см3 = | 1.56 |  |  | 75 | [7 empty] | 75 | [6 empty] | 75 | [7 empty] | 75
Глубина отбора, м: | [6 empty] | ρs, г/см3 = |  |  |  |  | Глубина отбора, м: |  | 3 |  |  |  | ρs, г/см3 = | 2.72 |  |  | 80 | [7 empty] | 80 | [6 empty] | 80 | [7 empty] | 80
Наименование грунта: | [6 empty] | e, д.е. = |  |  |  |  | Наименование грунта: |  | Суглинок, после оттаивания текучий, легкий пылеватый |  |  |  | e, д.е. = | 1.625935 |  |  | 85 | [7 empty] | 85 | [6 empty] | 85 | [7 empty] | 85
Схема проведения опыта: | [6 empty] | IL, д.е. = |  |  |  |  | Схема проведения опыта: |  | КД |  |  |  | IL, д.е. = | 2.288 |  |  | 90 | [7 empty] | 90 | [6 empty] | 90 | [7 empty] | 90
[22 empty] | 95 | [7 empty] | 95 | [6 empty] | 95 | [7 empty] | 95
[22 empty] | 100 | [7 empty] | 100 | [6 empty] | 100 | [7 empty] | 100
Результаты испытаний | [11 empty] | Результаты испытаний | [9 empty] | 105 | [7 empty] | 105 | [6 empty] | 105 | [7 empty] | 105
[22 empty] | 110 | [7 empty] | 110 | [6 empty] | 110 | [7 empty] | 110
[22 empty] | 115 | [7 empty] | 115 | [6 empty] | 115 | [7 empty] | 115
[22 empty] | 120 | [7 empty] | 120 | [6 empty] | 120 | [7 empty] | 120
[22 empty] | 125 | [7 empty] | 125 | [6 empty] | 125 | [7 empty] | 125
[22 empty] | 130 | [7 empty] | 130 | [6 empty] | 130 | [7 empty] | 130
[22 empty] | 135 | [7 empty] | 135 | [6 empty] | 135 | [7 empty] | 135
[22 empty] | 140 | [7 empty] | 140 | [6 empty] | 140 | [7 empty] | 140
[22 empty] | 145 | [7 empty] | 145 | [6 empty] | 145 | [7 empty] | 145
[22 empty] | 150 | [7 empty] | 150 | [6 empty] | 150 | [7 empty] | 150
[22 empty] | 155 | [7 empty] | 155 | [6 empty] | 155 | [7 empty] | 155
[22 empty] | 160 | [7 empty] | 160 | [6 empty] | 160 | [7 empty] | 160
[22 empty] | 165 | [7 empty] | 165 | [6 empty] | 165 | [7 empty] | 165
[22 empty] | 170 | [7 empty] | 170 | [6 empty] | 170 | [7 empty] | 170
[22 empty] | 175 | [7 empty] | 175 | [6 empty] | 175 | [7 empty] | 175
[22 empty] | 180 | [7 empty] | 180 | [6 empty] | 180 | [7 empty] | 180
[13 empty] | Давление в камере, Мпа σ3 | Вертикальная нагрузка, Мпа σ1 | Поровое давление, Мпа u
| K0, д.е. | 0.8435655 |  |  |  |  | Коэфф. Точки | [5 empty] | 0.05 | 0.08493633 | [5 empty] | 1 | [6 empty] | σ3,кПа | σ1,кПа | u, кПа |  |  |  | 4
| q_zg, МПа | 0.04217828 | [10 empty] | 0.15 | 0.2220252 | [27 empty] | δ3, Мпа | δ1-δ3, МПа | δ1, МПа | δ1, КПа
|  |  | Модуль деформации, МПа: | [9 empty] | 0.25 | 0.3591141 | [21 empty] | С, МПа:
|  |  | Е0= |  | Точки модуля (полное напр.), МПа |  |  |  | 0.04217828 | 0.06748524 | [25 empty] | φ, град:
|  |  | E50 = |  | qf (полное напр.), МПа |  |  |  | 0.1006139 | [26 empty] | E, Мпа
|  |  | Коэф. Поперечной деформации, ϑ = | [9 empty] | Эффективные значения угла внутреннего трения и удельного сцепления ϕ', С' | [13 empty] | x | 0
[13 empty] | ϕ', град. = | 9 | [12 empty] | y |  |  |  | С, кПа | φ,°
[13 empty] | С', МПа = | 0.007
| Исполнитель: | [6 empty] | Морозов Д.С. |  |  |  |  | Исполнитель: |  |  |  |  | Морозов Д.С.
| Начальник исп. лаборатории: | [6 empty] | Семиколенова Л.Г. |  |  |  |  | Начальник исп. лаборатории: |  |  |  |  | Семиколенова Л.Г.
Лист 1 , всего листов 2 | [11 empty] | Лист 2 , всего листов 2
Частичное воспроизведение протокола испытаний без письменного разрешения ООО «ИнжГео» ЗАПРЕЩАЕТСЯ | [11 empty] | Частичное воспроизведение протокола испытаний без письменного разрешения ООО «ИнжГео» ЗАПРЕЩАЕТСЯ
[5 empty] | второй график |  | первый график | [9 empty] | К Пуассона
dev50 | epsE50 | ind | devE0 | epsE0 | dev | eps | sigma |  | dev1 | eps1 | dev2 | eps2 | dev3 | eps3 |  | Глины
0.05061393 | 0.005061355 |  |  |  | 0 | 0 |  |  | 0.000395 | 0 | 0.01836643 | 0.0003924421 | 0.03109751 | 0.0004105251 |  | < 0 | 0,20-0,30
ind |  |  |  |  | 0.009534698 | 0.0005561715 |  |  | 0.009258127 | 0.0006172039 | 0.0360126 | 0.001154241 | 0.05455704 | 0.001080329 |  | 0-0,25 | 0,30-0,38
2 |  |  |  |  | 0.01816121 | 0.001112343 |  |  | 0.01746816 | 0.001746803 | 0.03435144 | 0.001823736 | 0.05306734 | 0.001822993 |  | 0,25< | 0,38-0,45
E0 |  |  |  |  | 0.02530697 | 0.001687118 |  |  | 0.0178613 | 0.002744536 | 0.03542579 | 0.002735603 | 0.05787169 | 0.002734489 |  | Суглинки | 0,35-0,37
epsE0 | devE0 |  |  |  | 0.03088313 | 0.002224686 |  |  | 0.01784588 | 0.003659382 | 0.03715759 | 0.003647471 | 0.05873371 | 0.003645985 |  | Пески и супеси | 0,30-0,35
0.001687118 | 0.02530697 |  |  |  | 0.03644359 | 0.002780858 |  |  | 0.01891811 | 0.004574227 | 0.03806096 | 0.004559339 | 0.05994134 | 0.004557482
[5 empty] | 0.04149207 | 0.003337029 |  |  | 0.01884246 | 0.005489073 | 0.03997074 | 0.005471207 | 0.05743945 | 0.005468978
График E50 |  | График E |  |  | 0.04572541 | 0.003893201 |  |  | 0.01905777 | 0.006403918 | 0.03941791 | 0.006383075 | 0.05892403 | 0.006380475
eps | q | sigma |  |  | 0.04884049 | 0.004449372 |  |  | 0.01855527 | 0.007318764 | 0.03906539 | 0.007294942 | 0.05978022 | 0.007291971
Горизонтальная линия E50 |  | Касательная |  |  | 0.05061393 | 0.005061355 |  |  | 0.01873043 | 0.008233609 | 0.04073694 | 0.00820681 | 0.05909002 | 0.008203467
0 |  | a | b |  | 0.05124517 | 0.005561715 |  |  | 0.0194254 | 0.009148455 | 0.04116254 | 0.009118678 | 0.05750704 | 0.009114964
|  |  | 0 |  | 0.05193486 | 0.006117887 |  |  | 0.01877557 | 0.0100633 | 0.03997045 | 0.01003055 | 0.05880516 | 0.01002646
Вертикальная линия E50 |  | p1 и p2 |  |  | 0.05261207 | 0.006674058 |  |  | 0.01934735 | 0.01097815 | 0.04142018 | 0.01094241 | 0.05952155 | 0.01093796
| 0 | 0 |  |  | 0.05327691 | 0.00723023 |  |  | 0.01937723 | 0.01189299 | 0.03968321 | 0.01185428 | 0.05982062 | 0.01184945
[5 empty] | 0.05392949 | 0.007786401 |  |  | 0.01952511 | 0.01280784 | 0.04021616 | 0.01276615 | 0.0592901 | 0.01276095
Касательная линия E50 |  |  |  |  | 0.0545699 | 0.008342573 |  |  | 0.02031075 | 0.01372268 | 0.04260031 | 0.01367802 | 0.06046979 | 0.01367245
0 | 0 | Горизонтальная 1 |  |  | 0.05519826 | 0.008898744 |  |  | 0.0189896 | 0.01463753 | 0.03973515 | 0.01458988 | 0.06160197 | 0.01458394
[5 empty] | 0.05581467 | 0.009454916 |  |  | 0.02016318 | 0.01555237 | 0.0418702 | 0.01550175 | 0.05930139 | 0.01549544
Горизонтальная линия qкр |  |  |  |  | 0.05641925 | 0.01001109 |  |  | 0.0195699 | 0.01646722 | 0.03925662 | 0.01641362 | 0.06304505 | 0.01640693
Горизонтальная линия q |  | Горизонтальная 2 |  |  | 0.05701209 | 0.01056726 |  |  | 0.02018262 | 0.01738206 | 0.04087192 | 0.01732549 | 0.06201928 | 0.01731843
0 |  | 0 |  |  | 0.05759332 | 0.01112343 |  |  | 0.02037913 | 0.01829691 | 0.0400528 | 0.01823736 | 0.06048912 | 0.01822993
[5 empty] | 0.05816302 | 0.0116796 |  |  | 0.01957042 | 0.01921176 | 0.03947561 | 0.01914922 | 0.06170503 | 0.01914142
Вертикальная линия q |  |  |  |  | 0.05872132 | 0.01223577 |  |  | 0.01950952 | 0.0201266 | 0.04023488 | 0.02006109 | 0.06033432 | 0.02005292
| 0 |  |  |  | 0.05926831 | 0.01279194 |  |  | 0.02095336 | 0.02104145 | 0.04161146 | 0.02097296 | 0.06096988 | 0.02096442
[5 empty] | 0.05980411 | 0.01334812 |  |  | 0.02059025 | 0.02195629 | 0.04378803 | 0.02188483 | 0.06582275 | 0.02187591
[5 empty] | 0.06032882 | 0.01390429 |  |  | 0.02052782 | 0.02287114 | 0.0401247 | 0.02279669 | 0.06168811 | 0.02278741
[5 empty] | 0.06084255 | 0.01446046 |  |  | 0.02012862 | 0.02378598 | 0.04102458 | 0.02370856 | 0.06427967 | 0.02369891
[5 empty] | 0.0613454 | 0.01501663 |  |  | 0.02043198 | 0.02470083 | 0.04414391 | 0.02462043 | 0.06511215 | 0.0246104
[5 empty] | 0.06183749 | 0.0155728 |  |  | 0.02108126 | 0.02561567 | 0.04288149 | 0.0255323 | 0.06321889 | 0.0255219
[5 empty] | 0.06231892 | 0.01612897 |  |  | 0.02040113 | 0.02653052 | 0.04419323 | 0.02644417 | 0.06385088 | 0.02643339
[5 empty] | 0.0627898 | 0.01668515 |  |  | 0.02146889 | 0.02744536 | 0.04324872 | 0.02735603 | 0.0665153 | 0.02734489
[5 empty] | 0.06325023 | 0.01724132 |  |  | 0.02127091 | 0.02836021 | 0.04453738 | 0.0282679 | 0.06433274 | 0.02825639
[5 empty] | 0.06370033 | 0.01779749 |  |  | 0.02067155 | 0.02927506 | 0.04582863 | 0.02917977 | 0.06829155 | 0.02916788
[5 empty] | 0.06414019 | 0.01835366 |  |  | 0.02182713 | 0.0301899 | 0.04356729 | 0.03009164 | 0.06751793 | 0.03007938
[5 empty] | 0.06456993 | 0.01890983 |  |  | 0.02179631 | 0.03110475 | 0.04593427 | 0.0310035 | 0.06656318 | 0.03099088
[5 empty] | 0.06498965 | 0.019466 |  |  | 0.02181564 | 0.03201959 | 0.04622444 | 0.03191537 | 0.06728867 | 0.03190237
[5 empty] | 0.06539947 | 0.02002217 |  |  | 0.02214794 | 0.03293444 | 0.04380785 | 0.03282724 | 0.06759308 | 0.03281387
[5 empty] | 0.06579948 | 0.02057835 |  |  | 0.02252324 | 0.03384928 | 0.04665041 | 0.03373911 | 0.06808516 | 0.03372537
[5 empty] | 0.0661898 | 0.02113452 |  |  | 0.02133566 | 0.03476413 | 0.04537494 | 0.03465098 | 0.06896858 | 0.03463686
[5 empty] | 0.06657052 | 0.02169069 |  |  | 0.02234583 | 0.03567897 | 0.04612322 | 0.03556284 | 0.07132632 | 0.03554836
[5 empty] | 0.06694177 | 0.02224686 |  |  | 0.02289846 | 0.03659382 | 0.04569272 | 0.03647471 | 0.06604711 | 0.03645985
[5 empty] | 0.06730365 | 0.02280303 |  |  | 0.02182533 | 0.03750867 | 0.04672871 | 0.03738658 | 0.07030294 | 0.03737135
[5 empty] | 0.06765625 | 0.0233592 |  |  | 0.02162175 | 0.03842351 | 0.04748457 | 0.03829845 | 0.07025401 | 0.03828285
[5 empty] | 0.0679997 | 0.02391538 |  |  | 0.02230338 | 0.03933836 | 0.04745287 | 0.03921031 | 0.07069091 | 0.03919434
[5 empty] | 0.0683341 | 0.02447155 |  |  | 0.02244586 | 0.0402532 | 0.04609529 | 0.04012218 | 0.0719033 | 0.04010584
[5 empty] | 0.06865955 | 0.02502772 |  |  | 0.02235238 | 0.04116805 | 0.04838634 | 0.04103405 | 0.06901591 | 0.04101734
[5 empty] | 0.06897617 | 0.02558389 |  |  | 0.02292805 | 0.04208289 | 0.0449006 | 0.04194592 | 0.07343443 | 0.04192883
[5 empty] | 0.06928405 | 0.02614006 |  |  | 0.02347588 | 0.04299774 | 0.0450046 | 0.04285779 | 0.06947403 | 0.04284033
[5 empty] | 0.06958331 | 0.02669623 |  |  | 0.02250076 | 0.04391258 | 0.04825473 | 0.04376965 | 0.07340901 | 0.04375183
[5 empty] | 0.06987405 | 0.0272524 |  |  | 0.02216559 | 0.04482743 | 0.04629535 | 0.04468152 | 0.07402725 | 0.04466332
[5 empty] | 0.07015638 | 0.02780858 |  |  | 0.02357964 | 0.04574227 | 0.04924558 | 0.04559339 | 0.07298021 | 0.04557482
[5 empty] | 0.07043042 | 0.02836475 |  |  | 0.02399296 | 0.04665712 | 0.04695867 | 0.04650526 | 0.06989281 | 0.04648631
[5 empty] | 0.07069625 | 0.02892092 |  |  | 0.02369698 | 0.04757197 | 0.04865749 | 0.04741713 | 0.07331001 | 0.04739781
[5 empty] | 0.070954 | 0.02947709 |  |  | 0.02332432 | 0.04848681 | 0.05004154 | 0.04832899 | 0.07068439 | 0.04830931
[5 empty] | 0.07120377 | 0.03003326 |  |  | 0.02322497 | 0.04940166 | 0.05029397 | 0.04924086 | 0.07679342 | 0.0492208
[5 empty] | 0.07144567 | 0.03058943 |  |  | 0.02335629 | 0.0503165 | 0.04717921 | 0.05015273 | 0.0754963 | 0.0501323
[5 empty] | 0.0716798 | 0.0311456 |  |  | 0.02339944 | 0.05123135 | 0.0477397 | 0.0510646 | 0.07466779 | 0.0510438
[5 empty] | 0.07190626 | 0.03170178 |  |  | 0.02423637 | 0.05214619 | 0.0495983 | 0.05197646 | 0.0750079 | 0.05195529
[5 empty] | 0.07212518 | 0.03225795 |  |  | 0.02418202 | 0.05306104 | 0.04960365 | 0.05288833 | 0.0711503 | 0.05286679
[5 empty] | 0.07233666 | 0.03281412 |  |  | 0.02413811 | 0.05397588 | 0.04914717 | 0.0538002 | 0.07744576 | 0.05377829
[5 empty] | 0.07254079 | 0.03337029 |  |  | 0.02477921 | 0.05489073 | 0.05056822 | 0.05471207 | 0.07294001 | 0.05468978
[5 empty] | 0.0727377 | 0.03392646 |  |  | 0.0241326 | 0.05580557 | 0.05196973 | 0.05562394 | 0.07636122 | 0.05560128
[5 empty] | 0.07292748 | 0.03448263 |  |  | 0.02435439 | 0.05672042 | 0.04832576 | 0.0565358 | 0.07233612 | 0.05651278
[5 empty] | 0.07311024 | 0.03503881 |  |  | 0.02441811 | 0.05763527 | 0.05166862 | 0.05744767 | 0.07584091 | 0.05742427
[5 empty] | 0.0732861 | 0.03559498 |  |  | 0.02479622 | 0.05855011 | 0.04861621 | 0.05835954 | 0.0743033 | 0.05833577
[5 empty] | 0.07345515 | 0.03615115 |  |  | 0.02427068 | 0.05946496 | 0.04971645 | 0.05927141 | 0.07490818 | 0.05924726
[5 empty] | 0.07361751 | 0.03670732 |  |  | 0.02513259 | 0.0603798 | 0.04997067 | 0.06018327 | 0.07312365 | 0.06015876
[5 empty] | 0.07377328 | 0.03726349 |  |  | 0.02513298 | 0.06129465 | 0.05066521 | 0.06109514 | 0.07575263 | 0.06107026
[5 empty] | 0.07392257 | 0.03781966 |  |  | 0.02479118 | 0.06220949 | 0.05009539 | 0.06200701 | 0.08096747 | 0.06198175
[5 empty] | 0.07406549 | 0.03837583 |  |  | 0.0242158 | 0.06312434 | 0.05189729 | 0.06291888 | 0.07676051 | 0.06289325
[5 empty] | 0.07420214 | 0.03893201 |  |  | 0.02536126 | 0.06403918 | 0.05011409 | 0.06383075 | 0.08067161 | 0.06380475
[5 empty] | 0.07433263 | 0.03948818 |  |  | 0.02543185 | 0.06495403 | 0.0500005 | 0.06474261 | 0.08125469 | 0.06471624
[5 empty] | 0.07445707 | 0.04004435 |  |  | 0.02477086 | 0.06586888 | 0.05160067 | 0.06565448 | 0.08177699 | 0.06562774
[5 empty] | 0.07457557 | 0.04060052 |  |  | 0.02480744 | 0.06678372 | 0.05041618 | 0.06656635 | 0.07748346 | 0.06653924
[5 empty] | 0.07468823 | 0.04115669 |  |  | 0.02552378 | 0.06769857 | 0.05047409 | 0.06747822 | 0.07797475 | 0.06745073
[5 empty] | 0.07479516 | 0.04171286 |  |  | 0.02438865 | 0.06861341 | 0.0510641 | 0.06839008 | 0.081019 | 0.06836223
[5 empty] | 0.07489646 | 0.04226904 |  |  | 0.02553126 | 0.06952826 | 0.05060001 | 0.06930195 | 0.07833877 | 0.06927372
[5 empty] | 0.07499225 | 0.04282521 |  |  | 0.0259744 | 0.0704431 | 0.05443596 | 0.07021382 | 0.07627763 | 0.07018522
[5 empty] | 0.07508263 | 0.04338138 |  |  | 0.02505399 | 0.07135795 | 0.05139352 | 0.07112569 | 0.08078156 | 0.07109672
[5 empty] | 0.07516771 | 0.04393755 |  |  | 0.02552079 | 0.07227279 | 0.05261029 | 0.07203756 | 0.08103587 | 0.07200821
[5 empty] | 0.07524759 | 0.04449372 |  |  | 0.02590777 | 0.07318764 | 0.05403953 | 0.07294942 | 0.08021868 | 0.07291971
[5 empty] | 0.07532239 | 0.04504989 |  |  | 0.02605511 | 0.07410248 | 0.05191403 | 0.07386129 | 0.0781444 | 0.07383121
[5 empty] | 0.0753922 | 0.04560606 |  |  | 0.02568784 | 0.07501733 | 0.05200127 | 0.07477316 | 0.0787863 | 0.0747427
[5 empty] | 0.07545714 | 0.04616224 |  |  | 0.02656328 | 0.07593218 | 0.05419297 | 0.07568503 | 0.07939189 | 0.0756542
[5 empty] | 0.07551732 | 0.04671841 |  |  | 0.02542312 | 0.07684702 | 0.05548075 | 0.07659689 | 0.07820441 | 0.0765657
[5 empty] | 0.07557284 | 0.04727458 |  |  | 0.02627073 | 0.07776187 | 0.0527444 | 0.07750876 | 0.08262592 | 0.07747719
[5 empty] | 0.0756238 | 0.04783075 |  |  | 0.02629286 | 0.07867671 | 0.05593745 | 0.07842063 | 0.0844942 | 0.07838869
[5 empty] | 0.07567032 | 0.04838692 |  |  | 0.0256282 | 0.07959156 | 0.05252964 | 0.0793325 | 0.08081215 | 0.07930018
[5 empty] | 0.07571251 | 0.04894309 |  |  | 0.02604955 | 0.0805064 | 0.05515003 | 0.08024437 | 0.07948446 | 0.08021168
[5 empty] | 0.07575046 | 0.04949927 |  |  | 0.02597906 | 0.08142125 | 0.05621285 | 0.08115623 | 0.08471479 | 0.08112318
[5 empty] | 0.07578429 | 0.05005544 |  |  | 0.02686772 | 0.08233609 | 0.0533914 | 0.0820681 | 0.08312005 | 0.08203467
[5 empty] | 0.0758141 | 0.05061161 |  |  | 0.0269211 | 0.08325094 | 0.05565557 | 0.08297997 | 0.07972106 | 0.08294617
[5 empty] | 0.07584001 | 0.05116778 |  |  | 0.02639743 | 0.08416578 | 0.0564114 | 0.08389184 | 0.08288997 | 0.08385767
[5 empty] | 0.07586211 | 0.05172395 |  |  | 0.02634232 | 0.08508063 | 0.05425142 | 0.0848037 | 0.08015228 | 0.08476916
[5 empty] | 0.07588052 | 0.05228012 |  |  | 0.02666299 | 0.08599548 | 0.05623151 | 0.08571557 | 0.08609592 | 0.08568066
[5 empty] | 0.07589534 | 0.05283629 |  |  | 0.02634522 | 0.08691032 | 0.05643905 | 0.08662744 | 0.08733322 | 0.08659216
[5 empty] | 0.07590668 | 0.05339247 |  |  | 0.02756762 | 0.08782517 | 0.05713392 | 0.08753931 | 0.08194696 | 0.08750365
[5 empty] | 0.07591465 | 0.05394864 |  |  | 0.02657078 | 0.08874001 | 0.05460383 | 0.08845118 | 0.0862282 | 0.08841515
[5 empty] | 0.07591935 | 0.05450481 |  |  | 0.02683784 | 0.08965486 | 0.05379561 | 0.08936304 | 0.08193672 | 0.08932664
[5 empty] | 0.0759209 | 0.05506098 |  |  | 0.02768477 | 0.0905697 | 0.05538097 | 0.09027491 | 0.08407419 | 0.09023814
[5 empty] | 0.0754209 | 0.05506098 |  |  | 0.02693046 | 0.09148455 | 0.0550573 | 0.09118678 | 0.08400729 | 0.09114964
[5 empty] | 0.07479457 | 0.05509309 |  |  | 0.02670262 | 0.09239939 | 0.05618885 | 0.09209865 | 0.08806494 | 0.09206113
[5 empty] | 0.0741665 | 0.05512434 |  |  | 0.02673004 | 0.09331424 | 0.0558852 | 0.09301051 | 0.08564029 | 0.09297263
[5 empty] | 0.0735367 | 0.05515472 |  |  | 0.02791173 | 0.09422909 | 0.05782915 | 0.09392238 | 0.08213803 | 0.09388413
[5 empty] | 0.07290517 | 0.05518424 |  |  | 0.02730133 | 0.09514393 | 0.05852258 | 0.09483425 | 0.08468211 | 0.09479562
[5 empty] | 0.0722719 | 0.05521289 |  |  | 0.02704901 | 0.09605878 | 0.05661309 | 0.09574612 | 0.08763452 | 0.09570712
[5 empty] | 0.0716369 | 0.05524067 |  |  | 0.02782319 | 0.09697362 | 0.05715379 | 0.09665799 | 0.08631339 | 0.09661862
[5 empty] | 0.07100016 | 0.05526759 |  |  | 0.02759948 | 0.09788847 | 0.05794378 | 0.09756985 | 0.08317391 | 0.09753011
[5 empty] | 0.07036168 | 0.05529364 |  |  | 0.02811548 | 0.09880331 | 0.05568553 | 0.09848172 | 0.08980068 | 0.09844161
[5 empty] | 0.06972148 | 0.05531883 |  |  | 0.02748513 | 0.09971816 | 0.05735925 | 0.09939359 | 0.08621724 | 0.0993531
[5 empty] | 0.06907954 | 0.05534315 |  |  | 0.0271639 | 0.100633 | 0.05958095 | 0.1003055 | 0.08489896 | 0.1002646
[5 empty] | 0.06843586 | 0.0553666 |  |  | 0.02744407 | 0.1015478 | 0.05825458 | 0.1012173 | 0.0894812 | 0.1011761
[5 empty] | 0.06779045 | 0.05538919 |  |  | 0.02773892 | 0.1024627 | 0.05853796 | 0.1021292 | 0.08560886 | 0.1020876
[5 empty] | 0.0671433 | 0.05541091 |  |  | 0.0289731 | 0.1033775 | 0.05626647 | 0.1030411 | 0.08942216 | 0.1029991
[5 empty] | 0.06649442 | 0.05543177 |  |  | 0.02886823 | 0.1042924 | 0.05671073 | 0.1039529 | 0.08891096 | 0.1039106
[5 empty] | 0.06584381 | 0.05545176 |  |  | 0.02889075 | 0.1052072 | 0.05972827 | 0.1048648 | 0.09049919 | 0.1048221
[5 empty] | 0.06519146 | 0.05547089 |  |  | 0.02886016 | 0.1061221 | 0.05986921 | 0.1057767 | 0.08981188 | 0.1057336
[5 empty] | 0.06453738 | 0.05548915 |  |  | 0.02892792 | 0.1070369 | 0.06008255 | 0.1066885 | 0.08772819 | 0.1066451
[5 empty] | 0.06388156 | 0.05550655 |  |  | 0.02860123 | 0.1079518 | 0.06052614 | 0.1076004 | 0.08581865 | 0.1075566
[5 empty] | 0.06322401 | 0.05552307 |  |  | 0.02837418 | 0.1088666 | 0.05925851 | 0.1085123 | 0.09026222 | 0.1084681
[5 empty] | 0.06256472 | 0.05553874 |  |  | 0.02866048 | 0.1097815 | 0.05713303 | 0.1094241 | 0.09135663 | 0.1093796
[5 empty] | 0.0619037 | 0.05555354 |  |  | 0.02935936 | 0.1106963 | 0.06094263 | 0.110336 | 0.08995798 | 0.1102911
[5 empty] | 0.06124095 | 0.05556747 |  |  | 0.028904 | 0.1116111 | 0.06132493 | 0.1112479 | 0.09001786 | 0.1112026
[5 empty] | 0.06057646 | 0.05558053 |  |  | 0.02886668 | 0.112526 | 0.05990626 | 0.1121597 | 0.09408797 | 0.1121141
[5 empty] | 0.05991023 | 0.05559273 |  |  | 0.02918816 | 0.1134408 | 0.06034668 | 0.1130716 | 0.09287091 | 0.1130256
[5 empty] | 0.05924227 | 0.05560407 |  |  | 0.02861551 | 0.1143557 | 0.06189666 | 0.1139835 | 0.08941157 | 0.113937
[5 empty] | 0.05857258 | 0.05561454 |  |  | 0.02912976 | 0.1152705 | 0.06096623 | 0.1148953 | 0.09078403 | 0.1148485
[5 empty] | 0.05790115 | 0.05562414 |  |  | 0.03000973 | 0.1161854 | 0.05892372 | 0.1158072 | 0.0920826 | 0.11576
[5 empty] | 0.05722799 | 0.05563288 |  |  | 0.02889787 | 0.1171002 | 0.06073918 | 0.1167191 | 0.08873339 | 0.1166715
[5 empty] | 0.05655309 | 0.05564075 |  |  | 0.03007175 | 0.1180151 | 0.06117673 | 0.1176309 | 0.08810705 | 0.117583
[5 empty] | 0.05587646 | 0.05564776 |  |  | 0.02993977 | 0.1189299 | 0.06299047 | 0.1185428 | 0.08997135 | 0.1184945
[5 empty] | 0.05519809 | 0.0556539 |  |  | 0.02999519 | 0.1198448 | 0.05970469 | 0.1194547 | 0.09221211 | 0.119406
[5 empty] | 0.05451799 | 0.05565917 |  |  | 0.02951215 | 0.1207596 | 0.05945033 | 0.1203665 | 0.09425848 | 0.1203175
[5 empty] | 0.05383615 | 0.05566358 |  |  | 0.02904423 | 0.1216744 | 0.06240555 | 0.1212784 | 0.09236019 | 0.121229
[5 empty] | 0.05315258 | 0.05566712 |  |  | 0.02992063 | 0.1225893 | 0.05953512 | 0.1221903 | 0.09621517 | 0.1221405
[5 empty] | 0.05246728 | 0.0556698 |  |  | 0.03041203 | 0.1235041 | 0.06000404 | 0.1231022 | 0.09471183 | 0.123052
[5 empty] | 0.05178024 | 0.05567161 |  |  | 0.03038404 | 0.124419 | 0.06216188 | 0.124014 | 0.0894538 | 0.1239635
[5 empty] | 0.05109147 | 0.05567256 |  |  | 0.03013569 | 0.1253338 | 0.05986415 | 0.1249259 | 0.09084731 | 0.124875
[5 empty] | 0.05040096 | 0.05567264 |  |  | 0.02943872 | 0.1262487 | 0.06273223 | 0.1258378 | 0.09351981 | 0.1257865
[5 empty] | 0.04970872 | 0.05567185 |  |  | 0.03088974 | 0.1271635 | 0.06194341 | 0.1267496 | 0.09514167 | 0.126698
[5 empty] | 0.04901474 | 0.0556702 |  |  | 0.030301 | 0.1280784 | 0.06220952 | 0.1276615 | 0.09417077 | 0.1276095
[5 empty] | 0.04831903 | 0.05566768 |  |  | 0.03021617 | 0.1289932 | 0.06433043 | 0.1285734 | 0.09376487 | 0.128521
[5 empty] | 0.04762158 | 0.0556643 |  |  | 0.02977578 | 0.1299081 | 0.06323259 | 0.1294852 | 0.0976639 | 0.1294325
[5 empty] | 0.0469224 | 0.05566005 |  |  | 0.030871 | 0.1308229 | 0.06244875 | 0.1303971 | 0.09652897 | 0.130344
[5 empty] | 0.04622149 | 0.05565494 |  |  | 0.03098792 | 0.1317378 | 0.06295772 | 0.131309 | 0.09165598 | 0.1312555
[5 empty] | 0.04551884 | 0.05564896 |  |  | 0.03023502 | 0.1326526 | 0.06170893 | 0.1322208 | 0.09376478 | 0.132167
[5 empty] | 0.04481445 | 0.05564211 |  |  | 0.03042775 | 0.1335674 | 0.06241823 | 0.1331327 | 0.09305311 | 0.1330785
[5 empty] | 0.04410833 | 0.0556344 |  |  | 0.03050359 | 0.1344823 | 0.06195955 | 0.1340446 | 0.09462264 | 0.13399
[5 empty] | 0.04340048 | 0.05562582 |  |  | 0.03118269 | 0.1353971 | 0.06434939 | 0.1349564 | 0.0966905 | 0.1349015
[5 empty] | 0.04269089 | 0.05561638 |  |  | 0.03094532 | 0.136312 | 0.06210663 | 0.1358683 | 0.09945435 | 0.135813
[5 empty] | 0.04197957 | 0.05560607 |  |  | 0.03115606 | 0.1372268 | 0.06551358 | 0.1367802 | 0.0972332 | 0.1367245
[5 empty] | 0.04126651 | 0.05559489 |  |  | 0.03101817 | 0.1381417 | 0.06484708 | 0.137692 | 0.09685714 | 0.137636
[5 empty] | 0.04055172 | 0.05558285 |  |  | 0.03124214 | 0.1390565 | 0.06352172 | 0.1386039 | 0.09708702 | 0.1385474
[5 empty] | 0.0398352 | 0.05556995 |  |  | 0.0311098 | 0.1399714 | 0.06529855 | 0.1395158 | 0.09668691 | 0.1394589
[5 empty] | 0.03911694 | 0.05555618 |  |  | 0.03151021 | 0.1408862 | 0.06312572 | 0.1404276 | 0.09684239 | 0.1403704
[5 empty] | 0.03839694 | 0.05554154 |  |  | 0.03129529 | 0.1418011 | 0.06554393 | 0.1413395 | 0.09749973 | 0.1412819
[5 empty] | 0.03767521 | 0.05552603 |  |  | 0.03186674 | 0.1427159 | 0.06564004 | 0.1422514 | 0.09444498 | 0.1421934
[5 empty] | 0.03695175 | 0.05550966 |  |  | 0.03071482 | 0.1436307 | 0.06631952 | 0.1431632 | 0.09621423 | 0.1431049
[5 empty] | 0.03622655 | 0.05549243 |  |  | 0.03208979 | 0.1445456 | 0.06298424 | 0.1440751 | 0.09740153 | 0.1440164
[5 empty] | 0.03549962 | 0.05547433 |  |  | 0.03218057 | 0.1454604 | 0.06703188 | 0.144987 | 0.1006345 | 0.1449279
[5 empty] | 0.03477095 | 0.05545536 |  |  | 0.03173356 | 0.1463753 | 0.06513496 | 0.1458988 | 0.09583558 | 0.1458394
[5 empty] | 0.03404055 | 0.05543553 |  |  | 0.03142507 | 0.1472901 | 0.06464793 | 0.1468107 | 0.1024488 | 0.1467509
[5 empty] | 0.03330841 | 0.05541483 |  |  | 0.03228559 | 0.148205 | 0.06748727 | 0.1477226 | 0.1018094 | 0.1476624
[5 empty] | 0.03257454 | 0.05539327 |  |  | 0.03152525 | 0.1491198 | 0.06458457 | 0.1486344 | 0.1019743 | 0.1485739
[5 empty] | 0.03183894 | 0.05537084 |  |  | 0.03218949 | 0.1500347 | 0.06834975 | 0.1495463 | 0.09981069 | 0.1494854
[5 empty] | 0.0311016 | 0.05534754 |  |  | 0.03194571 | 0.1509495 | 0.06445579 | 0.1504582 | 0.09779323 | 0.1503969
[5 empty] | 0.03036252 | 0.05532338 |  |  | 0.03241087 | 0.1518644 | 0.06777623 | 0.1513701 | 0.09779451 | 0.1513084
[5 empty] | 0.02962171 | 0.05529836 |  |  | 0.0323718 | 0.1527792 | 0.06772509 | 0.1522819 | 0.09794692 | 0.1522199
[5 empty] | 0.02887917 | 0.05527247 |  |  | 0.03295666 | 0.153694 | 0.06909495 | 0.1531938 | 0.1025018 | 0.1531314
[5 empty] | 0.02813489 | 0.05524571 |  |  | 0.0327694 | 0.1546089 | 0.0649003 | 0.1541057 | 0.1042924 | 0.1540429
[5 empty] | 0.02738888 | 0.05521808 |  |  | 0.03166612 | 0.1555237 | 0.06917683 | 0.1550175 | 0.09832602 | 0.1549544
[5 empty] | 0.02664113 | 0.05518959 |  |  | 0.03223263 | 0.1564386 | 0.06552859 | 0.1559294 | 0.1039757 | 0.1558659
[5 empty] | 0.02589165 | 0.05516024 |  |  | 0.03281583 | 0.1573534 | 0.06901448 | 0.1568413 | 0.1001908 | 0.1567774
[5 empty] | 0.02514043 | 0.05513002 |  |  | 0.03231407 | 0.1582683 | 0.06565185 | 0.1577531 | 0.1040485 | 0.1576889
[5 empty] | 0.02438748 | 0.05509893 |  |  | 0.03196014 | 0.1591831 | 0.06919925 | 0.158665 | 0.100058 | 0.1586004
[5 empty] | 0.0236328 | 0.05506698 |  |  | 0.03311781 | 0.160098 | 0.06611266 | 0.1595769 | 0.1022783 | 0.1595119
[5 empty] | 0.02287638 | 0.05503416 |  |  | 0.03265606 | 0.1610128 | 0.06901437 | 0.1604887 | 0.102021 | 0.1604234
[5 empty] | 0.02211822 | 0.05500048 |  |  | 0.0335328 | 0.1619277 | 0.06763789 | 0.1614006 | 0.1007921 | 0.1613349
[5 empty] | 0.02135834 | 0.05496593 |  |  | 0.03330364 | 0.1628425 | 0.07055683 | 0.1623125 | 0.1040836 | 0.1622464
[5 empty] | 0.02059671 | 0.05493051 |  |  | 0.03224852 | 0.1637573 | 0.07036955 | 0.1632243 | 0.1022091 | 0.1631579
[5 empty] | 0.01983335 | 0.05489423 |  |  | 0.03417841 | 0.1646722 | 0.06850233 | 0.1641362 | 0.1073022 | 0.1640693
[5 empty] | 0.01906826 | 0.05485708 |  |  | 0.03328092 | 0.165587 | 0.06713538 | 0.1650481 | 0.1037212 | 0.1649808
[5 empty] | 0.01830144 | 0.05481907 |  |  | 0.03421154 | 0.1665019 | 0.07112041 | 0.1659599 | 0.1035197 | 0.1658923
[5 empty] | 0.01753287 | 0.05478019 |  |  | 0.03295142 | 0.1674167 | 0.0720252 | 0.1668718 | 0.105704 | 0.1668038
[5 empty] | 0.01676258 | 0.05474045 |  |  | 0.03361554 | 0.1683316 | 0.06943782 | 0.1677837 | 0.1023078 | 0.1677153
[5 empty] | 0.01599055 | 0.05469984 |  |  | 0.03414664 | 0.1692464 | 0.06987817 | 0.1686955 | 0.1040378 | 0.1686268
[5 empty] | 0.01521678 | 0.05465836 |  |  | 0.03368979 | 0.1701613 | 0.06792299 | 0.1696074 | 0.10639 | 0.1695383
[5 empty] | 0.01444128 | 0.05461602 |  |  | 0.03335751 | 0.1710761 | 0.06992792 | 0.1705193 | 0.1052952 | 0.1704498
[5 empty] | 0.01366405 | 0.05457281 |  |  | 0.03365254 | 0.171991 | 0.07167541 | 0.1714311 | 0.1094254 | 0.1713613
[5 empty] | 0.01288508 | 0.05452874 |  |  | 0.03324271 | 0.1729058 | 0.07119215 | 0.172343 | 0.1036716 | 0.1722728
[5 empty] | 0.01210438 | 0.0544838 |  |  | 0.03440706 | 0.1738206 | 0.06779854 | 0.1732549 | 0.1040005 | 0.1731843
[5 empty] | 0.01132194 | 0.054438 |  |  | 0.03320673 | 0.1747355 | 0.07221225 | 0.1741667 | 0.1049363 | 0.1740958
[5 empty] | 0.01053777 | 0.05439133 |  |  | 0.03422841 | 0.1756503 | 0.06975657 | 0.1750786 | 0.1079813 | 0.1750073
[5 empty] | 0.009751863 | 0.05434379 |  |  | 0.03364548 | 0.1765652 | 0.06962989 | 0.1759905 | 0.1062161 | 0.1759188
[5 empty] | 0.008964222 | 0.05429539 |  |  | 0.03507189 | 0.17748 | 0.07007525 | 0.1769024 | 0.1090944 | 0.1768303
[5 empty] | 0.008174847 | 0.05424612 |  |  | 0.03493633 | 0.1783949 | 0.06970509 | 0.1778142 | 0.1091141 | 0.1777418
[5 empty] | 0.007383737 | 0.05419599 |  |  | 0.03525436 | 0.1793097 | 0.07154958 | 0.1787261 | 0.1089271 | 0.1786533
[5 empty] | 0.006590893 | 0.05414499 |  |  | 0.03484194 | 0.1802246 | 0.07162433 | 0.179638 | 0.1058959 | 0.1795648
[5 empty] | 0.005796314 | 0.05409313 |  |  | 0.0341722 | 0.1811394 | 0.06977751 | 0.1805498 | 0.1107586 | 0.1804763
[5 empty] | 0.005 | 0.0540404 |  |  | 0.03413136 | 0.1820543 | 0.07052591 | 0.1814617 | 0.1085655 | 0.1813878
[5 empty] | 0.005 | 0.0540404
[5 empty] | 0.005636381 | 0.05400828
[5 empty] | 0.006274394 | 0.05397704
[5 empty] | 0.00691404 | 0.05394666
[5 empty] | 0.007555318 | 0.05391714
[5 empty] | 0.008198229 | 0.05388849
[5 empty] | 0.008842773 | 0.05386071
[5 empty] | 0.009488948 | 0.05383379
[5 empty] | 0.01013676 | 0.05380774
[5 empty] | 0.0107862 | 0.05378255
[5 empty] | 0.01143727 | 0.05375823
[5 empty] | 0.01208998 | 0.05373477
[5 empty] | 0.01274431 | 0.05371218
[5 empty] | 0.01340029 | 0.05369046
[5 empty] | 0.01405789 | 0.0536696
[5 empty] | 0.01471712 | 0.05364961
[5 empty] | 0.01537799 | 0.05363048
[5 empty] | 0.01604049 | 0.05361222
[5 empty] | 0.01670463 | 0.05359483
[5 empty] | 0.01737039 | 0.0535783
[5 empty] | 0.01803779 | 0.05356264
[5 empty] | 0.01870682 | 0.05354784
[5 empty] | 0.01937748 | 0.05353391
[5 empty] | 0.02004978 | 0.05352084
[5 empty] | 0.02072371 | 0.05350864
[5 empty] | 0.02139927 | 0.05349731
[5 empty] | 0.02207646 | 0.05348684
[5 empty] | 0.02275529 | 0.05347723
[5 empty] | 0.02343574 | 0.0534685
[5 empty] | 0.02411783 | 0.05346063
[5 empty] | 0.02480156 | 0.05345362
[5 empty] | 0.02548691 | 0.05344748
[5 empty] | 0.0261739 | 0.0534422
[5 empty] | 0.02686252 | 0.0534378
[5 empty] | 0.02755277 | 0.05343425
[5 empty] | 0.02824466 | 0.05343158
[5 empty] | 0.02893818 | 0.05342976
[5 empty] | 0.02963333 | 0.05342882
[5 empty] | 0.03033011 | 0.05342874
[5 empty] | 0.03102853 | 0.05342952
[5 empty] | 0.03172857 | 0.05343118
[5 empty] | 0.03243025 | 0.05343369
[5 empty] | 0.03313357 | 0.05343708
[5 empty] | 0.03383851 | 0.05344133
[5 empty] | 0.03454509 | 0.05344644
[5 empty] | 0.0352533 | 0.05345242
[5 empty] | 0.03596314 | 0.05345927
[5 empty] | 0.03667462 | 0.05346698
[5 empty] | 0.03738773 | 0.05347556
[5 empty] | 0.03810247 | 0.053485
[5 empty] | 0.03881884 | 0.05349531
[5 empty] | 0.03953684 | 0.05350648
[5 empty] | 0.04025648 | 0.05351852
[5 empty] | 0.04097775 | 0.05353143
[5 empty] | 0.04170066 | 0.0535452
[5 empty] | 0.04242519 | 0.05355984
[5 empty] | 0.04315136 | 0.05357534
[5 empty] | 0.04387916 | 0.05359171
[5 empty] | 0.04460859 | 0.05360895
[5 empty] | 0.04533966 | 0.05362705
[5 empty] | 0.04607235 | 0.05364601
[5 empty] | 0.04680668 | 0.05366584
[5 empty] | 0.04754265 | 0.05368654
[5 empty] | 0.04828024 | 0.05370811
[5 empty] | 0.04901947 | 0.05373054
[5 empty] | 0.04976033 | 0.05375383
[5 empty] | 0.05050282 | 0.05377799
[5 empty] | 0.05124695 | 0.05380302
[5 empty] | 0.0519927 | 0.05382891
[5 empty] | 0.05274009 | 0.05385567
[5 empty] | 0.05348912 | 0.05388329
[5 empty] | 0.05423977 | 0.05391178
[5 empty] | 0.05499206 | 0.05394114
[5 empty] | 0.05574598 | 0.05397136
[5 empty] | 0.05650153 | 0.05400244
[5 empty] | 0.05725872 | 0.0540344
[5 empty] | 0.05801753 | 0.05406722
[5 empty] | 0.05877798 | 0.0541009
[5 empty] | 0.05954006 | 0.05413545
[5 empty] | 0.06030378 | 0.05417086
[5 empty] | 0.06106913 | 0.05420715
[5 empty] | 0.06183611 | 0.05424429
[5 empty] | 0.06260472 | 0.05428231
[5 empty] | 0.06337496 | 0.05432118
[5 empty] | 0.06414684 | 0.05436093
[5 empty] | 0.06492035 | 0.05440154
[5 empty] | 0.06569549 | 0.05444301
[5 empty] | 0.06647227 | 0.05448536
[5 empty] | 0.06725067 | 0.05452856
[5 empty] | 0.06803071 | 0.05457264
[5 empty] | 0.06881239 | 0.05461757
[5 empty] | 0.06959569 | 0.05466338
[5 empty] | 0.07038063 | 0.05471005
[5 empty] | 0.0711672 | 0.05475758
[5 empty] | 0.0719554 | 0.05480599
[5 empty] | 0.07274523 | 0.05485525
[5 empty] | 0.0735367 | 0.05490539
[5 empty] | 0.0743298 | 0.05495639
[5 empty] | 0.07512453 | 0.05500825
[5 empty] | 0.0759209 | 0.05506098
[5 empty] | 0.0754209 | 0.05506098
[5 empty] | 0.07488759 | 0.05688227
[5 empty] | 0.07437316 | 0.05870355
[5 empty] | 0.0738778 | 0.06052484
[5 empty] | 0.07340171 | 0.06234613
[5 empty] | 0.07294507 | 0.06416742
[5 empty] | 0.0725081 | 0.0659887
[5 empty] | 0.07209098 | 0.06780999
[5 empty] | 0.0716939 | 0.06963128
[5 empty] | 0.07131708 | 0.07145257
[5 empty] | 0.0709607 | 0.07327385
[5 empty] | 0.07062496 | 0.07509514
[5 empty] | 0.07031005 | 0.07691643
[5 empty] | 0.07001618 | 0.07873772
[5 empty] | 0.06974353 | 0.080559
[5 empty] | 0.06949231 | 0.08238029
[5 empty] | 0.06926271 | 0.08420158
[5 empty] | 0.06905492 | 0.08602287
[5 empty] | 0.06886915 | 0.08784415
[5 empty] | 0.06870559 | 0.08966544
[5 empty] | 0.06856444 | 0.09148673
[5 empty] | 0.06844588 | 0.09330801
[5 empty] | 0.06835013 | 0.0951293
[5 empty] | 0.06827737 | 0.09695059
[5 empty] | 0.0682278 | 0.09877188
[5 empty] | 0.06820162 | 0.1005932
[5 empty] | 0.06820015 | 0.1024145
[5 empty] | 0.0682341 | 0.1042357
[5 empty] | 0.06830508 | 0.106057
[5 empty] | 0.06841182 | 0.1078783
[5 empty] | 0.06855307 | 0.1096996
[5 empty] | 0.06872758 | 0.1115209
[5 empty] | 0.06893409 | 0.1133422
[5 empty] | 0.06917134 | 0.1151635
[5 empty] | 0.06943808 | 0.1169848
[5 empty] | 0.06973305 | 0.118806
[5 empty] | 0.070055 | 0.1206273
[5 empty] | 0.07040267 | 0.1224486
[5 empty] | 0.07077481 | 0.1242699
[5 empty] | 0.07117015 | 0.1260912
[5 empty] | 0.07158745 | 0.1279125
[5 empty] | 0.07202545 | 0.1297338
[5 empty] | 0.07248288 | 0.131555
[5 empty] | 0.07295851 | 0.1333763
[5 empty] | 0.07345106 | 0.1351976
[5 empty] | 0.07395929 | 0.1370189
[5 empty] | 0.07448194 | 0.1388402
[5 empty] | 0.07501775 | 0.1406615
[5 empty] | 0.07556547 | 0.1424828
[5 empty] | 0.07612384 | 0.1443041
[5 empty] | 0.0766916 | 0.1461253
[5 empty] | 0.07726751 | 0.1479466
[5 empty] | 0.0778503 | 0.15
[5 empty] | 0.07843872 | 0.1515892
[5 empty] | 0.07903151 | 0.1534105
[5 empty] | 0.07962742 | 0.1552318
[5 empty] | 0.08022519 | 0.1570531
[5 empty] | 0.08082357 | 0.1588744
[5 empty] | 0.08142129 | 0.1606956
[5 empty] | 0.08201711 | 0.1625169
[5 empty] | 0.08260977 | 0.1643382
[5 empty] | 0.08319801 | 0.1661595
[5 empty] | 0.08378058 | 0.1679808
[5 empty] | 0.08435621 | 0.1698021
[5 empty] | 0.08492367 | 0.1716234
[5 empty] | 0.08548168 | 0.1734447
[5 empty] | 0.086029 | 0.1752659
[5 empty] | 0.08656436 | 0.1770872
[5 empty] | 0.08708652 | 0.1789085
[5 empty] | 0.08759421 | 0.1807298
[5 empty] | 0.08808618 | 0.1825511
[5 empty] | 0.08856118 | 0.1843724
[5 empty] | 0.08901825 | 0.1861937
[5 empty] | 0.08946899 | 0.188015
[5 empty] | 0.08991986 | 0.1898362
[5 empty] | 0.09037086 | 0.1916575
[5 empty] | 0.090822 | 0.1934788
[5 empty] | 0.09127325 | 0.1953001
[5 empty] | 0.09172463 | 0.1971214
[5 empty] | 0.09217614 | 0.1989427
[5 empty] | 0.09262776 | 0.200764
[5 empty] | 0.09307949 | 0.2025853
[5 empty] | 0.09353135 | 0.2044065
[5 empty] | 0.09398331 | 0.2062278
[5 empty] | 0.09443538 | 0.2080491
[5 empty] | 0.09488756 | 0.2098704
[5 empty] | 0.09533984 | 0.2116917
[5 empty] | 0.09579222 | 0.213513
[5 empty] | 0.0962447 | 0.2153343
[5 empty] | 0.09669728 | 0.2171556
[5 empty] | 0.09714996 | 0.2189768
[5 empty] | 0.09760272 | 0.2207981
[5 empty] | 0.09805558 | 0.2226194
[5 empty] | 0.09850852 | 0.2244407
[5 empty] | 0.09896155 | 0.226262
[5 empty] | 0.09941465 | 0.2280833
[5 empty] | 0.09986784 | 0.2299046
[5 empty] | 0.1003211 | 0.2317259
[5 empty] | 0.1012279 | 0.2335471
[5 empty] | 0.1012279 | 0.2353684