## 1
Общество с ограниченной ответственностью "Инженерная геология" (ООО "ИнжГео") | [11 empty] | Общество с ограниченной ответственностью "Инженерная геология" (ООО "ИнжГео")
Юр. адрес: 117279, г. Москва, ул. Миклухо-Маклая, 36 а, этаж 5, пом. XXIII к. 76-84 | [11 empty] | Юр. адрес: 117279, г. Москва, ул. Миклухо-Маклая, 36 а, этаж 5, пом. XXIII к. 76-84 | [8 empty] | нагр |  |  | X0 | Y0 | R |  | нагр |  |  |  | X0 | Y0 | R | нагр |  |  |  | X0 | Y0 | R |  | нагр |  |  |  | X0 | Y0 | R
Телефон/факс +7 (495) 132-30-00, Адрес электронной почты inbox@inj-geo.ru | [11 empty] | Телефон/факс +7 (495) 132-30-00, Адрес электронной почты inbox@inj-geo.ru | [12 empty] | 0 | [7 empty] | 0 | [6 empty] | 0 | [7 empty] | 0
[21 empty] | девиатор | [6 empty] | девиатор | [6 empty] | девиатор | [7 empty] | девиатор
Испытательная лаборатория ООО «ИнжГео» | [11 empty] | Испытательная лаборатория ООО «ИнжГео» | [8 empty] | x0 | Угол | X | Y |  |  |  | x0 |  | Угол | X | Y |  |  | x0 |  | Угол | X | Y |  |  |  | x0 |  | Угол | X | Y
Адрес места осуществления деятельности лаборатории: г. Москва, просп. Вернадского, д. 51, стр. 1 | [11 empty] | Адрес места осуществления деятельности лаборатории: г. Москва, просп. Вернадского, д. 51, стр. 1 | [9 empty] | 0 | [7 empty] | 0 | [6 empty] | 0 | [7 empty] | 0
Телефон +7(910)4557682, E-mail: slg85@mail.ru | [11 empty] | Телефон +7(910)4557682, E-mail: slg85@mail.ru | [9 empty] | 5 | [7 empty] | 5 | [6 empty] | 5 | [7 empty] | 5
[22 empty] | 10 | [7 empty] | 10 | [6 empty] | 10 | [7 empty] | 10
[12 empty] | Протокол испытаний № 13-63/38 от 06-12-2022 | [9 empty] | 15 | [7 empty] | 15 | [6 empty] | 15 | [7 empty] | 15
[22 empty] | 20 | [7 empty] | 20 | [6 empty] | 20 | [7 empty] | 20
[12 empty] | Наименование и адрес заказчика: Переход трубопровода через р. Енисей | [9 empty] | 25 | [7 empty] | 25 | [6 empty] | 25 | [7 empty] | 25
[12 empty] | Наименование объекта: ООО Регионстрой | [9 empty] | 30 | [7 empty] | 30 | [6 empty] | 30 | [7 empty] | 30
Наименование используемого метода/методики: ГОСТ 12248.4-2020 | [11 empty] | Наименование используемого метода/методики: ГОСТ 12248.3-2020 | [9 empty] | 35 | [7 empty] | 35 | [6 empty] | 35 | [7 empty] | 35
Условия проведения испытания: температура окружающей среды (18 - 25)0С, влажность воздуха (40 - 75)% | [11 empty] | Условия проведения испытания: температура окружающей среды (18 - 25)0С, влажность воздуха (40 - 75)% | [9 empty] | 40 | [7 empty] | 40 | [6 empty] | 40 | [7 empty] | 40
[12 empty] | Дата получение объекта подлежащего испытаниям: 09-11-2022 | [9 empty] | 45 | [7 empty] | 45 | [6 empty] | 45 | [7 empty] | 45
[12 empty] | Дата испытания: 25.10.2022-19.11.2038 | [9 empty] | 50 | [7 empty] | 50 | [6 empty] | 50 | [7 empty] | 50
[22 empty] | 55 | [7 empty] | 55 | [6 empty] | 55 | [7 empty] | 55
Испытание грунтов методом трехосного сжатия | [11 empty] | Испытание грунтов методом трехосного сжатия | [9 empty] | 60 | [7 empty] | 60 | [6 empty] | 60 | [7 empty] | 60
[22 empty] | 65 | [7 empty] | 65 | [6 empty] | 65 | [7 empty] | 65
Лабораторный номер: | [6 empty] | We, д.е. = |  |  |  |  | Лабораторный номер: |  | 1073 |  |  |  | We, д.е. = | 0.5043344 |  |  | 70 | [7 empty] | 70 | [6 empty] | 70 | [7 empty] | 70
Номер скважины: | [6 empty] | ρ, г/см3 = |  |  |  |  | Номер скважины: |  | BH-004 |  |  |  | ρ, г/см3 = | 1.63 |  |  | 75 | [7 empty] | 75 | [6 empty] | 75 | [7 empty] | 75
Глубина отбора, м: | [6 empty] | ρs, г/см3 = |  |  |  |  | Глубина отбора, м: |  | 4.7 |  |  |  | ρs, г/см3 = | 2.7 |  |  | 80 | [7 empty] | 80 | [6 empty] | 80 | [7 empty] | 80
Наименование грунта: | [6 empty] | e, д.е. = |  |  |  |  | Наименование грунта: |  | Суглинок, после оттаивания текучий, легкий песчанистый |  |  |  | e, д.е. = | 1.491842 |  |  | 85 | [7 empty] | 85 | [6 empty] | 85 | [7 empty] | 85
Схема проведения опыта: | [6 empty] | IL, д.е. = |  |  |  |  | Схема проведения опыта: |  | КД |  |  |  | IL, д.е. = | 2.6 |  |  | 90 | [7 empty] | 90 | [6 empty] | 90 | [7 empty] | 90
[22 empty] | 95 | [7 empty] | 95 | [6 empty] | 95 | [7 empty] | 95
[22 empty] | 100 | [7 empty] | 100 | [6 empty] | 100 | [7 empty] | 100
Результаты испытаний | [11 empty] | Результаты испытаний | [9 empty] | 105 | [7 empty] | 105 | [6 empty] | 105 | [7 empty] | 105
[22 empty] | 110 | [7 empty] | 110 | [6 empty] | 110 | [7 empty] | 110
[22 empty] | 115 | [7 empty] | 115 | [6 empty] | 115 | [7 empty] | 115
[22 empty] | 120 | [7 empty] | 120 | [6 empty] | 120 | [7 empty] | 120
[22 empty] | 125 | [7 empty] | 125 | [6 empty] | 125 | [7 empty] | 125
[22 empty] | 130 | [7 empty] | 130 | [6 empty] | 130 | [7 empty] | 130
[22 empty] | 135 | [7 empty] | 135 | [6 empty] | 135 | [7 empty] | 135
[22 empty] | 140 | [7 empty] | 140 | [6 empty] | 140 | [7 empty] | 140
[22 empty] | 145 | [7 empty] | 145 | [6 empty] | 145 | [7 empty] | 145
[22 empty] | 150 | [7 empty] | 150 | [6 empty] | 150 | [7 empty] | 150
[22 empty] | 155 | [7 empty] | 155 | [6 empty] | 155 | [7 empty] | 155
[22 empty] | 160 | [7 empty] | 160 | [6 empty] | 160 | [7 empty] | 160
[22 empty] | 165 | [7 empty] | 165 | [6 empty] | 165 | [7 empty] | 165
[22 empty] | 170 | [7 empty] | 170 | [6 empty] | 170 | [7 empty] | 170
[22 empty] | 175 | [7 empty] | 175 | [6 empty] | 175 | [7 empty] | 175
[22 empty] | 180 | [7 empty] | 180 | [6 empty] | 180 | [7 empty] | 180
[13 empty] | Давление в камере, Мпа σ3 | Вертикальная нагрузка, Мпа σ1 | Поровое давление, Мпа u
| K0, д.е. | 0.8435655 |  |  |  |  | Коэфф. Точки | [5 empty] | 0.05 | 0.08493633 | [5 empty] | 1 | [6 empty] | σ3,кПа | σ1,кПа | u, кПа |  |  |  | 4
| q_zg, МПа | 0.04217828 | [10 empty] | 0.15 | 0.2220252 | [27 empty] | δ3, Мпа | δ1-δ3, МПа | δ1, МПа | δ1, КПа
|  |  | Модуль деформации, МПа: | [9 empty] | 0.25 | 0.3591141 | [21 empty] | С, МПа:
|  |  | Е0= |  | Точки модуля (полное напр.), МПа |  |  |  | 0.04217828 | 0.06748524 | [25 empty] | φ, град:
|  |  | E50 = |  | qf (полное напр.), МПа |  |  |  | 0.1006139 | [26 empty] | E, Мпа
|  |  | Коэф. Поперечной деформации, ϑ = | [9 empty] | Эффективные значения угла внутреннего трения и удельного сцепления ϕ', С' | [13 empty] | x | 0
[13 empty] | ϕ', град. = | 9 | [12 empty] | y |  |  |  | С, кПа | φ,°
[13 empty] | С', МПа = | 0.007
| Исполнитель: | [6 empty] | Морозов Д.С. |  |  |  |  | Исполнитель: |  |  |  |  | Морозов Д.С.
| Начальник исп. лаборатории: | [6 empty] | Семиколенова Л.Г. |  |  |  |  | Начальник исп. лаборатории: |  |  |  |  | Семиколенова Л.Г.
Лист 1 , всего листов 2 | [11 empty] | Лист 2 , всего листов 2
Частичное воспроизведение протокола испытаний без письменного разрешения ООО «ИнжГео» ЗАПРЕЩАЕТСЯ | [11 empty] | Частичное воспроизведение протокола испытаний без письменного разрешения ООО «ИнжГео» ЗАПРЕЩАЕТСЯ
[5 empty] | второй график |  | первый график | [9 empty] | К Пуассона
dev50 | epsE50 | ind | devE0 | epsE0 | dev | eps | sigma |  | dev1 | eps1 | dev2 | eps2 | dev3 | eps3 |  | Глины
0.05061393 | 0.005061355 |  |  |  | 0 | 0 |  |  | 0.000155 | 0 | 0.0194468 | 0.0004365131 | 0.03273422 | 0.0004321317 |  | < 0 | 0,20-0,30
ind |  |  |  |  | 0.009534698 | 0.0005561715 |  |  | 0.008908764 | 0.0005939131 | 0.0360126 | 0.001212536 | 0.05455704 | 0.001080329 |  | 0-0,25 | 0,30-0,38
2 |  |  |  |  | 0.01816121 | 0.001112343 |  |  | 0.01746816 | 0.001746803 | 0.03776371 | 0.001824321 | 0.05538316 | 0.001822993 |  | 0,25< | 0,38-0,45
E0 |  |  |  |  | 0.02530697 | 0.001687118 |  |  | 0.01813796 | 0.002744536 | 0.0356074 | 0.002736482 | 0.0551548 | 0.002734489 |  | Суглинки | 0,35-0,37
epsE0 | devE0 |  |  |  | 0.03088313 | 0.002224686 |  |  | 0.01862278 | 0.003659382 | 0.03654817 | 0.003648643 | 0.05489862 | 0.003645985 |  | Пески и супеси | 0,30-0,35
0.001687118 | 0.02530697 |  |  |  | 0.03644359 | 0.002780858 |  |  | 0.01900011 | 0.004574227 | 0.03810547 | 0.004560804 | 0.05851576 | 0.004557482
[5 empty] | 0.04149207 | 0.003337029 |  |  | 0.01803279 | 0.005489073 | 0.03958605 | 0.005472964 | 0.05929108 | 0.005468978
График E50 |  | График E |  |  | 0.04572541 | 0.003893201 |  |  | 0.01852717 | 0.006403918 | 0.03870097 | 0.006385125 | 0.05915706 | 0.006380475
eps | q | sigma |  |  | 0.04884049 | 0.004449372 |  |  | 0.01920772 | 0.007318764 | 0.04128749 | 0.007297286 | 0.0605372 | 0.007291971
Горизонтальная линия E50 |  | Касательная |  |  | 0.05061393 | 0.005061355 |  |  | 0.01868486 | 0.008233609 | 0.03808051 | 0.008209447 | 0.06200863 | 0.008203467
0 |  | a | b |  | 0.05124517 | 0.005561715 |  |  | 0.01884651 | 0.009148455 | 0.04064129 | 0.009121607 | 0.05748907 | 0.009114964
|  |  | 0 |  | 0.05193486 | 0.006117887 |  |  | 0.01906306 | 0.0100633 | 0.03888963 | 0.01003377 | 0.05814195 | 0.01002646
Вертикальная линия E50 |  | p1 и p2 |  |  | 0.05261207 | 0.006674058 |  |  | 0.0188625 | 0.01097815 | 0.03851134 | 0.01094593 | 0.05915395 | 0.01093796
| 0 | 0 |  |  | 0.05327691 | 0.00723023 |  |  | 0.0195398 | 0.01189299 | 0.03981564 | 0.01185809 | 0.06417472 | 0.01184945
[5 empty] | 0.05392949 | 0.007786401 |  |  | 0.01919469 | 0.01280784 | 0.04141015 | 0.01277025 | 0.06295385 | 0.01276095
Касательная линия E50 |  |  |  |  | 0.0545699 | 0.008342573 |  |  | 0.02009666 | 0.01372268 | 0.04247387 | 0.01368241 | 0.06473435 | 0.01367245
0 | 0 | Горизонтальная 1 |  |  | 0.05519826 | 0.008898744 |  |  | 0.01956912 | 0.01463753 | 0.03966294 | 0.01459457 | 0.06518155 | 0.01458394
[5 empty] | 0.05581467 | 0.009454916 |  |  | 0.0200602 | 0.01555237 | 0.03976724 | 0.01550673 | 0.06502032 | 0.01549544
Горизонтальная линия qкр |  |  |  |  | 0.05641925 | 0.01001109 |  |  | 0.02055008 | 0.01646722 | 0.03947304 | 0.01641889 | 0.06321366 | 0.01640693
Горизонтальная линия q |  | Горизонтальная 2 |  |  | 0.05701209 | 0.01056726 |  |  | 0.01933656 | 0.01738206 | 0.03952296 | 0.01733105 | 0.06210132 | 0.01731843
0 |  | 0 |  |  | 0.05759332 | 0.01112343 |  |  | 0.02065261 | 0.01829691 | 0.04015063 | 0.01824321 | 0.06481418 | 0.01822993
[5 empty] | 0.05816302 | 0.0116796 |  |  | 0.02019861 | 0.01921176 | 0.04267919 | 0.01915538 | 0.06383989 | 0.01914142
Вертикальная линия q |  |  |  |  | 0.05872132 | 0.01223577 |  |  | 0.02059872 | 0.0201266 | 0.04292231 | 0.02006754 | 0.06179578 | 0.02005292
| 0 |  |  |  | 0.05926831 | 0.01279194 |  |  | 0.02059304 | 0.02104145 | 0.04134313 | 0.0209797 | 0.06095813 | 0.02096442
[5 empty] | 0.05980411 | 0.01334812 |  |  | 0.02003504 | 0.02195629 | 0.04241358 | 0.02189186 | 0.06458046 | 0.02187591
[5 empty] | 0.06032882 | 0.01390429 |  |  | 0.0207877 | 0.02287114 | 0.04196687 | 0.02280402 | 0.06171075 | 0.02278741
[5 empty] | 0.06084255 | 0.01446046 |  |  | 0.02020637 | 0.02378598 | 0.04128469 | 0.02371618 | 0.06307594 | 0.02369891
[5 empty] | 0.0613454 | 0.01501663 |  |  | 0.02136743 | 0.02470083 | 0.04139333 | 0.02462834 | 0.06153955 | 0.0246104
[5 empty] | 0.06183749 | 0.0155728 |  |  | 0.02061249 | 0.02561567 | 0.04277512 | 0.0255405 | 0.06357177 | 0.0255219
[5 empty] | 0.06231892 | 0.01612897 |  |  | 0.02052955 | 0.02653052 | 0.04502194 | 0.02645266 | 0.06236084 | 0.02643339
[5 empty] | 0.0627898 | 0.01668515 |  |  | 0.02164043 | 0.02744536 | 0.04380771 | 0.02736482 | 0.06841296 | 0.02734489
[5 empty] | 0.06325023 | 0.01724132 |  |  | 0.02134218 | 0.02836021 | 0.04271186 | 0.02827698 | 0.06874395 | 0.02825639
[5 empty] | 0.06370033 | 0.01779749 |  |  | 0.02092851 | 0.02927506 | 0.04393735 | 0.02918914 | 0.06620663 | 0.02916788
[5 empty] | 0.06414019 | 0.01835366 |  |  | 0.0210838 | 0.0301899 | 0.04439943 | 0.0301013 | 0.06831606 | 0.03007938
[5 empty] | 0.06456993 | 0.01890983 |  |  | 0.02104497 | 0.03110475 | 0.04602475 | 0.03101346 | 0.06411234 | 0.03099088
[5 empty] | 0.06498965 | 0.019466 |  |  | 0.0211985 | 0.03201959 | 0.04600062 | 0.03192563 | 0.06892403 | 0.03190237
[5 empty] | 0.06539947 | 0.02002217 |  |  | 0.02183136 | 0.03293444 | 0.0446083 | 0.03283779 | 0.06514166 | 0.03281387
[5 empty] | 0.06579948 | 0.02057835 |  |  | 0.02237289 | 0.03384928 | 0.04360334 | 0.03374995 | 0.0697117 | 0.03372537
[5 empty] | 0.0661898 | 0.02113452 |  |  | 0.02217392 | 0.03476413 | 0.04551551 | 0.03466211 | 0.06825623 | 0.03463686
[5 empty] | 0.06657052 | 0.02169069 |  |  | 0.02206546 | 0.03567897 | 0.04510718 | 0.03557427 | 0.06989333 | 0.03554836
[5 empty] | 0.06694177 | 0.02224686 |  |  | 0.02134122 | 0.03659382 | 0.04356101 | 0.03648643 | 0.0666947 | 0.03645985
[5 empty] | 0.06730365 | 0.02280303 |  |  | 0.0225818 | 0.03750867 | 0.044995 | 0.03739859 | 0.06615863 | 0.03737135
[5 empty] | 0.06765625 | 0.0233592 |  |  | 0.02173479 | 0.03842351 | 0.04481683 | 0.03831075 | 0.06795226 | 0.03828285
[5 empty] | 0.0679997 | 0.02391538 |  |  | 0.02195505 | 0.03933836 | 0.04663271 | 0.03922291 | 0.06970991 | 0.03919434
[5 empty] | 0.0683341 | 0.02447155 |  |  | 0.02273449 | 0.0402532 | 0.04824854 | 0.04013507 | 0.06813047 | 0.04010584
[5 empty] | 0.06865955 | 0.02502772 |  |  | 0.02317471 | 0.04116805 | 0.04539626 | 0.04104723 | 0.06862349 | 0.04101734
[5 empty] | 0.06897617 | 0.02558389 |  |  | 0.02277501 | 0.04208289 | 0.04584156 | 0.04195939 | 0.07067912 | 0.04192883
[5 empty] | 0.06928405 | 0.02614006 |  |  | 0.02265778 | 0.04299774 | 0.04525533 | 0.04287155 | 0.07448433 | 0.04284033
[5 empty] | 0.06958331 | 0.02669623 |  |  | 0.02257843 | 0.04391258 | 0.04867279 | 0.04378372 | 0.07428457 | 0.04375183
[5 empty] | 0.06987405 | 0.0272524 |  |  | 0.02368505 | 0.04482743 | 0.04887558 | 0.04469588 | 0.0715148 | 0.04466332
[5 empty] | 0.07015638 | 0.02780858 |  |  | 0.02313749 | 0.04574227 | 0.04646252 | 0.04560804 | 0.07030469 | 0.04557482
[5 empty] | 0.07043042 | 0.02836475 |  |  | 0.02359412 | 0.04665712 | 0.04934912 | 0.0465202 | 0.07183764 | 0.04648631
[5 empty] | 0.07069625 | 0.02892092 |  |  | 0.02247031 | 0.04757197 | 0.04924765 | 0.04743236 | 0.07312746 | 0.04739781
[5 empty] | 0.070954 | 0.02947709 |  |  | 0.02345078 | 0.04848681 | 0.04752922 | 0.04834452 | 0.07580512 | 0.04830931
[5 empty] | 0.07120377 | 0.03003326 |  |  | 0.02401408 | 0.04940166 | 0.05026526 | 0.04925668 | 0.07457352 | 0.0492208
[5 empty] | 0.07144567 | 0.03058943 |  |  | 0.02401342 | 0.0503165 | 0.04740945 | 0.05016884 | 0.07316682 | 0.0501323
[5 empty] | 0.0716798 | 0.0311456 |  |  | 0.02308939 | 0.05123135 | 0.04852797 | 0.051081 | 0.07486515 | 0.0510438
[5 empty] | 0.07190626 | 0.03170178 |  |  | 0.0234929 | 0.05214619 | 0.04897274 | 0.05199316 | 0.07387867 | 0.05195529
[5 empty] | 0.07212518 | 0.03225795 |  |  | 0.02319781 | 0.05306104 | 0.04859755 | 0.05290532 | 0.07490134 | 0.05286679
[5 empty] | 0.07233666 | 0.03281412 |  |  | 0.02336012 | 0.05397588 | 0.04897998 | 0.05381748 | 0.0749245 | 0.05377829
[5 empty] | 0.07254079 | 0.03337029 |  |  | 0.02445696 | 0.05489073 | 0.05091988 | 0.05472964 | 0.07490085 | 0.05468978
[5 empty] | 0.0727377 | 0.03392646 |  |  | 0.02375834 | 0.05580557 | 0.04856019 | 0.0556418 | 0.07477751 | 0.05560128
[5 empty] | 0.07292748 | 0.03448263 |  |  | 0.0244726 | 0.05672042 | 0.05102188 | 0.05655397 | 0.07332542 | 0.05651278
[5 empty] | 0.07311024 | 0.03503881 |  |  | 0.02393945 | 0.05763527 | 0.05156082 | 0.05746613 | 0.07837294 | 0.05742427
[5 empty] | 0.0732861 | 0.03559498 |  |  | 0.0246534 | 0.05855011 | 0.04969334 | 0.05837829 | 0.07541816 | 0.05833577
[5 empty] | 0.07345515 | 0.03615115 |  |  | 0.02418114 | 0.05946496 | 0.05139492 | 0.05929045 | 0.0783938 | 0.05924726
[5 empty] | 0.07361751 | 0.03670732 |  |  | 0.02448104 | 0.0603798 | 0.05066521 | 0.06020261 | 0.0786599 | 0.06015876
[5 empty] | 0.07377328 | 0.03726349 |  |  | 0.02418324 | 0.06129465 | 0.05013545 | 0.06111477 | 0.07454774 | 0.06107026
[5 empty] | 0.07392257 | 0.03781966 |  |  | 0.02481632 | 0.06220949 | 0.05125456 | 0.06202693 | 0.08080524 | 0.06198175
[5 empty] | 0.07406549 | 0.03837583 |  |  | 0.02569232 | 0.06312434 | 0.05218936 | 0.06293909 | 0.07480172 | 0.06289325
[5 empty] | 0.07420214 | 0.03893201 |  |  | 0.02489864 | 0.06403918 | 0.05127259 | 0.06385125 | 0.07642136 | 0.06380475
[5 empty] | 0.07433263 | 0.03948818 |  |  | 0.02462575 | 0.06495403 | 0.05144409 | 0.06476341 | 0.07809904 | 0.06471624
[5 empty] | 0.07445707 | 0.04004435 |  |  | 0.02451966 | 0.06586888 | 0.05111098 | 0.06567557 | 0.07865184 | 0.06562774
[5 empty] | 0.07457557 | 0.04060052 |  |  | 0.02582261 | 0.06678372 | 0.05061161 | 0.06658773 | 0.07731765 | 0.06653924
[5 empty] | 0.07468823 | 0.04115669 |  |  | 0.02468176 | 0.06769857 | 0.05055309 | 0.06749989 | 0.07757836 | 0.06745073
[5 empty] | 0.07479516 | 0.04171286 |  |  | 0.0257524 | 0.06861341 | 0.05043352 | 0.06841205 | 0.07960293 | 0.06836223
[5 empty] | 0.07489646 | 0.04226904 |  |  | 0.02574846 | 0.06952826 | 0.05450662 | 0.06932422 | 0.07804823 | 0.06927372
[5 empty] | 0.07499225 | 0.04282521 |  |  | 0.02562662 | 0.0704431 | 0.05267041 | 0.07023638 | 0.08037158 | 0.07018522
[5 empty] | 0.07508263 | 0.04338138 |  |  | 0.02560326 | 0.07135795 | 0.05380903 | 0.07114854 | 0.07715248 | 0.07109672
[5 empty] | 0.07516771 | 0.04393755 |  |  | 0.02524503 | 0.07227279 | 0.05310116 | 0.0720607 | 0.08110115 | 0.07200821
[5 empty] | 0.07524759 | 0.04449372 |  |  | 0.02516592 | 0.07318764 | 0.05340464 | 0.07297286 | 0.07879843 | 0.07291971
[5 empty] | 0.07532239 | 0.04504989 |  |  | 0.02638417 | 0.07410248 | 0.05200971 | 0.07388502 | 0.08063214 | 0.07383121
[5 empty] | 0.0753922 | 0.04560606 |  |  | 0.02500024 | 0.07501733 | 0.05258404 | 0.07479718 | 0.07868569 | 0.0747427
[5 empty] | 0.07545714 | 0.04616224 |  |  | 0.02629811 | 0.07593218 | 0.05319593 | 0.07570934 | 0.08307047 | 0.0756542
[5 empty] | 0.07551732 | 0.04671841 |  |  | 0.02516981 | 0.07684702 | 0.0530475 | 0.0766215 | 0.07979516 | 0.0765657
[5 empty] | 0.07557284 | 0.04727458 |  |  | 0.02600391 | 0.07776187 | 0.0536164 | 0.07753366 | 0.08149584 | 0.07747719
[5 empty] | 0.0756238 | 0.04783075 |  |  | 0.02642338 | 0.07867671 | 0.05587038 | 0.07844582 | 0.0835303 | 0.07838869
[5 empty] | 0.07567032 | 0.04838692 |  |  | 0.0264379 | 0.07959156 | 0.05518187 | 0.07935798 | 0.0821412 | 0.07930018
[5 empty] | 0.07571251 | 0.04894309 |  |  | 0.02621657 | 0.0805064 | 0.0547035 | 0.08027014 | 0.08537566 | 0.08021168
[5 empty] | 0.07575046 | 0.04949927 |  |  | 0.0263551 | 0.08142125 | 0.05557489 | 0.0811823 | 0.0848149 | 0.08112318
[5 empty] | 0.07578429 | 0.05005544 |  |  | 0.02674513 | 0.08233609 | 0.05627291 | 0.08209447 | 0.08415286 | 0.08203467
[5 empty] | 0.0758141 | 0.05061161 |  |  | 0.02579314 | 0.08325094 | 0.0557859 | 0.08300663 | 0.08142172 | 0.08294617
[5 empty] | 0.07584001 | 0.05116778 |  |  | 0.02667379 | 0.08416578 | 0.05443059 | 0.08391879 | 0.08589351 | 0.08385767
[5 empty] | 0.07586211 | 0.05172395 |  |  | 0.02704905 | 0.08508063 | 0.05408187 | 0.08483095 | 0.08362491 | 0.08476916
[5 empty] | 0.07588052 | 0.05228012 |  |  | 0.02685529 | 0.08599548 | 0.05332541 | 0.08574311 | 0.0820541 | 0.08568066
[5 empty] | 0.07589534 | 0.05283629 |  |  | 0.02619884 | 0.08691032 | 0.05748294 | 0.08665527 | 0.08208393 | 0.08659216
[5 empty] | 0.07590668 | 0.05339247 |  |  | 0.0273212 | 0.08782517 | 0.05659069 | 0.08756743 | 0.0850574 | 0.08750365
[5 empty] | 0.07591465 | 0.05394864 |  |  | 0.02646222 | 0.08874001 | 0.05736825 | 0.08847959 | 0.08418377 | 0.08841515
[5 empty] | 0.07591935 | 0.05450481 |  |  | 0.0271305 | 0.08965486 | 0.0572273 | 0.08939175 | 0.08642791 | 0.08932664
[5 empty] | 0.0759209 | 0.05506098 |  |  | 0.02690272 | 0.0905697 | 0.05651222 | 0.09030391 | 0.08548608 | 0.09023814
[5 empty] | 0.0754209 | 0.05506098 |  |  | 0.02741727 | 0.09148455 | 0.05710611 | 0.09121607 | 0.08575212 | 0.09114964
[5 empty] | 0.07479457 | 0.05509353 |  |  | 0.02742919 | 0.09239939 | 0.05704523 | 0.09212823 | 0.08705762 | 0.09206113
[5 empty] | 0.0741665 | 0.05512521 |  |  | 0.02744936 | 0.09331424 | 0.05757593 | 0.09304039 | 0.08835871 | 0.09297263
[5 empty] | 0.0735367 | 0.05515602 |  |  | 0.02758502 | 0.09422909 | 0.05883828 | 0.09395256 | 0.08771688 | 0.09388413
[5 empty] | 0.07290517 | 0.05518595 |  |  | 0.02748867 | 0.09514393 | 0.05901136 | 0.09486472 | 0.08716722 | 0.09479562
[5 empty] | 0.0722719 | 0.05521502 |  |  | 0.02844607 | 0.09605878 | 0.0584248 | 0.09577688 | 0.08854861 | 0.09570712
[5 empty] | 0.0716369 | 0.05524322 |  |  | 0.02840443 | 0.09697362 | 0.05709445 | 0.09668904 | 0.08399404 | 0.09661862
[5 empty] | 0.07100016 | 0.05527055 |  |  | 0.02763187 | 0.09788847 | 0.0590844 | 0.0976012 | 0.08496192 | 0.09753011
[5 empty] | 0.07036168 | 0.05529701 |  |  | 0.02799344 | 0.09880331 | 0.05704026 | 0.09851336 | 0.08697767 | 0.09844161
[5 empty] | 0.06972148 | 0.05532259 |  |  | 0.02877252 | 0.09971816 | 0.05806273 | 0.09942552 | 0.08916202 | 0.0993531
[5 empty] | 0.06907954 | 0.05534731 |  |  | 0.02773876 | 0.100633 | 0.0593014 | 0.1003377 | 0.08944748 | 0.1002646
[5 empty] | 0.06843586 | 0.05537116 |  |  | 0.02853225 | 0.1015478 | 0.05900766 | 0.1012498 | 0.09045306 | 0.1011761
[5 empty] | 0.06779045 | 0.05539414 |  |  | 0.02815189 | 0.1024627 | 0.0582007 | 0.102162 | 0.08915931 | 0.1020876
[5 empty] | 0.0671433 | 0.05541624 |  |  | 0.0273556 | 0.1033775 | 0.05722528 | 0.1030742 | 0.09027619 | 0.1029991
[5 empty] | 0.06649442 | 0.05543748 |  |  | 0.02779431 | 0.1042924 | 0.05832118 | 0.1039863 | 0.08701891 | 0.1039106
[5 empty] | 0.06584381 | 0.05545785 |  |  | 0.02786476 | 0.1052072 | 0.0593398 | 0.1048985 | 0.08809595 | 0.1048221
[5 empty] | 0.06519146 | 0.05547734 |  |  | 0.0280434 | 0.1061221 | 0.05613669 | 0.1058106 | 0.08665217 | 0.1057336
[5 empty] | 0.06453738 | 0.05549597 |  |  | 0.02862135 | 0.1070369 | 0.05849008 | 0.1067228 | 0.08766578 | 0.1066451
[5 empty] | 0.06388156 | 0.05551372 |  |  | 0.02822026 | 0.1079518 | 0.05797042 | 0.107635 | 0.09239823 | 0.1075566
[5 empty] | 0.06322401 | 0.05553061 |  |  | 0.0291782 | 0.1088666 | 0.06071754 | 0.1085471 | 0.08845699 | 0.1084681
[5 empty] | 0.06256472 | 0.05554663 |  |  | 0.02872061 | 0.1097815 | 0.05767114 | 0.1094593 | 0.08798765 | 0.1093796
[5 empty] | 0.0619037 | 0.05556177 |  |  | 0.02889917 | 0.1106963 | 0.05777194 | 0.1103714 | 0.09134912 | 0.1102911
[5 empty] | 0.06124095 | 0.05557605 |  |  | 0.02813273 | 0.1116111 | 0.06062262 | 0.1112836 | 0.09145467 | 0.1112026
[5 empty] | 0.06057646 | 0.05558945 |  |  | 0.02854774 | 0.112526 | 0.06127313 | 0.1121958 | 0.08935559 | 0.1121141
[5 empty] | 0.05991023 | 0.05560199 |  |  | 0.02937804 | 0.1134408 | 0.05801633 | 0.1131079 | 0.09269349 | 0.1130256
[5 empty] | 0.05924227 | 0.05561365 |  |  | 0.02899564 | 0.1143557 | 0.05856138 | 0.1140201 | 0.08800776 | 0.113937
[5 empty] | 0.05857258 | 0.05562445 |  |  | 0.02821331 | 0.1152705 | 0.05823276 | 0.1149323 | 0.09104502 | 0.1148485
[5 empty] | 0.05790115 | 0.05563437 |  |  | 0.02870062 | 0.1161854 | 0.05837287 | 0.1158444 | 0.09128917 | 0.11576
[5 empty] | 0.05722799 | 0.05564342 |  |  | 0.02962702 | 0.1171002 | 0.06128851 | 0.1167566 | 0.08921467 | 0.1166715
[5 empty] | 0.05655309 | 0.05565161 |  |  | 0.02953456 | 0.1180151 | 0.06234793 | 0.1176687 | 0.09467912 | 0.117583
[5 empty] | 0.05587646 | 0.05565892 |  |  | 0.03002386 | 0.1189299 | 0.06160094 | 0.1185809 | 0.09184362 | 0.1184945
[5 empty] | 0.05519809 | 0.05566537 |  |  | 0.03017835 | 0.1198448 | 0.06254605 | 0.1194931 | 0.09497815 | 0.119406
[5 empty] | 0.05451799 | 0.05567094 |  |  | 0.03022521 | 0.1207596 | 0.06251066 | 0.1204052 | 0.0939099 | 0.1203175
[5 empty] | 0.05383615 | 0.05567564 |  |  | 0.02940273 | 0.1216744 | 0.05955583 | 0.1213174 | 0.09486976 | 0.121229
[5 empty] | 0.05315258 | 0.05567948 |  |  | 0.03027618 | 0.1225893 | 0.06013017 | 0.1222295 | 0.0962495 | 0.1221405
[5 empty] | 0.05246728 | 0.05568244 |  |  | 0.02981658 | 0.1235041 | 0.06154663 | 0.1231417 | 0.09385294 | 0.123052
[5 empty] | 0.05178024 | 0.05568453 |  |  | 0.03034404 | 0.124419 | 0.06293681 | 0.1240539 | 0.09082582 | 0.1239635
[5 empty] | 0.05109147 | 0.05568575 |  |  | 0.02916296 | 0.1253338 | 0.06265732 | 0.124966 | 0.09201379 | 0.124875
[5 empty] | 0.05040096 | 0.05568611 |  |  | 0.0292822 | 0.1262487 | 0.06315679 | 0.1258782 | 0.09209195 | 0.1257865
[5 empty] | 0.04970872 | 0.05568559 |  |  | 0.03026387 | 0.1271635 | 0.0626377 | 0.1267903 | 0.09706416 | 0.126698
[5 empty] | 0.04901474 | 0.0556842 |  |  | 0.02986729 | 0.1280784 | 0.06056761 | 0.1277025 | 0.09255051 | 0.1276095
[5 empty] | 0.04831903 | 0.05568194 |  |  | 0.03055931 | 0.1289932 | 0.06077151 | 0.1286147 | 0.09398191 | 0.128521
[5 empty] | 0.04762158 | 0.05567882 |  |  | 0.03047587 | 0.1299081 | 0.0621205 | 0.1295268 | 0.09212977 | 0.1294325
[5 empty] | 0.0469224 | 0.05567482 |  |  | 0.02983057 | 0.1308229 | 0.06162997 | 0.130439 | 0.09620714 | 0.130344
[5 empty] | 0.04622149 | 0.05566995 |  |  | 0.03051055 | 0.1317378 | 0.06190538 | 0.1313511 | 0.09338936 | 0.1312555
[5 empty] | 0.04551884 | 0.05566421 |  |  | 0.03146171 | 0.1326526 | 0.06539268 | 0.1322633 | 0.09866579 | 0.132167
[5 empty] | 0.04481445 | 0.0556576 |  |  | 0.03042579 | 0.1335674 | 0.06360428 | 0.1331755 | 0.09535335 | 0.1330785
[5 empty] | 0.04410833 | 0.05565012 |  |  | 0.03105262 | 0.1344823 | 0.06347197 | 0.1340876 | 0.09226301 | 0.13399
[5 empty] | 0.04340048 | 0.05564177 |  |  | 0.03101559 | 0.1353971 | 0.06363295 | 0.1349998 | 0.09518515 | 0.1349015
[5 empty] | 0.04269089 | 0.05563255 |  |  | 0.03010276 | 0.136312 | 0.06328133 | 0.1359119 | 0.09881559 | 0.135813
[5 empty] | 0.04197957 | 0.05562246 |  |  | 0.03083437 | 0.1372268 | 0.06443334 | 0.1368241 | 0.09638758 | 0.1367245
[5 empty] | 0.04126651 | 0.0556115 |  |  | 0.03104252 | 0.1381417 | 0.06300172 | 0.1377363 | 0.0959065 | 0.137636
[5 empty] | 0.04055172 | 0.05559967 |  |  | 0.03160776 | 0.1390565 | 0.06291162 | 0.1386484 | 0.09682221 | 0.1385474
[5 empty] | 0.0398352 | 0.05558697 |  |  | 0.03154084 | 0.1399714 | 0.06533178 | 0.1395606 | 0.09973086 | 0.1394589
[5 empty] | 0.03911694 | 0.0555734 |  |  | 0.0306671 | 0.1408862 | 0.06557917 | 0.1404728 | 0.09622089 | 0.1403704
[5 empty] | 0.03839694 | 0.05555896 |  |  | 0.03120937 | 0.1418011 | 0.06291203 | 0.1413849 | 0.09483079 | 0.1412819
[5 empty] | 0.03767521 | 0.05554365 |  |  | 0.03057201 | 0.1427159 | 0.06562385 | 0.1422971 | 0.09708349 | 0.1421934
[5 empty] | 0.03695175 | 0.05552747 |  |  | 0.03213335 | 0.1436307 | 0.06601328 | 0.1432092 | 0.09610958 | 0.1431049
[5 empty] | 0.03622655 | 0.05551042 |  |  | 0.0319384 | 0.1445456 | 0.06426533 | 0.1441214 | 0.09764117 | 0.1440164
[5 empty] | 0.03549962 | 0.0554925 |  |  | 0.03121351 | 0.1454604 | 0.06641061 | 0.1450336 | 0.09882403 | 0.1449279
[5 empty] | 0.03477095 | 0.05547371 |  |  | 0.03200725 | 0.1463753 | 0.06509767 | 0.1459457 | 0.1006803 | 0.1458394
[5 empty] | 0.03404055 | 0.05545405 |  |  | 0.03270033 | 0.1472901 | 0.06450849 | 0.1468579 | 0.09727128 | 0.1467509
[5 empty] | 0.03330841 | 0.05543351 |  |  | 0.03263833 | 0.148205 | 0.06406609 | 0.14777 | 0.1027597 | 0.1476624
[5 empty] | 0.03257454 | 0.05541211 |  |  | 0.03246806 | 0.1491198 | 0.06539354 | 0.1486822 | 0.09982779 | 0.1485739
[5 empty] | 0.03183894 | 0.05538984 |  |  | 0.03263332 | 0.1500347 | 0.06547008 | 0.1495944 | 0.100317 | 0.1494854
[5 empty] | 0.0311016 | 0.0553667 |  |  | 0.03250257 | 0.1509495 | 0.06797222 | 0.1505065 | 0.1009856 | 0.1503969
[5 empty] | 0.03036252 | 0.05534269 |  |  | 0.0329473 | 0.1518644 | 0.06488901 | 0.1514187 | 0.09724877 | 0.1513084
[5 empty] | 0.02962171 | 0.0553178 |  |  | 0.03160029 | 0.1527792 | 0.06733789 | 0.1523308 | 0.1003006 | 0.1522199
[5 empty] | 0.02887917 | 0.05529205 |  |  | 0.0325174 | 0.153694 | 0.06814694 | 0.153243 | 0.1008823 | 0.1531314
[5 empty] | 0.02813489 | 0.05526543 |  |  | 0.03319882 | 0.1546089 | 0.06583718 | 0.1541552 | 0.1037129 | 0.1540429
[5 empty] | 0.02738888 | 0.05523793 |  |  | 0.03259937 | 0.1555237 | 0.06614543 | 0.1550673 | 0.1004101 | 0.1549544
[5 empty] | 0.02664113 | 0.05520957 |  |  | 0.03235745 | 0.1564386 | 0.06708923 | 0.1559795 | 0.1047791 | 0.1558659
[5 empty] | 0.02589165 | 0.05518034 |  |  | 0.03319678 | 0.1573534 | 0.06772473 | 0.1568916 | 0.104785 | 0.1567774
[5 empty] | 0.02514043 | 0.05515023 |  |  | 0.03257051 | 0.1582683 | 0.06855756 | 0.1578038 | 0.1050191 | 0.1576889
[5 empty] | 0.02438748 | 0.05511926 |  |  | 0.03324709 | 0.1591831 | 0.06973012 | 0.158716 | 0.1000874 | 0.1586004
[5 empty] | 0.0236328 | 0.05508742 |  |  | 0.03382408 | 0.160098 | 0.06854564 | 0.1596281 | 0.1062113 | 0.1595119
[5 empty] | 0.02287638 | 0.0550547 |  |  | 0.03327073 | 0.1610128 | 0.06988642 | 0.1605403 | 0.1067578 | 0.1604234
[5 empty] | 0.02211822 | 0.05502112 |  |  | 0.03341616 | 0.1619277 | 0.06836109 | 0.1614524 | 0.1036975 | 0.1613349
[5 empty] | 0.02135834 | 0.05498666 |  |  | 0.03305378 | 0.1628425 | 0.06643894 | 0.1623646 | 0.1007084 | 0.1622464
[5 empty] | 0.02059671 | 0.05495134 |  |  | 0.03249858 | 0.1637573 | 0.06884633 | 0.1632768 | 0.1051137 | 0.1631579
[5 empty] | 0.01983335 | 0.05491514 |  |  | 0.03286026 | 0.1646722 | 0.06860429 | 0.1641889 | 0.1070287 | 0.1640693
[5 empty] | 0.01906826 | 0.05487808 |  |  | 0.03308001 | 0.165587 | 0.06713166 | 0.1651011 | 0.1032566 | 0.1649808
[5 empty] | 0.01830144 | 0.05484014 |  |  | 0.03310029 | 0.1665019 | 0.06988191 | 0.1660133 | 0.1045136 | 0.1658923
[5 empty] | 0.01753287 | 0.05480134 |  |  | 0.033797 | 0.1674167 | 0.06888795 | 0.1669254 | 0.1018284 | 0.1668038
[5 empty] | 0.01676258 | 0.05476166 |  |  | 0.03344067 | 0.1683316 | 0.07083779 | 0.1678376 | 0.1020946 | 0.1677153
[5 empty] | 0.01599055 | 0.05472112 |  |  | 0.03412987 | 0.1692464 | 0.06839735 | 0.1687497 | 0.1030795 | 0.1686268
[5 empty] | 0.01521678 | 0.0546797 |  |  | 0.03421076 | 0.1701613 | 0.06843398 | 0.1696619 | 0.1035154 | 0.1695383
[5 empty] | 0.01444128 | 0.05463742 |  |  | 0.03371789 | 0.1710761 | 0.06830249 | 0.1705741 | 0.1064637 | 0.1704498
[5 empty] | 0.01366405 | 0.05459426 |  |  | 0.03347688 | 0.171991 | 0.07051942 | 0.1714862 | 0.1047622 | 0.1713613
[5 empty] | 0.01288508 | 0.05455023 |  |  | 0.03403569 | 0.1729058 | 0.07033898 | 0.1723984 | 0.1075606 | 0.1722728
[5 empty] | 0.01210438 | 0.05450534 |  |  | 0.03432283 | 0.1738206 | 0.07084345 | 0.1733105 | 0.1045075 | 0.1731843
[5 empty] | 0.01132194 | 0.05445957 |  |  | 0.03348144 | 0.1747355 | 0.07269745 | 0.1742227 | 0.1076007 | 0.1740958
[5 empty] | 0.01053777 | 0.05441293 |  |  | 0.03493633 | 0.1756503 | 0.0720252 | 0.1751349 | 0.1073022 | 0.1750073
[5 empty] | 0.009751863 | 0.05436543 |  |  | 0.03437187 | 0.1765652 | 0.07240435 | 0.176047 | 0.1051088 | 0.1759188
[5 empty] | 0.008964222 | 0.05431705 |  |  | 0.03483081 | 0.17748 | 0.07217746 | 0.1769592 | 0.1066681 | 0.1768303
[5 empty] | 0.008174847 | 0.0542678 |  |  | 0.03391421 | 0.1783949 | 0.07087971 | 0.1778713 | 0.1061241 | 0.1777418
[5 empty] | 0.007383737 | 0.05421768 |  |  | 0.03407374 | 0.1793097 | 0.07244759 | 0.1787835 | 0.1063242 | 0.1786533
[5 empty] | 0.006590893 | 0.0541667 |  |  | 0.03408567 | 0.1802246 | 0.07340916 | 0.1796957 | 0.1091141 | 0.1795648
[5 empty] | 0.005796314 | 0.05411484 |  |  | 0.03413826 | 0.1811394 | 0.07207391 | 0.1806078 | 0.1104303 | 0.1804763
[5 empty] | 0.005 | 0.05406211 |  |  | 0.03477495 | 0.1820543 | 0.07081454 | 0.18152 | 0.1076086 | 0.1813878
[5 empty] | 0.005 | 0.05406211
[5 empty] | 0.005636381 | 0.05402956
[5 empty] | 0.006274394 | 0.05399788
[5 empty] | 0.00691404 | 0.05396707
[5 empty] | 0.007555318 | 0.05393714
[5 empty] | 0.008198229 | 0.05390807
[5 empty] | 0.008842773 | 0.05387987
[5 empty] | 0.009488948 | 0.05385254
[5 empty] | 0.01013676 | 0.05382608
[5 empty] | 0.0107862 | 0.0538005
[5 empty] | 0.01143727 | 0.05377578
[5 empty] | 0.01208998 | 0.05375193
[5 empty] | 0.01274431 | 0.05372895
[5 empty] | 0.01340029 | 0.05370685
[5 empty] | 0.01405789 | 0.05368561
[5 empty] | 0.01471712 | 0.05366524
[5 empty] | 0.01537799 | 0.05364575
[5 empty] | 0.01604049 | 0.05362712
[5 empty] | 0.01670463 | 0.05360937
[5 empty] | 0.01737039 | 0.05359248
[5 empty] | 0.01803779 | 0.05357646
[5 empty] | 0.01870682 | 0.05356132
[5 empty] | 0.01937748 | 0.05354704
[5 empty] | 0.02004978 | 0.05353364
[5 empty] | 0.02072371 | 0.0535211
[5 empty] | 0.02139927 | 0.05350944
[5 empty] | 0.02207646 | 0.05349864
[5 empty] | 0.02275529 | 0.05348872
[5 empty] | 0.02343574 | 0.05347967
[5 empty] | 0.02411783 | 0.05347148
[5 empty] | 0.02480156 | 0.05346417
[5 empty] | 0.02548691 | 0.05345772
[5 empty] | 0.0261739 | 0.05345215
[5 empty] | 0.02686252 | 0.05344745
[5 empty] | 0.02755277 | 0.05344361
[5 empty] | 0.02824466 | 0.05344065
[5 empty] | 0.02893818 | 0.05343856
[5 empty] | 0.02963333 | 0.05343734
[5 empty] | 0.03033011 | 0.05343698
[5 empty] | 0.03102853 | 0.0534375
[5 empty] | 0.03172857 | 0.05343889
[5 empty] | 0.03243025 | 0.05344115
[5 empty] | 0.03313357 | 0.05344427
[5 empty] | 0.03383851 | 0.05344827
[5 empty] | 0.03454509 | 0.05345314
[5 empty] | 0.0352533 | 0.05345888
[5 empty] | 0.03596314 | 0.05346549
[5 empty] | 0.03667462 | 0.05347297
[5 empty] | 0.03738773 | 0.05348132
[5 empty] | 0.03810247 | 0.05349054
[5 empty] | 0.03881884 | 0.05350063
[5 empty] | 0.03953684 | 0.05351159
[5 empty] | 0.04025648 | 0.05352342
[5 empty] | 0.04097775 | 0.05353612
[5 empty] | 0.04170066 | 0.05354969
[5 empty] | 0.04242519 | 0.05356413
[5 empty] | 0.04315136 | 0.05357944
[5 empty] | 0.04387916 | 0.05359562
[5 empty] | 0.04460859 | 0.05361267
[5 empty] | 0.04533966 | 0.05363059
[5 empty] | 0.04607235 | 0.05364938
[5 empty] | 0.04680668 | 0.05366904
[5 empty] | 0.04754265 | 0.05368958
[5 empty] | 0.04828024 | 0.05371098
[5 empty] | 0.04901947 | 0.05373325
[5 empty] | 0.04976033 | 0.05375639
[5 empty] | 0.05050282 | 0.0537804
[5 empty] | 0.05124695 | 0.05380529
[5 empty] | 0.0519927 | 0.05383104
[5 empty] | 0.05274009 | 0.05385766
[5 empty] | 0.05348912 | 0.05388516
[5 empty] | 0.05423977 | 0.05391352
[5 empty] | 0.05499206 | 0.05394275
[5 empty] | 0.05574598 | 0.05397286
[5 empty] | 0.05650153 | 0.05400383
[5 empty] | 0.05725872 | 0.05403567
[5 empty] | 0.05801753 | 0.05406839
[5 empty] | 0.05877798 | 0.05410197
[5 empty] | 0.05954006 | 0.05413643
[5 empty] | 0.06030378 | 0.05417175
[5 empty] | 0.06106913 | 0.05420795
[5 empty] | 0.06183611 | 0.05424501
[5 empty] | 0.06260472 | 0.05428295
[5 empty] | 0.06337496 | 0.05432175
[5 empty] | 0.06414684 | 0.05436143
[5 empty] | 0.06492035 | 0.05440197
[5 empty] | 0.06569549 | 0.05444339
[5 empty] | 0.06647227 | 0.05448567
[5 empty] | 0.06725067 | 0.05452883
[5 empty] | 0.06803071 | 0.05457286
[5 empty] | 0.06881239 | 0.05461775
[5 empty] | 0.06959569 | 0.05466352
[5 empty] | 0.07038063 | 0.05471016
[5 empty] | 0.0711672 | 0.05475766
[5 empty] | 0.0719554 | 0.05480604
[5 empty] | 0.07274523 | 0.05485529
[5 empty] | 0.0735367 | 0.05490541
[5 empty] | 0.0743298 | 0.05495639
[5 empty] | 0.07512453 | 0.05500825
[5 empty] | 0.0759209 | 0.05506098
[5 empty] | 0.0754209 | 0.05506098
[5 empty] | 0.07488759 | 0.05688227
[5 empty] | 0.07437316 | 0.05870355
[5 empty] | 0.0738778 | 0.06052484
[5 empty] | 0.07340171 | 0.06234613
[5 empty] | 0.07294507 | 0.06416742
[5 empty] | 0.0725081 | 0.0659887
[5 empty] | 0.07209098 | 0.06780999
[5 empty] | 0.0716939 | 0.06963128
[5 empty] | 0.07131708 | 0.07145257
[5 empty] | 0.0709607 | 0.07327385
[5 empty] | 0.07062496 | 0.07509514
[5 empty] | 0.07031005 | 0.07691643
[5 empty] | 0.07001618 | 0.07873772
[5 empty] | 0.06974353 | 0.080559
[5 empty] | 0.06949231 | 0.08238029
[5 empty] | 0.06926271 | 0.08420158
[5 empty] | 0.06905492 | 0.08602287
[5 empty] | 0.06886915 | 0.08784415
[5 empty] | 0.06870559 | 0.08966544
[5 empty] | 0.06856444 | 0.09148673
[5 empty] | 0.06844588 | 0.09330801
[5 empty] | 0.06835013 | 0.0951293
[5 empty] | 0.06827737 | 0.09695059
[5 empty] | 0.0682278 | 0.09877188
[5 empty] | 0.06820162 | 0.1005932
[5 empty] | 0.06820015 | 0.1024145
[5 empty] | 0.0682341 | 0.1042357
[5 empty] | 0.06830508 | 0.106057
[5 empty] | 0.06841182 | 0.1078783
[5 empty] | 0.06855307 | 0.1096996
[5 empty] | 0.06872758 | 0.1115209
[5 empty] | 0.06893409 | 0.1133422
[5 empty] | 0.06917134 | 0.1151635
[5 empty] | 0.06943808 | 0.1169848
[5 empty] | 0.06973305 | 0.118806
[5 empty] | 0.070055 | 0.1206273
[5 empty] | 0.07040267 | 0.1224486
[5 empty] | 0.07077481 | 0.1242699
[5 empty] | 0.07117015 | 0.1260912
[5 empty] | 0.07158745 | 0.1279125
[5 empty] | 0.07202545 | 0.1297338
[5 empty] | 0.07248288 | 0.131555
[5 empty] | 0.07295851 | 0.1333763
[5 empty] | 0.07345106 | 0.1351976
[5 empty] | 0.07395929 | 0.1370189
[5 empty] | 0.07448194 | 0.1388402
[5 empty] | 0.07501775 | 0.1406615
[5 empty] | 0.07556547 | 0.1424828
[5 empty] | 0.07612384 | 0.1443041
[5 empty] | 0.0766916 | 0.1461253
[5 empty] | 0.07726751 | 0.1479466
[5 empty] | 0.0778503 | 0.15
[5 empty] | 0.07843872 | 0.1515892
[5 empty] | 0.07903151 | 0.1534105
[5 empty] | 0.07962742 | 0.1552318
[5 empty] | 0.08022519 | 0.1570531
[5 empty] | 0.08082357 | 0.1588744
[5 empty] | 0.08142129 | 0.1606956
[5 empty] | 0.08201711 | 0.1625169
[5 empty] | 0.08260977 | 0.1643382
[5 empty] | 0.08319801 | 0.1661595
[5 empty] | 0.08378058 | 0.1679808
[5 empty] | 0.08435621 | 0.1698021
[5 empty] | 0.08492367 | 0.1716234
[5 empty] | 0.08548168 | 0.1734447
[5 empty] | 0.086029 | 0.1752659
[5 empty] | 0.08656436 | 0.1770872
[5 empty] | 0.08708652 | 0.1789085
[5 empty] | 0.08759421 | 0.1807298
[5 empty] | 0.08808618 | 0.1825511
[5 empty] | 0.08856118 | 0.1843724
[5 empty] | 0.08901825 | 0.1861937
[5 empty] | 0.08946899 | 0.188015
[5 empty] | 0.08991986 | 0.1898362
[5 empty] | 0.09037086 | 0.1916575
[5 empty] | 0.090822 | 0.1934788
[5 empty] | 0.09127325 | 0.1953001
[5 empty] | 0.09172463 | 0.1971214
[5 empty] | 0.09217614 | 0.1989427
[5 empty] | 0.09262776 | 0.200764
[5 empty] | 0.09307949 | 0.2025853
[5 empty] | 0.09353135 | 0.2044065
[5 empty] | 0.09398331 | 0.2062278
[5 empty] | 0.09443538 | 0.2080491
[5 empty] | 0.09488756 | 0.2098704
[5 empty] | 0.09533984 | 0.2116917
[5 empty] | 0.09579222 | 0.213513
[5 empty] | 0.0962447 | 0.2153343
[5 empty] | 0.09669728 | 0.2171556
[5 empty] | 0.09714996 | 0.2189768
[5 empty] | 0.09760272 | 0.2207981
[5 empty] | 0.09805558 | 0.2226194
[5 empty] | 0.09850852 | 0.2244407
[5 empty] | 0.09896155 | 0.226262
[5 empty] | 0.09941465 | 0.2280833
[5 empty] | 0.09986784 | 0.2299046
[5 empty] | 0.1003211 | 0.2317259
[5 empty] | 0.1012279 | 0.2335471
[5 empty] | 0.1012279 | 0.2353684