## 1
Общество с ограниченной ответственностью "Инженерная геология" (ООО "ИнжГео") | [11 empty] | Общество с ограниченной ответственностью "Инженерная геология" (ООО "ИнжГео")
Юр. адрес: 117279, г. Москва, ул. Миклухо-Маклая, 36 а, этаж 5, пом. XXIII к. 76-84 | [11 empty] | Юр. адрес: 117279, г. Москва, ул. Миклухо-Маклая, 36 а, этаж 5, пом. XXIII к. 76-84 | [8 empty] | нагр |  |  | X0 | Y0 | R |  | нагр |  |  |  | X0 | Y0 | R | нагр |  |  |  | X0 | Y0 | R |  | нагр |  |  |  | X0 | Y0 | R
Телефон/факс +7 (495) 132-30-00, Адрес электронной почты inbox@inj-geo.ru | [11 empty] | Телефон/факс +7 (495) 132-30-00, Адрес электронной почты inbox@inj-geo.ru | [12 empty] | 0 | [7 empty] | 0 | [6 empty] | 0 | [7 empty] | 0
[21 empty] | девиатор | [6 empty] | девиатор | [6 empty] | девиатор | [7 empty] | девиатор
Испытательная лаборатория ООО «ИнжГео» | [11 empty] | Испытательная лаборатория ООО «ИнжГео» | [8 empty] | x0 | Угол | X | Y |  |  |  | x0 |  | Угол | X | Y |  |  | x0 |  | Угол | X | Y |  |  |  | x0 |  | Угол | X | Y
Адрес места осуществления деятельности лаборатории: г. Москва, просп. Вернадского, д. 51, стр. 1 | [11 empty] | Адрес места осуществления деятельности лаборатории: г. Москва, просп. Вернадского, д. 51, стр. 1 | [9 empty] | 0 | [7 empty] | 0 | [6 empty] | 0 | [7 empty] | 0
Телефон +7(910)4557682, E-mail: slg85@mail.ru | [11 empty] | Телефон +7(910)4557682, E-mail: slg85@mail.ru | [9 empty] | 5 | [7 empty] | 5 | [6 empty] | 5 | [7 empty] | 5
[22 empty] | 10 | [7 empty] | 10 | [6 empty] | 10 | [7 empty] | 10
[12 empty] | Протокол испытаний № 13-63/39 от 07-12-2022 | [9 empty] | 15 | [7 empty] | 15 | [6 empty] | 15 | [7 empty] | 15
[22 empty] | 20 | [7 empty] | 20 | [6 empty] | 20 | [7 empty] | 20
[12 empty] | Наименование и адрес заказчика: Переход трубопровода через р. Енисей | [9 empty] | 25 | [7 empty] | 25 | [6 empty] | 25 | [7 empty] | 25
[12 empty] | Наименование объекта: ООО Регионстрой | [9 empty] | 30 | [7 empty] | 30 | [6 empty] | 30 | [7 empty] | 30
Наименование используемого метода/методики: ГОСТ 12248.4-2020 | [11 empty] | Наименование используемого метода/методики: ГОСТ 12248.3-2020 | [9 empty] | 35 | [7 empty] | 35 | [6 empty] | 35 | [7 empty] | 35
Условия проведения испытания: температура окружающей среды (18 - 25)0С, влажность воздуха (40 - 75)% | [11 empty] | Условия проведения испытания: температура окружающей среды (18 - 25)0С, влажность воздуха (40 - 75)% | [9 empty] | 40 | [7 empty] | 40 | [6 empty] | 40 | [7 empty] | 40
[12 empty] | Дата получение объекта подлежащего испытаниям: 10-11-2022 | [9 empty] | 45 | [7 empty] | 45 | [6 empty] | 45 | [7 empty] | 45
[12 empty] | Дата испытания: 25.10.2022-19.11.2039 | [9 empty] | 50 | [7 empty] | 50 | [6 empty] | 50 | [7 empty] | 50
[22 empty] | 55 | [7 empty] | 55 | [6 empty] | 55 | [7 empty] | 55
Испытание грунтов методом трехосного сжатия | [11 empty] | Испытание грунтов методом трехосного сжатия | [9 empty] | 60 | [7 empty] | 60 | [6 empty] | 60 | [7 empty] | 60
[22 empty] | 65 | [7 empty] | 65 | [6 empty] | 65 | [7 empty] | 65
Лабораторный номер: | [6 empty] | We, д.е. = |  |  |  |  | Лабораторный номер: |  | 1074 |  |  |  | We, д.е. = | 0.568577864 |  |  | 70 | [7 empty] | 70 | [6 empty] | 70 | [7 empty] | 70
Номер скважины: | [6 empty] | ρ, г/см3 = |  |  |  |  | Номер скважины: |  | BH-006 |  |  |  | ρ, г/см3 = | 1.52 |  |  | 75 | [7 empty] | 75 | [6 empty] | 75 | [7 empty] | 75
Глубина отбора, м: | [6 empty] | ρs, г/см3 = |  |  |  |  | Глубина отбора, м: |  | 1.6 |  |  |  | ρs, г/см3 = | 2.73 |  |  | 80 | [7 empty] | 80 | [6 empty] | 80 | [7 empty] | 80
Наименование грунта: | [6 empty] | e, д.е. = |  |  |  |  | Наименование грунта: |  | Суглинок, после оттаивания текучий, тяжелый песчанистый |  |  |  | e, д.е. = | 1.817248 |  |  | 85 | [7 empty] | 85 | [6 empty] | 85 | [7 empty] | 85
Схема проведения опыта: | [6 empty] | IL, д.е. = |  |  |  |  | Схема проведения опыта: |  | КД |  |  |  | IL, д.е. = | 3.153 |  |  | 90 | [7 empty] | 90 | [6 empty] | 90 | [7 empty] | 90
[22 empty] | 95 | [7 empty] | 95 | [6 empty] | 95 | [7 empty] | 95
[22 empty] | 100 | [7 empty] | 100 | [6 empty] | 100 | [7 empty] | 100
Результаты испытаний | [11 empty] | Результаты испытаний | [9 empty] | 105 | [7 empty] | 105 | [6 empty] | 105 | [7 empty] | 105
[22 empty] | 110 | [7 empty] | 110 | [6 empty] | 110 | [7 empty] | 110
[22 empty] | 115 | [7 empty] | 115 | [6 empty] | 115 | [7 empty] | 115
[22 empty] | 120 | [7 empty] | 120 | [6 empty] | 120 | [7 empty] | 120
[22 empty] | 125 | [7 empty] | 125 | [6 empty] | 125 | [7 empty] | 125
[22 empty] | 130 | [7 empty] | 130 | [6 empty] | 130 | [7 empty] | 130
[22 empty] | 135 | [7 empty] | 135 | [6 empty] | 135 | [7 empty] | 135
[22 empty] | 140 | [7 empty] | 140 | [6 empty] | 140 | [7 empty] | 140
[22 empty] | 145 | [7 empty] | 145 | [6 empty] | 145 | [7 empty] | 145
[22 empty] | 150 | [7 empty] | 150 | [6 empty] | 150 | [7 empty] | 150
[22 empty] | 155 | [7 empty] | 155 | [6 empty] | 155 | [7 empty] | 155
[22 empty] | 160 | [7 empty] | 160 | [6 empty] | 160 | [7 empty] | 160
[22 empty] | 165 | [7 empty] | 165 | [6 empty] | 165 | [7 empty] | 165
[22 empty] | 170 | [7 empty] | 170 | [6 empty] | 170 | [7 empty] | 170
[22 empty] | 175 | [7 empty] | 175 | [6 empty] | 175 | [7 empty] | 175
[22 empty] | 180 | [7 empty] | 180 | [6 empty] | 180 | [7 empty] | 180
[13 empty] | Давление в камере, Мпа σ3 | Вертикальная нагрузка, Мпа σ1 | Поровое давление, Мпа u
| K0, д.е. | 0.8435655 |  |  |  |  | Коэфф. Точки | [5 empty] | 0.05 | 0.08493633 | [5 empty] | 1 | [6 empty] | σ3,кПа | σ1,кПа | u, кПа |  |  |  | 4
| q_zg, МПа | 0.04217828 | [10 empty] | 0.15 | 0.2220252 | [27 empty] | δ3, Мпа | δ1-δ3, МПа | δ1, МПа | δ1, КПа
|  |  | Модуль деформации, МПа: | [9 empty] | 0.25 | 0.3591141 | [21 empty] | С, МПа:
|  |  | Е0= |  | Точки модуля (полное напр.), МПа |  |  |  | 0.04217828 | 0.06748524 | [25 empty] | φ, град:
|  |  | E50 = |  | qf (полное напр.), МПа |  |  |  | 0.1006139 | [26 empty] | E, Мпа
|  |  | Коэф. Поперечной деформации, ϑ = | [9 empty] | Эффективные значения угла внутреннего трения и удельного сцепления ϕ', С' | [13 empty] | x | 0
[13 empty] | ϕ', град. = | 9 | [12 empty] | y |  |  |  | С, кПа | φ,°
[13 empty] | С', МПа = | 0.007
| Исполнитель: | [6 empty] | Морозов Д.С. |  |  |  |  | Исполнитель: |  |  |  |  | Морозов Д.С.
| Начальник исп. лаборатории: | [6 empty] | Семиколенова Л.Г. |  |  |  |  | Начальник исп. лаборатории: |  |  |  |  | Семиколенова Л.Г.
Лист 1 , всего листов 2 | [11 empty] | Лист 2 , всего листов 2
Частичное воспроизведение протокола испытаний без письменного разрешения ООО «ИнжГео» ЗАПРЕЩАЕТСЯ | [11 empty] | Частичное воспроизведение протокола испытаний без письменного разрешения ООО «ИнжГео» ЗАПРЕЩАЕТСЯ
[5 empty] | второй график |  | первый график | [9 empty] | К Пуассона
dev50 | epsE50 | ind | devE0 | epsE0 | dev | eps | sigma |  | dev1 | eps1 | dev2 | eps2 | dev3 | eps3 |  | Глины
0.05061393 | 0.005061355 |  |  |  | 0 | 0 |  |  | 2e-05 | 0 | 6e-05 | 0 | 0.02891523 | 0.0004015974 |  | < 0 | 0,20-0,30
ind |  |  |  |  | 0.007848087 | 0.0004551622 |  |  | 0.008559401 | 0.0005706224 | 0.0360126 | 0.001277033 | 0.05455704 | 0.001136596 |  | 0-0,25 | 0,30-0,38
2 |  |  |  |  | 0.01518123 | 0.0009103243 |  |  | 0.01746816 | 0.001746803 | 0.03554984 | 0.00182497 | 0.05246563 | 0.001823558 |  | 0,25< | 0,38-0,45
E0 |  |  |  |  | 0.02157894 | 0.001365487 |  |  | 0.01829718 | 0.002744536 | 0.03777315 | 0.002737454 | 0.05885255 | 0.002735337 |  | Суглинки | 0,35-0,37
epsE0 | devE0 |  |  |  | 0.02530697 | 0.001687118 |  |  | 0.01787059 | 0.003659382 | 0.03801242 | 0.003649939 | 0.05449486 | 0.003647116 |  | Пески и супеси | 0,30-0,35
0.001687118 | 0.02530697 |  |  |  | 0.03138563 | 0.002275811 |  |  | 0.01795294 | 0.004574227 | 0.03862943 | 0.004562424 | 0.05697559 | 0.004558896
[5 empty] | 0.03590351 | 0.002730973 |  |  | 0.01849657 | 0.005489073 | 0.03930861 | 0.005474909 | 0.05766498 | 0.005470675
График E50 |  | График E |  |  | 0.04009442 | 0.003186135 |  |  | 0.01833761 | 0.006403918 | 0.03860488 | 0.006387394 | 0.06006463 | 0.006382454
eps | q | sigma |  |  | 0.04380505 | 0.003641297 |  |  | 0.0186858 | 0.007318764 | 0.04066368 | 0.007299879 | 0.05866454 | 0.007294233
Горизонтальная линия E50 |  | Касательная |  |  | 0.04688212 | 0.00409646 |  |  | 0.0184777 | 0.008233609 | 0.04077966 | 0.008212363 | 0.05760123 | 0.008206012
0 |  | a | b |  | 0.04917235 | 0.004551622 |  |  | 0.01888095 | 0.009148455 | 0.04084968 | 0.009124848 | 0.05827472 | 0.009117791
|  |  | 0 |  | 0.05061393 | 0.005061355 |  |  | 0.02019568 | 0.0100633 | 0.03881081 | 0.01003733 | 0.06371363 | 0.01002957
Вертикальная линия E50 |  | p1 и p2 |  |  | 0.05122248 | 0.005461946 |  |  | 0.01890845 | 0.01097815 | 0.03965912 | 0.01094982 | 0.06175706 | 0.01094135
| 0 | 0 |  |  | 0.05190267 | 0.005917108 |  |  | 0.01953019 | 0.01189299 | 0.04023789 | 0.0118623 | 0.05822752 | 0.01185313
[5 empty] | 0.05257099 | 0.00637227 |  |  | 0.0204574 | 0.01280784 | 0.04124861 | 0.01277479 | 0.06370125 | 0.01276491
Касательная линия E50 |  |  |  |  | 0.05322753 | 0.006827433 |  |  | 0.0204222 | 0.01372268 | 0.04003574 | 0.01368727 | 0.06310515 | 0.01367669
0 | 0 | Горизонтальная 1 |  |  | 0.05387239 | 0.007282595 |  |  | 0.02007986 | 0.01463753 | 0.03884835 | 0.01459976 | 0.0622361 | 0.01458847
[5 empty] | 0.05450565 | 0.007737757 |  |  | 0.01908349 | 0.01555237 | 0.04023892 | 0.01551224 | 0.06421228 | 0.01550025
Горизонтальная линия qкр |  |  |  |  | 0.0551274 | 0.008192919 |  |  | 0.02069701 | 0.01646722 | 0.04262019 | 0.01642473 | 0.06103648 | 0.01641202
Горизонтальная линия q |  | Горизонтальная 2 |  |  | 0.05573776 | 0.008648081 |  |  | 0.02007415 | 0.01738206 | 0.04318086 | 0.01733721 | 0.06537889 | 0.0173238
0 |  | 0 |  |  | 0.0563368 | 0.009103243 |  |  | 0.02019826 | 0.01829691 | 0.04169037 | 0.0182497 | 0.06140917 | 0.01823558
[5 empty] | 0.05692462 | 0.009558406 |  |  | 0.02057949 | 0.01921176 | 0.04212118 | 0.01916218 | 0.05998792 | 0.01914736
Вертикальная линия q |  |  |  |  | 0.05750131 | 0.01001357 |  |  | 0.0202949 | 0.0201266 | 0.04008766 | 0.02007467 | 0.0656097 | 0.02005914
| 0 |  |  |  | 0.05806698 | 0.01046873 |  |  | 0.02010457 | 0.02104145 | 0.0423446 | 0.02098715 | 0.06384363 | 0.02097092
[5 empty] | 0.05862171 | 0.01092389 |  |  | 0.02075933 | 0.02195629 | 0.04406812 | 0.02189964 | 0.06114352 | 0.0218827
[5 empty] | 0.05916559 | 0.01137905 |  |  | 0.0199633 | 0.02287114 | 0.04094275 | 0.02281212 | 0.06643341 | 0.02279448
[5 empty] | 0.05969873 | 0.01183422 |  |  | 0.0199307 | 0.02378598 | 0.04121567 | 0.02372461 | 0.06292668 | 0.02370626
[5 empty] | 0.06022121 | 0.01228938 |  |  | 0.02111875 | 0.02470083 | 0.04412619 | 0.02463709 | 0.06794564 | 0.02461804
[5 empty] | 0.06073313 | 0.01274454 |  |  | 0.02009336 | 0.02561567 | 0.0440973 | 0.02554958 | 0.06482508 | 0.02552982
[5 empty] | 0.06123458 | 0.0131997 |  |  | 0.02083499 | 0.02653052 | 0.04414665 | 0.02646206 | 0.06716471 | 0.02644159
[5 empty] | 0.06172566 | 0.01365487 |  |  | 0.02129141 | 0.02744536 | 0.04254438 | 0.02737454 | 0.068183 | 0.02735337
[5 empty] | 0.06220646 | 0.01411003 |  |  | 0.02116471 | 0.02836021 | 0.0435125 | 0.02828703 | 0.06589248 | 0.02826515
[5 empty] | 0.06267707 | 0.01456519 |  |  | 0.02115685 | 0.02927506 | 0.04199055 | 0.02919951 | 0.06483797 | 0.02917693
[5 empty] | 0.06313759 | 0.01502035 |  |  | 0.02144099 | 0.0301899 | 0.04243061 | 0.030112 | 0.06879613 | 0.03008871
[5 empty] | 0.06358811 | 0.01547551 |  |  | 0.02082992 | 0.03110475 | 0.04398168 | 0.03102448 | 0.06720792 | 0.03100049
[5 empty] | 0.06402873 | 0.01593068 |  |  | 0.02142798 | 0.03201959 | 0.04384384 | 0.03193697 | 0.06533565 | 0.03191227
[5 empty] | 0.06445953 | 0.01638584 |  |  | 0.02190374 | 0.03293444 | 0.04314921 | 0.03284945 | 0.07031819 | 0.03282405
[5 empty] | 0.06488062 | 0.016841 |  |  | 0.02212973 | 0.03384928 | 0.04703046 | 0.03376194 | 0.06821442 | 0.03373583
[5 empty] | 0.06529209 | 0.01729616 |  |  | 0.02255403 | 0.03476413 | 0.04605705 | 0.03467442 | 0.06555979 | 0.03464761
[5 empty] | 0.06569402 | 0.01775132 |  |  | 0.02227988 | 0.03567897 | 0.04398957 | 0.03558691 | 0.06825912 | 0.03555939
[5 empty] | 0.06608653 | 0.01820649 |  |  | 0.02155683 | 0.03659382 | 0.04426646 | 0.03649939 | 0.07083532 | 0.03647116
[5 empty] | 0.06646969 | 0.01866165 |  |  | 0.02170363 | 0.03750867 | 0.04554621 | 0.03741188 | 0.07193107 | 0.03738294
[5 empty] | 0.0668436 | 0.01911681 |  |  | 0.02185798 | 0.03842351 | 0.04759393 | 0.03832436 | 0.06839294 | 0.03829472
[5 empty] | 0.06720835 | 0.01957197 |  |  | 0.02247435 | 0.03933836 | 0.04647216 | 0.03923685 | 0.07184125 | 0.0392065
[5 empty] | 0.06756405 | 0.02002714 |  |  | 0.02261648 | 0.0402532 | 0.04744808 | 0.04014933 | 0.07169549 | 0.04011828
[5 empty] | 0.06791078 | 0.0204823 |  |  | 0.02301837 | 0.04116805 | 0.04671254 | 0.04106182 | 0.07154644 | 0.04103006
[5 empty] | 0.06824864 | 0.02093746 |  |  | 0.02310092 | 0.04208289 | 0.04615023 | 0.0419743 | 0.07391262 | 0.04194184
[5 empty] | 0.06857772 | 0.02139262 |  |  | 0.02297967 | 0.04299774 | 0.04909843 | 0.04288679 | 0.06778577 | 0.04285362
[5 empty] | 0.06889812 | 0.02184778 |  |  | 0.02278073 | 0.04391258 | 0.04762036 | 0.04379927 | 0.07314252 | 0.0437654
[5 empty] | 0.06920993 | 0.02230295 |  |  | 0.02338506 | 0.04482743 | 0.04736029 | 0.04471176 | 0.07345523 | 0.04467718
[5 empty] | 0.06951323 | 0.02275811 |  |  | 0.0233353 | 0.04574227 | 0.04741771 | 0.04562424 | 0.07008721 | 0.04558896
[5 empty] | 0.06980814 | 0.02321327 |  |  | 0.02374895 | 0.04665712 | 0.04812965 | 0.04653673 | 0.0731551 | 0.04650074
[5 empty] | 0.07009473 | 0.02366843 |  |  | 0.02283642 | 0.04757197 | 0.04868202 | 0.04744921 | 0.0703216 | 0.04741251
[5 empty] | 0.07037312 | 0.0241236 |  |  | 0.02390095 | 0.04848681 | 0.04926861 | 0.0483617 | 0.0736644 | 0.04832429
[5 empty] | 0.07064337 | 0.02457876 |  |  | 0.02290406 | 0.04940166 | 0.04830542 | 0.04927418 | 0.07503388 | 0.04923607
[5 empty] | 0.07090561 | 0.02503392 |  |  | 0.02369316 | 0.0503165 | 0.04775663 | 0.05018667 | 0.0751809 | 0.05014785
[5 empty] | 0.0711599 | 0.02548908 |  |  | 0.02428597 | 0.05123135 | 0.04674544 | 0.05109915 | 0.07678667 | 0.05105963
[5 empty] | 0.07140636 | 0.02594424 |  |  | 0.02339334 | 0.05214619 | 0.04878369 | 0.05201164 | 0.07403393 | 0.05197141
[5 empty] | 0.07164507 | 0.02639941 |  |  | 0.02398962 | 0.05306104 | 0.05016504 | 0.05292412 | 0.07632209 | 0.05288319
[5 empty] | 0.07187613 | 0.02685457 |  |  | 0.02467151 | 0.05397588 | 0.05062844 | 0.05383661 | 0.07427285 | 0.05379497
[5 empty] | 0.07209963 | 0.02730973 |  |  | 0.02352203 | 0.05489073 | 0.05119071 | 0.05474909 | 0.07290727 | 0.05470675
[5 empty] | 0.07231567 | 0.02776489 |  |  | 0.02433761 | 0.05580557 | 0.05139255 | 0.05566157 | 0.07775987 | 0.05561853
[5 empty] | 0.07252433 | 0.02822005 |  |  | 0.02486668 | 0.05672042 | 0.04947022 | 0.05657406 | 0.07295095 | 0.05653031
[5 empty] | 0.07272572 | 0.02867522 |  |  | 0.02420967 | 0.05763527 | 0.04880716 | 0.05748654 | 0.07952268 | 0.05744208
[5 empty] | 0.07291992 | 0.02913038 |  |  | 0.02403917 | 0.05855011 | 0.05187235 | 0.05839903 | 0.07645253 | 0.05835386
[5 empty] | 0.07310704 | 0.02958554 |  |  | 0.02397823 | 0.05946496 | 0.05170742 | 0.05931151 | 0.0757417 | 0.05926564
[5 empty] | 0.07328716 | 0.0300407 |  |  | 0.0245844 | 0.0603798 | 0.04894769 | 0.060224 | 0.07828897 | 0.06017742
[5 empty] | 0.07346038 | 0.03049587 |  |  | 0.02481976 | 0.06129465 | 0.05135437 | 0.06113648 | 0.07918262 | 0.0610892
[5 empty] | 0.07362679 | 0.03095103 |  |  | 0.02392541 | 0.06220949 | 0.05327658 | 0.06204897 | 0.07452731 | 0.06200098
[5 empty] | 0.07378648 | 0.03140619 |  |  | 0.02438069 | 0.06312434 | 0.0502105 | 0.06296145 | 0.07495381 | 0.06291276
[5 empty] | 0.07393956 | 0.03186135 |  |  | 0.02450847 | 0.06403918 | 0.05074296 | 0.06387394 | 0.07818691 | 0.06382454
[5 empty] | 0.07408611 | 0.03231651 |  |  | 0.02509147 | 0.06495403 | 0.0528263 | 0.06478642 | 0.07470188 | 0.06473632
[5 empty] | 0.07422623 | 0.03277168 |  |  | 0.02491294 | 0.06586888 | 0.05251541 | 0.06569891 | 0.07922415 | 0.0656481
[5 empty] | 0.07436001 | 0.03322684 |  |  | 0.02521609 | 0.06678372 | 0.05268544 | 0.06661139 | 0.0790582 | 0.06655988
[5 empty] | 0.07448754 | 0.033682 |  |  | 0.02473045 | 0.06769857 | 0.0534178 | 0.06752388 | 0.07611962 | 0.06747165
[5 empty] | 0.07460893 | 0.03413716 |  |  | 0.02606172 | 0.06861341 | 0.05217034 | 0.06843636 | 0.07665896 | 0.06838343
[5 empty] | 0.07472426 | 0.03459233 |  |  | 0.02517448 | 0.06952826 | 0.05277795 | 0.06934885 | 0.08080714 | 0.06929521
[5 empty] | 0.07483362 | 0.03504749 |  |  | 0.02598952 | 0.0704431 | 0.05140427 | 0.07026133 | 0.08273669 | 0.07020699
[5 empty] | 0.07493711 | 0.03550265 |  |  | 0.0257849 | 0.07135795 | 0.05116443 | 0.07117382 | 0.08035007 | 0.07111877
[5 empty] | 0.07503483 | 0.03595781 |  |  | 0.0257284 | 0.07227279 | 0.05196889 | 0.0720863 | 0.07689132 | 0.07203055
[5 empty] | 0.07512687 | 0.03641297 |  |  | 0.02571058 | 0.07318764 | 0.05083585 | 0.07299879 | 0.08318844 | 0.07294233
[5 empty] | 0.07521332 | 0.03686814 |  |  | 0.02550349 | 0.07410248 | 0.05468091 | 0.07391127 | 0.08300339 | 0.07385411
[5 empty] | 0.07529428 | 0.0373233 |  |  | 0.02587424 | 0.07501733 | 0.05186097 | 0.07482376 | 0.08305067 | 0.07476589
[5 empty] | 0.07536983 | 0.03777846 |  |  | 0.02585686 | 0.07593218 | 0.05568477 | 0.07573624 | 0.08094147 | 0.07567767
[5 empty] | 0.07544008 | 0.03823362 |  |  | 0.02577243 | 0.07684702 | 0.05466284 | 0.07664873 | 0.08104922 | 0.07658945
[5 empty] | 0.07550512 | 0.03868878 |  |  | 0.02531603 | 0.07776187 | 0.05533681 | 0.07756121 | 0.08464352 | 0.07750123
[5 empty] | 0.07556504 | 0.03914395 |  |  | 0.02573739 | 0.07867671 | 0.05324697 | 0.0784737 | 0.08455284 | 0.078413
[5 empty] | 0.07561993 | 0.03959911 |  |  | 0.02625597 | 0.07959156 | 0.0539649 | 0.07938618 | 0.08080415 | 0.07932478
[5 empty] | 0.0756699 | 0.04005427 |  |  | 0.02592016 | 0.0805064 | 0.05580444 | 0.08029867 | 0.08004342 | 0.08023656
[5 empty] | 0.07571502 | 0.04050943 |  |  | 0.02677507 | 0.08142125 | 0.05303212 | 0.08121115 | 0.08330881 | 0.08114834
[5 empty] | 0.07575541 | 0.0409646 |  |  | 0.02676086 | 0.08233609 | 0.0550316 | 0.08212363 | 0.08221226 | 0.08206012
[5 empty] | 0.07579114 | 0.04141976 |  |  | 0.02679042 | 0.08325094 | 0.05540825 | 0.08303612 | 0.08484818 | 0.0829719
[5 empty] | 0.07582232 | 0.04187492 |  |  | 0.0273651 | 0.08416578 | 0.05628221 | 0.0839486 | 0.080046 | 0.08388368
[5 empty] | 0.07584904 | 0.04233008 |  |  | 0.02724137 | 0.08508063 | 0.05303134 | 0.08486109 | 0.08031075 | 0.08479546
[5 empty] | 0.07587138 | 0.04278524 |  |  | 0.02706296 | 0.08599548 | 0.05601775 | 0.08577357 | 0.08117603 | 0.08570724
[5 empty] | 0.07588946 | 0.04324041 |  |  | 0.02689159 | 0.08691032 | 0.05601968 | 0.08668606 | 0.0843834 | 0.08661902
[5 empty] | 0.07590335 | 0.04369557 |  |  | 0.02728211 | 0.08782517 | 0.05689675 | 0.08759854 | 0.08207306 | 0.0875308
[5 empty] | 0.07591316 | 0.04415073 |  |  | 0.02699449 | 0.08874001 | 0.05676529 | 0.08851103 | 0.08350859 | 0.08844257
[5 empty] | 0.07591898 | 0.04460589 |  |  | 0.02702277 | 0.08965486 | 0.05624459 | 0.08942351 | 0.08739236 | 0.08935435
[5 empty] | 0.0759209 | 0.04506106 |  |  | 0.0277611 | 0.0905697 | 0.05559278 | 0.090336 | 0.08145701 | 0.09026613
[5 empty] | 0.0754209 | 0.04506106 |  |  | 0.0273018 | 0.09148455 | 0.05522527 | 0.09124848 | 0.08490355 | 0.09117791
[5 empty] | 0.07479457 | 0.04509553 |  |  | 0.02749247 | 0.09239939 | 0.05806881 | 0.09216097 | 0.08405643 | 0.09208969
[5 empty] | 0.0741665 | 0.04512912 |  |  | 0.02717185 | 0.09331424 | 0.05442086 | 0.09307345 | 0.08798297 | 0.09300147
[5 empty] | 0.0735367 | 0.04516182 |  |  | 0.02743071 | 0.09422909 | 0.05646402 | 0.09398594 | 0.08531936 | 0.09391325
[5 empty] | 0.07290517 | 0.04519363 |  |  | 0.02790897 | 0.09514393 | 0.05884058 | 0.09489842 | 0.08914931 | 0.09482503
[5 empty] | 0.0722719 | 0.04522455 |  |  | 0.02722002 | 0.09605878 | 0.05859271 | 0.09581091 | 0.08706051 | 0.09573681
[5 empty] | 0.0716369 | 0.04525459 |  |  | 0.02764309 | 0.09697362 | 0.05597576 | 0.09672339 | 0.08327785 | 0.09664859
[5 empty] | 0.07100016 | 0.04528373 |  |  | 0.02827453 | 0.09788847 | 0.05784566 | 0.09763588 | 0.08751428 | 0.09756037
[5 empty] | 0.07036168 | 0.04531198 |  |  | 0.02784912 | 0.09880331 | 0.05812128 | 0.09854836 | 0.08531815 | 0.09847215
[5 empty] | 0.06972148 | 0.04533934 |  |  | 0.02794053 | 0.09971816 | 0.05719684 | 0.09946085 | 0.0843631 | 0.09938392
[5 empty] | 0.06907954 | 0.04536581 |  |  | 0.02847287 | 0.100633 | 0.05985502 | 0.1003733 | 0.08961009 | 0.1002957
[5 empty] | 0.06843586 | 0.04539139 |  |  | 0.02888077 | 0.1015478 | 0.05810402 | 0.1012858 | 0.08839746 | 0.1012075
[5 empty] | 0.06779045 | 0.04541608 |  |  | 0.0286057 | 0.1024627 | 0.05863737 | 0.1021983 | 0.08791342 | 0.1021193
[5 empty] | 0.0671433 | 0.04543989 |  |  | 0.02857551 | 0.1033775 | 0.05962984 | 0.1031108 | 0.09020085 | 0.103031
[5 empty] | 0.06649442 | 0.0454628 |  |  | 0.02782164 | 0.1042924 | 0.05952255 | 0.1040233 | 0.08623549 | 0.1039428
[5 empty] | 0.06584381 | 0.04548482 |  |  | 0.02861014 | 0.1052072 | 0.05954311 | 0.1049358 | 0.08923573 | 0.1048546
[5 empty] | 0.06519146 | 0.04550595 |  |  | 0.02819628 | 0.1061221 | 0.05944746 | 0.1058482 | 0.08671946 | 0.1057664
[5 empty] | 0.06453738 | 0.0455262 |  |  | 0.0280724 | 0.1070369 | 0.05774392 | 0.1067607 | 0.08917642 | 0.1066782
[5 empty] | 0.06388156 | 0.04554555 |  |  | 0.02856874 | 0.1079518 | 0.05912108 | 0.1076732 | 0.0888716 | 0.1075899
[5 empty] | 0.06322401 | 0.04556401 |  |  | 0.02841905 | 0.1088666 | 0.05802012 | 0.1085857 | 0.0914304 | 0.1085017
[5 empty] | 0.06256472 | 0.04558159 |  |  | 0.02798505 | 0.1097815 | 0.05685276 | 0.1094982 | 0.08863638 | 0.1094135
[5 empty] | 0.0619037 | 0.04559827 |  |  | 0.02910156 | 0.1106963 | 0.06147962 | 0.1104107 | 0.09244727 | 0.1103253
[5 empty] | 0.06124095 | 0.04561407 |  |  | 0.02877764 | 0.1116111 | 0.05857893 | 0.1113231 | 0.08761993 | 0.1112371
[5 empty] | 0.06057646 | 0.04562897 |  |  | 0.02836631 | 0.112526 | 0.06148506 | 0.1122356 | 0.08921168 | 0.1121488
[5 empty] | 0.05991023 | 0.04564298 |  |  | 0.0280517 | 0.1134408 | 0.06061798 | 0.1131481 | 0.09047391 | 0.1130606
[5 empty] | 0.05924227 | 0.04565611 |  |  | 0.02984999 | 0.1143557 | 0.05774211 | 0.1140606 | 0.08816368 | 0.1139724
[5 empty] | 0.05857258 | 0.04566834 |  |  | 0.02819746 | 0.1152705 | 0.06214194 | 0.1149731 | 0.09150079 | 0.1148842
[5 empty] | 0.05790115 | 0.04567969 |  |  | 0.02974477 | 0.1161854 | 0.0602584 | 0.1158856 | 0.09494014 | 0.1157959
[5 empty] | 0.05722799 | 0.04569015 |  |  | 0.02940612 | 0.1171002 | 0.06134786 | 0.1167981 | 0.09162696 | 0.1167077
[5 empty] | 0.05655309 | 0.04569971 |  |  | 0.03014329 | 0.1180151 | 0.05946183 | 0.1177105 | 0.09236576 | 0.1176195
[5 empty] | 0.05587646 | 0.04570839 |  |  | 0.03003525 | 0.1189299 | 0.0624879 | 0.118623 | 0.09212073 | 0.1185313
[5 empty] | 0.05519809 | 0.04571617 |  |  | 0.02981999 | 0.1198448 | 0.06264674 | 0.1195355 | 0.09105068 | 0.1194431
[5 empty] | 0.05451799 | 0.04572307 |  |  | 0.02914041 | 0.1207596 | 0.05938003 | 0.120448 | 0.08902803 | 0.1203548
[5 empty] | 0.05383615 | 0.04572908 |  |  | 0.02891178 | 0.1216744 | 0.06139345 | 0.1213605 | 0.0898363 | 0.1212666
[5 empty] | 0.05315258 | 0.04573419 |  |  | 0.02971299 | 0.1225893 | 0.06307147 | 0.122273 | 0.0924563 | 0.1221784
[5 empty] | 0.05246728 | 0.04573842 |  |  | 0.03004416 | 0.1235041 | 0.06101375 | 0.1231855 | 0.09314585 | 0.1230902
[5 empty] | 0.05178024 | 0.04574176 |  |  | 0.03038 | 0.124419 | 0.06314782 | 0.1240979 | 0.09570298 | 0.124002
[5 empty] | 0.05109147 | 0.04574421 |  |  | 0.02939911 | 0.1253338 | 0.06299316 | 0.1250104 | 0.09412616 | 0.1249137
[5 empty] | 0.05040096 | 0.04574576 |  |  | 0.02979946 | 0.1262487 | 0.06144058 | 0.1259229 | 0.09162192 | 0.1258255
[5 empty] | 0.04970872 | 0.04574643 |  |  | 0.02949357 | 0.1271635 | 0.0626529 | 0.1268354 | 0.0962152 | 0.1267373
[5 empty] | 0.04901474 | 0.04574621 |  |  | 0.02990745 | 0.1280784 | 0.06278331 | 0.1277479 | 0.09306326 | 0.1276491
[5 empty] | 0.04831903 | 0.0457451 |  |  | 0.03019754 | 0.1289932 | 0.06121491 | 0.1286604 | 0.09132133 | 0.1285609
[5 empty] | 0.04762158 | 0.0457431 |  |  | 0.03016891 | 0.1299081 | 0.06307508 | 0.1295728 | 0.09355405 | 0.1294726
[5 empty] | 0.0469224 | 0.04574021 |  |  | 0.0303944 | 0.1308229 | 0.06255101 | 0.1304853 | 0.09776474 | 0.1303844
[5 empty] | 0.04622149 | 0.04573642 |  |  | 0.03094111 | 0.1317378 | 0.06229096 | 0.1313978 | 0.09521001 | 0.1312962
[5 empty] | 0.04551884 | 0.04573175 |  |  | 0.03024801 | 0.1326526 | 0.06247374 | 0.1323103 | 0.09701309 | 0.132208
[5 empty] | 0.04481445 | 0.04572619 |  |  | 0.03077511 | 0.1335674 | 0.06233497 | 0.1332228 | 0.09306835 | 0.1331198
[5 empty] | 0.04410833 | 0.04571974 |  |  | 0.03050871 | 0.1344823 | 0.0652013 | 0.1341353 | 0.09314412 | 0.1340315
[5 empty] | 0.04340048 | 0.0457124 |  |  | 0.03072709 | 0.1353971 | 0.06539147 | 0.1350478 | 0.09834664 | 0.1349433
[5 empty] | 0.04269089 | 0.04570417 |  |  | 0.03051872 | 0.136312 | 0.064626 | 0.1359602 | 0.09762414 | 0.1358551
[5 empty] | 0.04197957 | 0.04569505 |  |  | 0.0311669 | 0.1372268 | 0.06562985 | 0.1368727 | 0.0932595 | 0.1367669
[5 empty] | 0.04126651 | 0.04568505 |  |  | 0.03105064 | 0.1381417 | 0.06261328 | 0.1377852 | 0.09442597 | 0.1376786
[5 empty] | 0.04055172 | 0.04567415 |  |  | 0.03069526 | 0.1390565 | 0.06413851 | 0.1386977 | 0.0979221 | 0.1385904
[5 empty] | 0.0398352 | 0.04566236 |  |  | 0.03072424 | 0.1399714 | 0.06369173 | 0.1396102 | 0.09780104 | 0.1395022
[5 empty] | 0.03911694 | 0.04564968 |  |  | 0.03095202 | 0.1408862 | 0.06300744 | 0.1405227 | 0.09596494 | 0.140414
[5 empty] | 0.03839694 | 0.04563611 |  |  | 0.03209606 | 0.1418011 | 0.0652009 | 0.1414351 | 0.1002744 | 0.1413258
[5 empty] | 0.03767521 | 0.04562165 |  |  | 0.03136317 | 0.1427159 | 0.06333277 | 0.1423476 | 0.0974004 | 0.1422375
[5 empty] | 0.03695175 | 0.04560631 |  |  | 0.03147205 | 0.1436307 | 0.06254804 | 0.1432601 | 0.09546223 | 0.1431493
[5 empty] | 0.03622655 | 0.04559007 |  |  | 0.03082701 | 0.1445456 | 0.06638015 | 0.1441726 | 0.09830137 | 0.1440611
[5 empty] | 0.03549962 | 0.04557294 |  |  | 0.0307127 | 0.1454604 | 0.06293162 | 0.1450851 | 0.09619481 | 0.1449729
[5 empty] | 0.03477095 | 0.04555492 |  |  | 0.03088849 | 0.1463753 | 0.0674822 | 0.1459976 | 0.1001472 | 0.1458847
[5 empty] | 0.03404055 | 0.04553602 |  |  | 0.03117432 | 0.1472901 | 0.06336434 | 0.1469101 | 0.1006766 | 0.1467964
[5 empty] | 0.03330841 | 0.04551622 |  |  | 0.03266294 | 0.148205 | 0.0667727 | 0.1478225 | 0.09915609 | 0.1477082
[5 empty] | 0.03257454 | 0.04549553 |  |  | 0.03227539 | 0.1491198 | 0.06402122 | 0.148735 | 0.1023678 | 0.14862
[5 empty] | 0.03183894 | 0.04547396 |  |  | 0.03274838 | 0.1500347 | 0.06847573 | 0.1496475 | 0.09793972 | 0.1495318
[5 empty] | 0.0311016 | 0.04545149 |  |  | 0.03218556 | 0.1509495 | 0.06602969 | 0.15056 | 0.1009479 | 0.1504436
[5 empty] | 0.03036252 | 0.04542813 |  |  | 0.03148741 | 0.1518644 | 0.06583902 | 0.1514725 | 0.09913135 | 0.1513553
[5 empty] | 0.02962171 | 0.04540389 |  |  | 0.03216792 | 0.1527792 | 0.06587105 | 0.152385 | 0.1018708 | 0.1522671
[5 empty] | 0.02887917 | 0.04537875 |  |  | 0.03295566 | 0.153694 | 0.06863111 | 0.1532975 | 0.09946833 | 0.1531789
[5 empty] | 0.02813489 | 0.04535273 |  |  | 0.03195094 | 0.1546089 | 0.06481018 | 0.1542099 | 0.1045327 | 0.1540907
[5 empty] | 0.02738888 | 0.04532581 |  |  | 0.03247699 | 0.1555237 | 0.06516584 | 0.1551224 | 0.099936 | 0.1550025
[5 empty] | 0.02664113 | 0.04529801 |  |  | 0.03296144 | 0.1564386 | 0.0689404 | 0.1560349 | 0.1002156 | 0.1559142
[5 empty] | 0.02589165 | 0.04526931 |  |  | 0.03218642 | 0.1573534 | 0.06714842 | 0.1569474 | 0.104842 | 0.156826
[5 empty] | 0.02514043 | 0.04523973 |  |  | 0.03263736 | 0.1582683 | 0.06718375 | 0.1578599 | 0.1007364 | 0.1577378
[5 empty] | 0.02438748 | 0.04520926 |  |  | 0.03325495 | 0.1591831 | 0.06657165 | 0.1587724 | 0.1059336 | 0.1586496
[5 empty] | 0.0236328 | 0.04517789 |  |  | 0.03359917 | 0.160098 | 0.06717725 | 0.1596848 | 0.1001396 | 0.1595613
[5 empty] | 0.02287638 | 0.04514564 |  |  | 0.03272256 | 0.1610128 | 0.06578084 | 0.1605973 | 0.1048956 | 0.1604731
[5 empty] | 0.02211822 | 0.0451125 |  |  | 0.03338302 | 0.1619277 | 0.06723639 | 0.1615098 | 0.106089 | 0.1613849
[5 empty] | 0.02135834 | 0.04507846 |  |  | 0.03316211 | 0.1628425 | 0.06751874 | 0.1624223 | 0.1007316 | 0.1622967
[5 empty] | 0.02059671 | 0.04504354 |  |  | 0.03399916 | 0.1637573 | 0.06727617 | 0.1633348 | 0.1016157 | 0.1632085
[5 empty] | 0.01983335 | 0.04500773 |  |  | 0.03341934 | 0.1646722 | 0.0692104 | 0.1642473 | 0.1026762 | 0.1641202
[5 empty] | 0.01906826 | 0.04497102 |  |  | 0.03415745 | 0.165587 | 0.06837284 | 0.1651598 | 0.1041066 | 0.165032
[5 empty] | 0.01830144 | 0.04493343 |  |  | 0.03423663 | 0.1665019 | 0.06800212 | 0.1660722 | 0.1053027 | 0.1659438
[5 empty] | 0.01753287 | 0.04489495 |  |  | 0.03363842 | 0.1674167 | 0.06882371 | 0.1669847 | 0.1059224 | 0.1668556
[5 empty] | 0.01676258 | 0.04485558 |  |  | 0.03298051 | 0.1683316 | 0.06839934 | 0.1678972 | 0.1014404 | 0.1677674
[5 empty] | 0.01599055 | 0.04481532 |  |  | 0.03356998 | 0.1692464 | 0.07111395 | 0.1688097 | 0.1066755 | 0.1686791
[5 empty] | 0.01521678 | 0.04477417 |  |  | 0.0337737 | 0.1701613 | 0.06931293 | 0.1697222 | 0.1047721 | 0.1695909
[5 empty] | 0.01444128 | 0.04473212 |  |  | 0.03305434 | 0.1710761 | 0.06738557 | 0.1706347 | 0.1091141 | 0.1705027
[5 empty] | 0.01366405 | 0.04468919 |  |  | 0.03375343 | 0.171991 | 0.06804366 | 0.1715471 | 0.1039485 | 0.1714145
[5 empty] | 0.01288508 | 0.04464537 |  |  | 0.03471535 | 0.1729058 | 0.0720252 | 0.1724596 | 0.1029791 | 0.1723263
[5 empty] | 0.01210438 | 0.04460066 |  |  | 0.03317946 | 0.1738206 | 0.07101208 | 0.1733721 | 0.1065908 | 0.173238
[5 empty] | 0.01132194 | 0.04455506 |  |  | 0.03493633 | 0.1747355 | 0.06919636 | 0.1742846 | 0.1032428 | 0.1741498
[5 empty] | 0.01053777 | 0.04450857 |  |  | 0.0334702 | 0.1756503 | 0.07107878 | 0.1751971 | 0.1047216 | 0.1750616
[5 empty] | 0.009751863 | 0.04446119 |  |  | 0.0339411 | 0.1765652 | 0.06998082 | 0.1761096 | 0.1054945 | 0.1759734
[5 empty] | 0.008964222 | 0.04441292 |  |  | 0.03397282 | 0.17748 | 0.07079683 | 0.1770221 | 0.105393 | 0.1768851
[5 empty] | 0.008174847 | 0.04436376 |  |  | 0.03437117 | 0.1783949 | 0.07249479 | 0.1779345 | 0.110608 | 0.1777969
[5 empty] | 0.007383737 | 0.04431372 |  |  | 0.03419397 | 0.1793097 | 0.07060924 | 0.178847 | 0.1052789 | 0.1787087
[5 empty] | 0.006590893 | 0.04426278 |  |  | 0.03410436 | 0.1802246 | 0.07222177 | 0.1797595 | 0.1088213 | 0.1796205
[5 empty] | 0.005796314 | 0.04421095 |  |  | 0.03510564 | 0.1811394 | 0.06976614 | 0.180672 | 0.1066057 | 0.1805323
[5 empty] | 0.005 | 0.04415823 |  |  | 0.03533938 | 0.1820543 | 0.07022644 | 0.1815845 | 0.1065235 | 0.181444
[5 empty] | 0.005 | 0.04415823
[5 empty] | 0.005636381 | 0.04412375
[5 empty] | 0.006274394 | 0.04409016
[5 empty] | 0.00691404 | 0.04405746
[5 empty] | 0.007555318 | 0.04402565
[5 empty] | 0.008198229 | 0.04399473
[5 empty] | 0.008842773 | 0.0439647
[5 empty] | 0.009488948 | 0.04393556
[5 empty] | 0.01013676 | 0.04390731
[5 empty] | 0.0107862 | 0.04387995
[5 empty] | 0.01143727 | 0.04385348
[5 empty] | 0.01208998 | 0.04382789
[5 empty] | 0.01274431 | 0.0438032
[5 empty] | 0.01340029 | 0.0437794
[5 empty] | 0.01405789 | 0.04375649
[5 empty] | 0.01471712 | 0.04373446
[5 empty] | 0.01537799 | 0.04371333
[5 empty] | 0.01604049 | 0.04369309
[5 empty] | 0.01670463 | 0.04367374
[5 empty] | 0.01737039 | 0.04365527
[5 empty] | 0.01803779 | 0.0436377
[5 empty] | 0.01870682 | 0.04362101
[5 empty] | 0.01937748 | 0.04360522
[5 empty] | 0.02004978 | 0.04359032
[5 empty] | 0.02072371 | 0.0435763
[5 empty] | 0.02139927 | 0.04356318
[5 empty] | 0.02207646 | 0.04355094
[5 empty] | 0.02275529 | 0.0435396
[5 empty] | 0.02343574 | 0.04352914
[5 empty] | 0.02411783 | 0.04351957
[5 empty] | 0.02480156 | 0.0435109
[5 empty] | 0.02548691 | 0.04350311
[5 empty] | 0.0261739 | 0.04349622
[5 empty] | 0.02686252 | 0.04349021
[5 empty] | 0.02755277 | 0.04348509
[5 empty] | 0.02824466 | 0.04348086
[5 empty] | 0.02893818 | 0.04347753
[5 empty] | 0.02963333 | 0.04347508
[5 empty] | 0.03033011 | 0.04347352
[5 empty] | 0.03102853 | 0.04347285
[5 empty] | 0.03172857 | 0.04347308
[5 empty] | 0.03243025 | 0.04347419
[5 empty] | 0.03313357 | 0.04347619
[5 empty] | 0.03383851 | 0.04347908
[5 empty] | 0.03454509 | 0.04348286
[5 empty] | 0.0352533 | 0.04348753
[5 empty] | 0.03596314 | 0.04349309
[5 empty] | 0.03667462 | 0.04349954
[5 empty] | 0.03738773 | 0.04350688
[5 empty] | 0.03810247 | 0.04351511
[5 empty] | 0.03881884 | 0.04352423
[5 empty] | 0.03953684 | 0.04353424
[5 empty] | 0.04025648 | 0.04354514
[5 empty] | 0.04097775 | 0.04355693
[5 empty] | 0.04170066 | 0.04356961
[5 empty] | 0.04242519 | 0.04358317
[5 empty] | 0.04315136 | 0.04359763
[5 empty] | 0.04387916 | 0.04361298
[5 empty] | 0.04460859 | 0.04362922
[5 empty] | 0.04533966 | 0.04364635
[5 empty] | 0.04607235 | 0.04366436
[5 empty] | 0.04680668 | 0.04368327
[5 empty] | 0.04754265 | 0.04370307
[5 empty] | 0.04828024 | 0.04372375
[5 empty] | 0.04901947 | 0.04374533
[5 empty] | 0.04976033 | 0.04376779
[5 empty] | 0.05050282 | 0.04379115
[5 empty] | 0.05124695 | 0.0438154
[5 empty] | 0.0519927 | 0.04384053
[5 empty] | 0.05274009 | 0.04386656
[5 empty] | 0.05348912 | 0.04389347
[5 empty] | 0.05423977 | 0.04392128
[5 empty] | 0.05499206 | 0.04394997
[5 empty] | 0.05574598 | 0.04397956
[5 empty] | 0.05650153 | 0.04401003
[5 empty] | 0.05725872 | 0.04404139
[5 empty] | 0.05801753 | 0.04407365
[5 empty] | 0.05877798 | 0.04410679
[5 empty] | 0.05954006 | 0.04414082
[5 empty] | 0.06030378 | 0.04417575
[5 empty] | 0.06106913 | 0.04421156
[5 empty] | 0.06183611 | 0.04424826
[5 empty] | 0.06260472 | 0.04428585
[5 empty] | 0.06337496 | 0.04432433
[5 empty] | 0.06414684 | 0.04436371
[5 empty] | 0.06492035 | 0.04440397
[5 empty] | 0.06569549 | 0.04444512
[5 empty] | 0.06647227 | 0.04448716
[5 empty] | 0.06725067 | 0.04453009
[5 empty] | 0.06803071 | 0.04457391
[5 empty] | 0.06881239 | 0.04461862
[5 empty] | 0.06959569 | 0.04466422
[5 empty] | 0.07038063 | 0.04471071
[5 empty] | 0.0711672 | 0.04475809
[5 empty] | 0.0719554 | 0.04480636
[5 empty] | 0.07274523 | 0.04485552
[5 empty] | 0.0735367 | 0.04490557
[5 empty] | 0.0743298 | 0.04495651
[5 empty] | 0.07512453 | 0.04500834
[5 empty] | 0.0759209 | 0.04506106
[5 empty] | 0.0754209 | 0.04506106
[5 empty] | 0.07488759 | 0.04688234
[5 empty] | 0.07437316 | 0.04870363
[5 empty] | 0.0738778 | 0.05052492
[5 empty] | 0.07340171 | 0.0523462
[5 empty] | 0.07294507 | 0.05416749
[5 empty] | 0.0725081 | 0.05598878
[5 empty] | 0.07209098 | 0.05781007
[5 empty] | 0.0716939 | 0.05963135
[5 empty] | 0.07131708 | 0.06145264
[5 empty] | 0.0709607 | 0.06327393
[5 empty] | 0.07062496 | 0.06509522
[5 empty] | 0.07031005 | 0.0669165
[5 empty] | 0.07001618 | 0.06873779
[5 empty] | 0.06974353 | 0.07055908
[5 empty] | 0.06949231 | 0.07238037
[5 empty] | 0.06926271 | 0.07420165
[5 empty] | 0.06905492 | 0.07602294
[5 empty] | 0.06886915 | 0.07784423
[5 empty] | 0.06870559 | 0.07966552
[5 empty] | 0.06856444 | 0.0814868
[5 empty] | 0.06844588 | 0.08330809
[5 empty] | 0.06835013 | 0.08512938
[5 empty] | 0.06827737 | 0.08695066
[5 empty] | 0.0682278 | 0.08877195
[5 empty] | 0.06820162 | 0.09059324
[5 empty] | 0.06820015 | 0.09241453
[5 empty] | 0.0682341 | 0.09423581
[5 empty] | 0.06830508 | 0.0960571
[5 empty] | 0.06841182 | 0.09787839
[5 empty] | 0.06855307 | 0.09969968
[5 empty] | 0.06872758 | 0.101521
[5 empty] | 0.06893409 | 0.1033423
[5 empty] | 0.06917134 | 0.1051635
[5 empty] | 0.06943808 | 0.1069848
[5 empty] | 0.06973305 | 0.1088061
[5 empty] | 0.070055 | 0.1106274
[5 empty] | 0.07040267 | 0.1124487
[5 empty] | 0.07077481 | 0.11427
[5 empty] | 0.07117015 | 0.1160913
[5 empty] | 0.07158745 | 0.1179125
[5 empty] | 0.07202545 | 0.1197338
[5 empty] | 0.07248288 | 0.1215551
[5 empty] | 0.07295851 | 0.1233764
[5 empty] | 0.07345106 | 0.1251977
[5 empty] | 0.07395929 | 0.127019
[5 empty] | 0.07448194 | 0.1288403
[5 empty] | 0.07501775 | 0.1306616
[5 empty] | 0.07556547 | 0.1324828
[5 empty] | 0.07612384 | 0.1343041
[5 empty] | 0.0766916 | 0.1361254
[5 empty] | 0.07726751 | 0.1379467
[5 empty] | 0.0778503 | 0.139768
[5 empty] | 0.07843872 | 0.1415893
[5 empty] | 0.07903151 | 0.1434106
[5 empty] | 0.07962742 | 0.1452319
[5 empty] | 0.08022519 | 0.1470531
[5 empty] | 0.08082357 | 0.1488744
[5 empty] | 0.08142129 | 0.15
[5 empty] | 0.08201711 | 0.152517
[5 empty] | 0.08260977 | 0.1543383
[5 empty] | 0.08319801 | 0.1561596
[5 empty] | 0.08378058 | 0.1579809
[5 empty] | 0.08435621 | 0.1598022
[5 empty] | 0.08492367 | 0.1616234
[5 empty] | 0.08548168 | 0.1634447
[5 empty] | 0.086029 | 0.165266
[5 empty] | 0.08656436 | 0.1670873
[5 empty] | 0.08708652 | 0.1689086
[5 empty] | 0.08759421 | 0.1707299
[5 empty] | 0.08808618 | 0.1725512
[5 empty] | 0.08856118 | 0.1743725
[5 empty] | 0.08901825 | 0.1761937
[5 empty] | 0.08946899 | 0.178015
[5 empty] | 0.08991986 | 0.1798363
[5 empty] | 0.09037086 | 0.1816576
[5 empty] | 0.090822 | 0.1834789
[5 empty] | 0.09127325 | 0.1853002
[5 empty] | 0.09172463 | 0.1871215
[5 empty] | 0.09217614 | 0.1889428
[5 empty] | 0.09262776 | 0.190764
[5 empty] | 0.09307949 | 0.1925853
[5 empty] | 0.09353135 | 0.1944066
[5 empty] | 0.09398331 | 0.1962279
[5 empty] | 0.09443538 | 0.1980492
[5 empty] | 0.09488756 | 0.1998705
[5 empty] | 0.09533984 | 0.2016918
[5 empty] | 0.09579222 | 0.2035131
[5 empty] | 0.0962447 | 0.2053343
[5 empty] | 0.09669728 | 0.2071556
[5 empty] | 0.09714996 | 0.2089769
[5 empty] | 0.09760272 | 0.2107982
[5 empty] | 0.09805558 | 0.2126195
[5 empty] | 0.09850852 | 0.2144408
[5 empty] | 0.09896155 | 0.2162621
[5 empty] | 0.09941465 | 0.2180834
[5 empty] | 0.09986784 | 0.2199046
[5 empty] | 0.1003211 | 0.2217259
[5 empty] | 0.1012279 | 0.2235472
[5 empty] | 0.1012279 | 0.2253685