## 1
Общество с ограниченной ответственностью "Инженерная геология" (ООО "ИнжГео") | [11 empty] | Общество с ограниченной ответственностью "Инженерная геология" (ООО "ИнжГео")
Юр. адрес: 117279, г. Москва, ул. Миклухо-Маклая, 36 а, этаж 5, пом. XXIII к. 76-84 | [11 empty] | Юр. адрес: 117279, г. Москва, ул. Миклухо-Маклая, 36 а, этаж 5, пом. XXIII к. 76-84 | [8 empty] | нагр |  |  | X0 | Y0 | R |  | нагр |  |  |  | X0 | Y0 | R | нагр |  |  |  | X0 | Y0 | R |  | нагр |  |  |  | X0 | Y0 | R
Телефон/факс +7 (495) 132-30-00, Адрес электронной почты inbox@inj-geo.ru | [11 empty] | Телефон/факс +7 (495) 132-30-00, Адрес электронной почты inbox@inj-geo.ru | [12 empty] | 0 | [7 empty] | 0 | [6 empty] | 0 | [7 empty] | 0
[21 empty] | девиатор | [6 empty] | девиатор | [6 empty] | девиатор | [7 empty] | девиатор
Испытательная лаборатория ООО «ИнжГео» | [11 empty] | Испытательная лаборатория ООО «ИнжГео» | [8 empty] | x0 | Угол | X | Y |  |  |  | x0 |  | Угол | X | Y |  |  | x0 |  | Угол | X | Y |  |  |  | x0 |  | Угол | X | Y
Адрес места осуществления деятельности лаборатории: г. Москва, просп. Вернадского, д. 51, стр. 1 | [11 empty] | Адрес места осуществления деятельности лаборатории: г. Москва, просп. Вернадского, д. 51, стр. 1 | [9 empty] | 0 | [7 empty] | 0 | [6 empty] | 0 | [7 empty] | 0
Телефон +7(910)4557682, E-mail: slg85@mail.ru | [11 empty] | Телефон +7(910)4557682, E-mail: slg85@mail.ru | [9 empty] | 5 | [7 empty] | 5 | [6 empty] | 5 | [7 empty] | 5
[22 empty] | 10 | [7 empty] | 10 | [6 empty] | 10 | [7 empty] | 10
[12 empty] | Протокол испытаний № 13-63/40 от 08-12-2022 | [9 empty] | 15 | [7 empty] | 15 | [6 empty] | 15 | [7 empty] | 15
[22 empty] | 20 | [7 empty] | 20 | [6 empty] | 20 | [7 empty] | 20
[12 empty] | Наименование и адрес заказчика: Переход трубопровода через р. Енисей | [9 empty] | 25 | [7 empty] | 25 | [6 empty] | 25 | [7 empty] | 25
[12 empty] | Наименование объекта: ООО Регионстрой | [9 empty] | 30 | [7 empty] | 30 | [6 empty] | 30 | [7 empty] | 30
Наименование используемого метода/методики: ГОСТ 12248.4-2020 | [11 empty] | Наименование используемого метода/методики: ГОСТ 12248.3-2020 | [9 empty] | 35 | [7 empty] | 35 | [6 empty] | 35 | [7 empty] | 35
Условия проведения испытания: температура окружающей среды (18 - 25)0С, влажность воздуха (40 - 75)% | [11 empty] | Условия проведения испытания: температура окружающей среды (18 - 25)0С, влажность воздуха (40 - 75)% | [9 empty] | 40 | [7 empty] | 40 | [6 empty] | 40 | [7 empty] | 40
[12 empty] | Дата получение объекта подлежащего испытаниям: 11-11-2022 | [9 empty] | 45 | [7 empty] | 45 | [6 empty] | 45 | [7 empty] | 45
[12 empty] | Дата испытания: 25.10.2022-19.11.2040 | [9 empty] | 50 | [7 empty] | 50 | [6 empty] | 50 | [7 empty] | 50
[22 empty] | 55 | [7 empty] | 55 | [6 empty] | 55 | [7 empty] | 55
Испытание грунтов методом трехосного сжатия | [11 empty] | Испытание грунтов методом трехосного сжатия | [9 empty] | 60 | [7 empty] | 60 | [6 empty] | 60 | [7 empty] | 60
[22 empty] | 65 | [7 empty] | 65 | [6 empty] | 65 | [7 empty] | 65
Лабораторный номер: | [6 empty] | We, д.е. = |  |  |  |  | Лабораторный номер: |  | 1075 |  |  |  | We, д.е. = | 0.538958387 |  |  | 70 | [7 empty] | 70 | [6 empty] | 70 | [7 empty] | 70
Номер скважины: | [6 empty] | ρ, г/см3 = |  |  |  |  | Номер скважины: |  | BH-007 |  |  |  | ρ, г/см3 = | 1.51 |  |  | 75 | [7 empty] | 75 | [6 empty] | 75 | [7 empty] | 75
Глубина отбора, м: | [6 empty] | ρs, г/см3 = |  |  |  |  | Глубина отбора, м: |  | 1 |  |  |  | ρs, г/см3 = | 2.72 |  |  | 80 | [7 empty] | 80 | [6 empty] | 80 | [7 empty] | 80
Наименование грунта: | [6 empty] | e, д.е. = |  |  |  |  | Наименование грунта: |  | Суглинок, после оттаивания текучий, легкий песчанистый |  |  |  | e, д.е. = | 1.772163 |  |  | 85 | [7 empty] | 85 | [6 empty] | 85 | [7 empty] | 85
Схема проведения опыта: | [6 empty] | IL, д.е. = |  |  |  |  | Схема проведения опыта: |  | КД |  |  |  | IL, д.е. = | 2.651 |  |  | 90 | [7 empty] | 90 | [6 empty] | 90 | [7 empty] | 90
[22 empty] | 95 | [7 empty] | 95 | [6 empty] | 95 | [7 empty] | 95
[22 empty] | 100 | [7 empty] | 100 | [6 empty] | 100 | [7 empty] | 100
Результаты испытаний | [11 empty] | Результаты испытаний | [9 empty] | 105 | [7 empty] | 105 | [6 empty] | 105 | [7 empty] | 105
[22 empty] | 110 | [7 empty] | 110 | [6 empty] | 110 | [7 empty] | 110
[22 empty] | 115 | [7 empty] | 115 | [6 empty] | 115 | [7 empty] | 115
[22 empty] | 120 | [7 empty] | 120 | [6 empty] | 120 | [7 empty] | 120
[22 empty] | 125 | [7 empty] | 125 | [6 empty] | 125 | [7 empty] | 125
[22 empty] | 130 | [7 empty] | 130 | [6 empty] | 130 | [7 empty] | 130
[22 empty] | 135 | [7 empty] | 135 | [6 empty] | 135 | [7 empty] | 135
[22 empty] | 140 | [7 empty] | 140 | [6 empty] | 140 | [7 empty] | 140
[22 empty] | 145 | [7 empty] | 145 | [6 empty] | 145 | [7 empty] | 145
[22 empty] | 150 | [7 empty] | 150 | [6 empty] | 150 | [7 empty] | 150
[22 empty] | 155 | [7 empty] | 155 | [6 empty] | 155 | [7 empty] | 155
[22 empty] | 160 | [7 empty] | 160 | [6 empty] | 160 | [7 empty] | 160
[22 empty] | 165 | [7 empty] | 165 | [6 empty] | 165 | [7 empty] | 165
[22 empty] | 170 | [7 empty] | 170 | [6 empty] | 170 | [7 empty] | 170
[22 empty] | 175 | [7 empty] | 175 | [6 empty] | 175 | [7 empty] | 175
[22 empty] | 180 | [7 empty] | 180 | [6 empty] | 180 | [7 empty] | 180
[13 empty] | Давление в камере, Мпа σ3 | Вертикальная нагрузка, Мпа σ1 | Поровое давление, Мпа u
| K0, д.е. | 0.8435655 |  |  |  |  | Коэфф. Точки | [5 empty] | 0.05 | 0.08493633 | [5 empty] | 1 | [6 empty] | σ3,кПа | σ1,кПа | u, кПа |  |  |  | 4
| q_zg, МПа | 0.04217828 | [10 empty] | 0.15 | 0.2220252 | [27 empty] | δ3, Мпа | δ1-δ3, МПа | δ1, МПа | δ1, КПа
|  |  | Модуль деформации, МПа: | [9 empty] | 0.25 | 0.3591141 | [21 empty] | С, МПа:
|  |  | Е0= |  | Точки модуля (полное напр.), МПа |  |  |  | 0.04217828 | 0.06748524 | [25 empty] | φ, град:
|  |  | E50 = |  | qf (полное напр.), МПа |  |  |  | 0.1006139 | [26 empty] | E, Мпа
|  |  | Коэф. Поперечной деформации, ϑ = | [9 empty] | Эффективные значения угла внутреннего трения и удельного сцепления ϕ', С' | [13 empty] | x | 0
[13 empty] | ϕ', град. = | 9 | [12 empty] | y |  |  |  | С, кПа | φ,°
[13 empty] | С', МПа = | 0.007
| Исполнитель: | [6 empty] | Морозов Д.С. |  |  |  |  | Исполнитель: |  |  |  |  | Морозов Д.С.
| Начальник исп. лаборатории: | [6 empty] | Семиколенова Л.Г. |  |  |  |  | Начальник исп. лаборатории: |  |  |  |  | Семиколенова Л.Г.
Лист 1 , всего листов 2 | [11 empty] | Лист 2 , всего листов 2
Частичное воспроизведение протокола испытаний без письменного разрешения ООО «ИнжГео» ЗАПРЕЩАЕТСЯ | [11 empty] | Частичное воспроизведение протокола испытаний без письменного разрешения ООО «ИнжГео» ЗАПРЕЩАЕТСЯ
[5 empty] | второй график |  | первый график | [9 empty] | К Пуассона
dev50 | epsE50 | ind | devE0 | epsE0 | dev | eps | sigma |  | dev1 | eps1 | dev2 | eps2 | dev3 | eps3 |  | Глины
0.05061393 | 0.005061355 |  |  |  | 0 | 0 |  |  | 5.5e-05 | 0 | 0.01764617 | 0.0003960952 | 0.02782409 | 0.0003905106 |  | < 0 | 0,20-0,30
ind |  |  |  |  | 0.009534698 | 0.0005561715 |  |  | 0.008384719 | 0.0005589771 | 0.0360126 | 0.001212536 | 0.05455704 | 0.001148561 |  | 0-0,25 | 0,30-0,38
2 |  |  |  |  | 0.01816121 | 0.001112343 |  |  | 0.01746816 | 0.001746803 | 0.03474043 | 0.001824321 | 0.05512773 | 0.001823678 |  | 0,25< | 0,38-0,45
E0 |  |  |  |  | 0.02530697 | 0.001687118 |  |  | 0.01778503 | 0.002744536 | 0.03541984 | 0.002736482 | 0.05397459 | 0.002735518 |  | Суглинки | 0,35-0,37
epsE0 | devE0 |  |  |  | 0.03088313 | 0.002224686 |  |  | 0.01823856 | 0.003659382 | 0.03683595 | 0.003648643 | 0.05770101 | 0.003647357 |  | Пески и супеси | 0,30-0,35
0.001687118 | 0.02530697 |  |  |  | 0.03644359 | 0.002780858 |  |  | 0.01770913 | 0.004574227 | 0.03815102 | 0.004560804 | 0.05612302 | 0.004559196
[5 empty] | 0.04149207 | 0.003337029 |  |  | 0.01919995 | 0.005489073 | 0.0381615 | 0.005472964 | 0.05517161 | 0.005471035
График E50 |  | График E |  |  | 0.04572541 | 0.003893201 |  |  | 0.01892659 | 0.006403918 | 0.04001938 | 0.006385125 | 0.0574264 | 0.006382875
eps | q | sigma |  |  | 0.04884049 | 0.004449372 |  |  | 0.01904155 | 0.007318764 | 0.03813766 | 0.007297286 | 0.05909257 | 0.007294714
Горизонтальная линия E50 |  | Касательная |  |  | 0.05061393 | 0.005061355 |  |  | 0.01923838 | 0.008233609 | 0.03997862 | 0.008209447 | 0.05805201 | 0.008206553
0 |  | a | b |  | 0.05124517 | 0.005561715 |  |  | 0.01919875 | 0.009148455 | 0.04130535 | 0.009121607 | 0.06244151 | 0.009118392
|  |  | 0 |  | 0.05193486 | 0.006117887 |  |  | 0.01866807 | 0.0100633 | 0.0405356 | 0.01003377 | 0.06274019 | 0.01003023
Вертикальная линия E50 |  | p1 и p2 |  |  | 0.05261207 | 0.006674058 |  |  | 0.01921272 | 0.01097815 | 0.03866305 | 0.01094593 | 0.0636318 | 0.01094207
| 0 | 0 |  |  | 0.05327691 | 0.00723023 |  |  | 0.02028066 | 0.01189299 | 0.03842824 | 0.01185809 | 0.06370292 | 0.01185391
[5 empty] | 0.05392949 | 0.007786401 |  |  | 0.01917579 | 0.01280784 | 0.04021318 | 0.01277025 | 0.06059531 | 0.01276575
Касательная линия E50 |  |  |  |  | 0.0545699 | 0.008342573 |  |  | 0.01947478 | 0.01372268 | 0.04180587 | 0.01368241 | 0.05907417 | 0.01367759
0 | 0 | Горизонтальная 1 |  |  | 0.05519826 | 0.008898744 |  |  | 0.01984849 | 0.01463753 | 0.04071814 | 0.01459457 | 0.05887134 | 0.01458943
[5 empty] | 0.05581467 | 0.009454916 |  |  | 0.01964516 | 0.01555237 | 0.04017721 | 0.01550673 | 0.05954648 | 0.01550127
Горизонтальная линия qкр |  |  |  |  | 0.05641925 | 0.01001109 |  |  | 0.01976679 | 0.01646722 | 0.04001532 | 0.01641889 | 0.06320976 | 0.01641311
Горизонтальная линия q |  | Горизонтальная 2 |  |  | 0.05701209 | 0.01056726 |  |  | 0.01982316 | 0.01738206 | 0.04083323 | 0.01733105 | 0.0602578 | 0.01732495
0 |  | 0 |  |  | 0.05759332 | 0.01112343 |  |  | 0.01947427 | 0.01829691 | 0.0408785 | 0.01824321 | 0.06133155 | 0.01823678
[5 empty] | 0.05816302 | 0.0116796 |  |  | 0.02027934 | 0.01921176 | 0.0399032 | 0.01915538 | 0.05992119 | 0.01914862
Вертикальная линия q |  |  |  |  | 0.05872132 | 0.01223577 |  |  | 0.02003812 | 0.0201266 | 0.04212852 | 0.02006754 | 0.06445262 | 0.02006046
| 0 |  |  |  | 0.05926831 | 0.01279194 |  |  | 0.01994576 | 0.02104145 | 0.04059405 | 0.0209797 | 0.06612066 | 0.0209723
[5 empty] | 0.05980411 | 0.01334812 |  |  | 0.02073819 | 0.02195629 | 0.04242501 | 0.02189186 | 0.06431161 | 0.02188414
[5 empty] | 0.06032882 | 0.01390429 |  |  | 0.02103004 | 0.02287114 | 0.04336798 | 0.02280402 | 0.06402496 | 0.02279598
[5 empty] | 0.06084255 | 0.01446046 |  |  | 0.02090613 | 0.02378598 | 0.04393641 | 0.02371618 | 0.06385026 | 0.02370782
[5 empty] | 0.0613454 | 0.01501663 |  |  | 0.02082051 | 0.02470083 | 0.04234605 | 0.02462834 | 0.06418429 | 0.02461966
[5 empty] | 0.06183749 | 0.0155728 |  |  | 0.02091035 | 0.02561567 | 0.04342203 | 0.0255405 | 0.0682186 | 0.0255315
[5 empty] | 0.06231892 | 0.01612897 |  |  | 0.02039403 | 0.02653052 | 0.04340319 | 0.02645266 | 0.06228036 | 0.02644334
[5 empty] | 0.0627898 | 0.01668515 |  |  | 0.0208147 | 0.02744536 | 0.04268728 | 0.02736482 | 0.06225055 | 0.02735518
[5 empty] | 0.06325023 | 0.01724132 |  |  | 0.02080792 | 0.02836021 | 0.04556174 | 0.02827698 | 0.06748822 | 0.02826702
[5 empty] | 0.06370033 | 0.01779749 |  |  | 0.02197063 | 0.02927506 | 0.04354897 | 0.02918914 | 0.06705019 | 0.02917886
[5 empty] | 0.06414019 | 0.01835366 |  |  | 0.02076915 | 0.0301899 | 0.04241626 | 0.0301013 | 0.0676817 | 0.0300907
[5 empty] | 0.06456993 | 0.01890983 |  |  | 0.02169631 | 0.03110475 | 0.04447365 | 0.03101346 | 0.06609349 | 0.03100253
[5 empty] | 0.06498965 | 0.019466 |  |  | 0.02205149 | 0.03201959 | 0.04286312 | 0.03192563 | 0.06424616 | 0.03191437
[5 empty] | 0.06539947 | 0.02002217 |  |  | 0.02090593 | 0.03293444 | 0.0459545 | 0.03283779 | 0.0685816 | 0.03282621
[5 empty] | 0.06579948 | 0.02057835 |  |  | 0.02150179 | 0.03384928 | 0.04427295 | 0.03374995 | 0.06673169 | 0.03373805
[5 empty] | 0.0661898 | 0.02113452 |  |  | 0.02237392 | 0.03476413 | 0.04363604 | 0.03466211 | 0.07065199 | 0.03464989
[5 empty] | 0.06657052 | 0.02169069 |  |  | 0.02166142 | 0.03567897 | 0.04575533 | 0.03557427 | 0.06666888 | 0.03556173
[5 empty] | 0.06694177 | 0.02224686 |  |  | 0.02256956 | 0.03659382 | 0.04627362 | 0.03648643 | 0.07183437 | 0.03647357
[5 empty] | 0.06730365 | 0.02280303 |  |  | 0.02183257 | 0.03750867 | 0.0451893 | 0.03739859 | 0.0704236 | 0.03738541
[5 empty] | 0.06765625 | 0.0233592 |  |  | 0.02173045 | 0.03842351 | 0.04420615 | 0.03831075 | 0.06873808 | 0.03829725
[5 empty] | 0.0679997 | 0.02391538 |  |  | 0.02297986 | 0.03933836 | 0.04471422 | 0.03922291 | 0.06736948 | 0.03920909
[5 empty] | 0.0683341 | 0.02447155 |  |  | 0.02339058 | 0.0402532 | 0.04739899 | 0.04013507 | 0.06782579 | 0.04012093
[5 empty] | 0.06865955 | 0.02502772 |  |  | 0.02287446 | 0.04116805 | 0.04707408 | 0.04104723 | 0.071779 | 0.04103277
[5 empty] | 0.06897617 | 0.02558389 |  |  | 0.02238879 | 0.04208289 | 0.04605578 | 0.04195939 | 0.07395266 | 0.04194461
[5 empty] | 0.06928405 | 0.02614006 |  |  | 0.02304967 | 0.04299774 | 0.04521074 | 0.04287155 | 0.07367354 | 0.04285644
[5 empty] | 0.06958331 | 0.02669623 |  |  | 0.02270495 | 0.04391258 | 0.04689979 | 0.04378372 | 0.07024631 | 0.04376828
[5 empty] | 0.06987405 | 0.0272524 |  |  | 0.02295582 | 0.04482743 | 0.04941086 | 0.04469588 | 0.07098519 | 0.04468012
[5 empty] | 0.07015638 | 0.02780858 |  |  | 0.02243415 | 0.04574227 | 0.0458031 | 0.04560804 | 0.07446184 | 0.04559196
[5 empty] | 0.07043042 | 0.02836475 |  |  | 0.02376825 | 0.04665712 | 0.04740635 | 0.0465202 | 0.07377533 | 0.0465038
[5 empty] | 0.07069625 | 0.02892092 |  |  | 0.02379131 | 0.04757197 | 0.04781579 | 0.04743236 | 0.07593091 | 0.04741564
[5 empty] | 0.070954 | 0.02947709 |  |  | 0.02303892 | 0.04848681 | 0.05005244 | 0.04834452 | 0.07432058 | 0.04832748
[5 empty] | 0.07120377 | 0.03003326 |  |  | 0.02308815 | 0.04940166 | 0.04841273 | 0.04925668 | 0.07037877 | 0.04923932
[5 empty] | 0.07144567 | 0.03058943 |  |  | 0.02387748 | 0.0503165 | 0.04784675 | 0.05016884 | 0.07203571 | 0.05015116
[5 empty] | 0.0716798 | 0.0311456 |  |  | 0.0239276 | 0.05123135 | 0.04669585 | 0.051081 | 0.07336246 | 0.051063
[5 empty] | 0.07190626 | 0.03170178 |  |  | 0.02339378 | 0.05214619 | 0.05086678 | 0.05199316 | 0.07409628 | 0.05197484
[5 empty] | 0.07212518 | 0.03225795 |  |  | 0.02390082 | 0.05306104 | 0.05049334 | 0.05290532 | 0.07290359 | 0.05288668
[5 empty] | 0.07233666 | 0.03281412 |  |  | 0.02397511 | 0.05397588 | 0.0486006 | 0.05381748 | 0.07318319 | 0.05379852
[5 empty] | 0.07254079 | 0.03337029 |  |  | 0.02355527 | 0.05489073 | 0.05143988 | 0.05472964 | 0.0750099 | 0.05471035
[5 empty] | 0.0727377 | 0.03392646 |  |  | 0.02444452 | 0.05580557 | 0.04862017 | 0.0556418 | 0.07198204 | 0.05562219
[5 empty] | 0.07292748 | 0.03448263 |  |  | 0.02451797 | 0.05672042 | 0.04791712 | 0.05655397 | 0.07195496 | 0.05653403
[5 empty] | 0.07311024 | 0.03503881 |  |  | 0.02501785 | 0.05763527 | 0.04889428 | 0.05746613 | 0.07656565 | 0.05744587
[5 empty] | 0.0732861 | 0.03559498 |  |  | 0.02466207 | 0.05855011 | 0.05174045 | 0.05837829 | 0.073475 | 0.05835771
[5 empty] | 0.07345515 | 0.03615115 |  |  | 0.023723 | 0.05946496 | 0.05157646 | 0.05929045 | 0.07930923 | 0.05926955
[5 empty] | 0.07361751 | 0.03670732 |  |  | 0.02460681 | 0.0603798 | 0.05237211 | 0.06020261 | 0.07908482 | 0.06018139
[5 empty] | 0.07377328 | 0.03726349 |  |  | 0.02445524 | 0.06129465 | 0.05262866 | 0.06111477 | 0.07975763 | 0.06109323
[5 empty] | 0.07392257 | 0.03781966 |  |  | 0.02446445 | 0.06220949 | 0.05207735 | 0.06202693 | 0.0747773 | 0.06200507
[5 empty] | 0.07406549 | 0.03837583 |  |  | 0.02466037 | 0.06312434 | 0.04932951 | 0.06293909 | 0.0749045 | 0.06291691
[5 empty] | 0.07420214 | 0.03893201 |  |  | 0.0254513 | 0.06403918 | 0.05322799 | 0.06385125 | 0.0760942 | 0.06382875
[5 empty] | 0.07433263 | 0.03948818 |  |  | 0.02568489 | 0.06495403 | 0.05146612 | 0.06476341 | 0.07775097 | 0.06474059
[5 empty] | 0.07445707 | 0.04004435 |  |  | 0.02483326 | 0.06586888 | 0.0499797 | 0.06567557 | 0.07748068 | 0.06565243
[5 empty] | 0.07457557 | 0.04060052 |  |  | 0.02528598 | 0.06678372 | 0.05193947 | 0.06658773 | 0.07822703 | 0.06656426
[5 empty] | 0.07468823 | 0.04115669 |  |  | 0.02526205 | 0.06769857 | 0.05342526 | 0.06749989 | 0.07927899 | 0.0674761
[5 empty] | 0.07479516 | 0.04171286 |  |  | 0.02576172 | 0.06861341 | 0.05247514 | 0.06841205 | 0.08029007 | 0.06838794
[5 empty] | 0.07489646 | 0.04226904 |  |  | 0.02602972 | 0.06952826 | 0.05333509 | 0.06932422 | 0.07706972 | 0.06929978
[5 empty] | 0.07499225 | 0.04282521 |  |  | 0.02630706 | 0.0704431 | 0.05049855 | 0.07023638 | 0.08144937 | 0.07021162
[5 empty] | 0.07508263 | 0.04338138 |  |  | 0.02622709 | 0.07135795 | 0.05129323 | 0.07114854 | 0.0788214 | 0.07112346
[5 empty] | 0.07516771 | 0.04393755 |  |  | 0.02500865 | 0.07227279 | 0.05170849 | 0.0720607 | 0.08297339 | 0.0720353
[5 empty] | 0.07524759 | 0.04449372 |  |  | 0.02616844 | 0.07318764 | 0.05335397 | 0.07297286 | 0.0771658 | 0.07294714
[5 empty] | 0.07532239 | 0.04504989 |  |  | 0.02522757 | 0.07410248 | 0.0545348 | 0.07388502 | 0.07992474 | 0.07385898
[5 empty] | 0.0753922 | 0.04560606 |  |  | 0.02627183 | 0.07501733 | 0.05322086 | 0.07479718 | 0.0807291 | 0.07477082
[5 empty] | 0.07545714 | 0.04616224 |  |  | 0.02615136 | 0.07593218 | 0.05151891 | 0.07570934 | 0.07805523 | 0.07568266
[5 empty] | 0.07551732 | 0.04671841 |  |  | 0.02591151 | 0.07684702 | 0.05334352 | 0.0766215 | 0.08184506 | 0.0765945
[5 empty] | 0.07557284 | 0.04727458 |  |  | 0.02608597 | 0.07776187 | 0.05252208 | 0.07753366 | 0.08377648 | 0.07750634
[5 empty] | 0.0756238 | 0.04783075 |  |  | 0.02693545 | 0.07867671 | 0.05348015 | 0.07844582 | 0.08252425 | 0.07841817
[5 empty] | 0.07567032 | 0.04838692 |  |  | 0.02604903 | 0.07959156 | 0.0529058 | 0.07935798 | 0.07937115 | 0.07933001
[5 empty] | 0.07571251 | 0.04894309 |  |  | 0.02714357 | 0.0805064 | 0.05631069 | 0.08027014 | 0.0849993 | 0.08024185
[5 empty] | 0.07575046 | 0.04949927 |  |  | 0.02580352 | 0.08142125 | 0.05423916 | 0.0811823 | 0.08130817 | 0.08115369
[5 empty] | 0.07578429 | 0.05005544 |  |  | 0.02677498 | 0.08233609 | 0.05447453 | 0.08209447 | 0.08497625 | 0.08206553
[5 empty] | 0.0758141 | 0.05061161 |  |  | 0.02695854 | 0.08325094 | 0.05620387 | 0.08300663 | 0.081312 | 0.08297737
[5 empty] | 0.07584001 | 0.05116778 |  |  | 0.02632067 | 0.08416578 | 0.05655232 | 0.08391879 | 0.08448201 | 0.08388921
[5 empty] | 0.07586211 | 0.05172395 |  |  | 0.02628074 | 0.08508063 | 0.05689565 | 0.08483095 | 0.08334706 | 0.08480105
[5 empty] | 0.07588052 | 0.05228012 |  |  | 0.02613997 | 0.08599548 | 0.05288707 | 0.08574311 | 0.08324762 | 0.08571289
[5 empty] | 0.07589534 | 0.05283629 |  |  | 0.02734602 | 0.08691032 | 0.05637789 | 0.08665527 | 0.08488307 | 0.08662473
[5 empty] | 0.07590668 | 0.05339247 |  |  | 0.0275212 | 0.08782517 | 0.05750519 | 0.08756743 | 0.08408071 | 0.08753657
[5 empty] | 0.07591465 | 0.05394864 |  |  | 0.02684849 | 0.08874001 | 0.05735665 | 0.08847959 | 0.08270296 | 0.08844841
[5 empty] | 0.07591935 | 0.05450481 |  |  | 0.02703822 | 0.08965486 | 0.05693653 | 0.08939175 | 0.0860526 | 0.08936025
[5 empty] | 0.0759209 | 0.05506098 |  |  | 0.02706598 | 0.0905697 | 0.05804059 | 0.09030391 | 0.0862845 | 0.09027209
[5 empty] | 0.0754209 | 0.05506098 |  |  | 0.02741842 | 0.09148455 | 0.05706482 | 0.09121607 | 0.08664552 | 0.09118392
[5 empty] | 0.07479457 | 0.05509645 |  |  | 0.02739181 | 0.09239939 | 0.05775101 | 0.09212823 | 0.0880513 | 0.09209576
[5 empty] | 0.0741665 | 0.05513102 |  |  | 0.02716334 | 0.09331424 | 0.05796201 | 0.09304039 | 0.08281036 | 0.0930076
[5 empty] | 0.0735367 | 0.05516469 |  |  | 0.02774967 | 0.09422909 | 0.0567071 | 0.09395256 | 0.08353593 | 0.09391944
[5 empty] | 0.07290517 | 0.05519746 |  |  | 0.02815557 | 0.09514393 | 0.05455296 | 0.09486472 | 0.08538427 | 0.09483128
[5 empty] | 0.0722719 | 0.05522933 |  |  | 0.02818178 | 0.09605878 | 0.05462652 | 0.09577688 | 0.08849879 | 0.09574312
[5 empty] | 0.0716369 | 0.0552603 |  |  | 0.02810877 | 0.09697362 | 0.05684795 | 0.09668904 | 0.08647388 | 0.09665496
[5 empty] | 0.07100016 | 0.05529037 |  |  | 0.02777205 | 0.09788847 | 0.0548379 | 0.0976012 | 0.08730833 | 0.0975668
[5 empty] | 0.07036168 | 0.05531954 |  |  | 0.02771014 | 0.09880331 | 0.05907758 | 0.09851336 | 0.08638789 | 0.09847864
[5 empty] | 0.06972148 | 0.05534781 |  |  | 0.02839449 | 0.09971816 | 0.05845242 | 0.09942552 | 0.08499297 | 0.09939048
[5 empty] | 0.06907954 | 0.05537518 |  |  | 0.02792772 | 0.100633 | 0.05660275 | 0.1003377 | 0.08478333 | 0.1003023
[5 empty] | 0.06843586 | 0.05540165 |  |  | 0.02717372 | 0.1015478 | 0.05773869 | 0.1012498 | 0.08625798 | 0.1012142
[5 empty] | 0.06779045 | 0.05542722 |  |  | 0.02862574 | 0.1024627 | 0.05628865 | 0.102162 | 0.09091829 | 0.102126
[5 empty] | 0.0671433 | 0.05545189 |  |  | 0.02899058 | 0.1033775 | 0.05788379 | 0.1030742 | 0.0900564 | 0.1030378
[5 empty] | 0.06649442 | 0.05547567 |  |  | 0.02806464 | 0.1042924 | 0.05767891 | 0.1039863 | 0.09039247 | 0.1039497
[5 empty] | 0.06584381 | 0.05549854 |  |  | 0.02811983 | 0.1052072 | 0.05971984 | 0.1048985 | 0.09065976 | 0.1048615
[5 empty] | 0.06519146 | 0.05552051 |  |  | 0.02748791 | 0.1061221 | 0.05684555 | 0.1058106 | 0.08489016 | 0.1057734
[5 empty] | 0.06453738 | 0.05554158 |  |  | 0.0283318 | 0.1070369 | 0.05793476 | 0.1067228 | 0.08871095 | 0.1066852
[5 empty] | 0.06388156 | 0.05556175 |  |  | 0.0294667 | 0.1079518 | 0.05818158 | 0.107635 | 0.09046667 | 0.107597
[5 empty] | 0.06322401 | 0.05558103 |  |  | 0.02898132 | 0.1088666 | 0.06065705 | 0.1085471 | 0.09268864 | 0.1085089
[5 empty] | 0.06256472 | 0.0555994 |  |  | 0.02902308 | 0.1097815 | 0.06105497 | 0.1094593 | 0.0906397 | 0.1094207
[5 empty] | 0.0619037 | 0.05561687 |  |  | 0.02860706 | 0.1106963 | 0.05761559 | 0.1103714 | 0.0874607 | 0.1103325
[5 empty] | 0.06124095 | 0.05563344 |  |  | 0.02862759 | 0.1116111 | 0.05900256 | 0.1112836 | 0.08750203 | 0.1112444
[5 empty] | 0.06057646 | 0.05564912 |  |  | 0.0292121 | 0.112526 | 0.05786755 | 0.1121958 | 0.08849268 | 0.1121562
[5 empty] | 0.05991023 | 0.05566389 |  |  | 0.02896883 | 0.1134408 | 0.0588474 | 0.1131079 | 0.08933367 | 0.1130681
[5 empty] | 0.05924227 | 0.05567777 |  |  | 0.02894517 | 0.1143557 | 0.06103055 | 0.1140201 | 0.09073602 | 0.1139799
[5 empty] | 0.05857258 | 0.05569074 |  |  | 0.02951207 | 0.1152705 | 0.06053126 | 0.1149323 | 0.09205578 | 0.1148917
[5 empty] | 0.05790115 | 0.05570281 |  |  | 0.02973039 | 0.1161854 | 0.05787814 | 0.1158444 | 0.09300394 | 0.1158036
[5 empty] | 0.05722799 | 0.05571399 |  |  | 0.02946495 | 0.1171002 | 0.05996155 | 0.1167566 | 0.09420059 | 0.1167154
[5 empty] | 0.05655309 | 0.05572426 |  |  | 0.02938481 | 0.1180151 | 0.05869097 | 0.1176687 | 0.09006963 | 0.1176273
[5 empty] | 0.05587646 | 0.05573364 |  |  | 0.02909984 | 0.1189299 | 0.05967007 | 0.1185809 | 0.09475331 | 0.1185391
[5 empty] | 0.05519809 | 0.05574211 |  |  | 0.02919086 | 0.1198448 | 0.06119367 | 0.1194931 | 0.09200618 | 0.1194509
[5 empty] | 0.05451799 | 0.05574968 |  |  | 0.03034912 | 0.1207596 | 0.0603809 | 0.1204052 | 0.09025555 | 0.1203628
[5 empty] | 0.05383615 | 0.05575636 |  |  | 0.02960273 | 0.1216744 | 0.05994214 | 0.1213174 | 0.09262008 | 0.1212746
[5 empty] | 0.05315258 | 0.05576213 |  |  | 0.0305241 | 0.1225893 | 0.06108031 | 0.1222295 | 0.0935062 | 0.1221865
[5 empty] | 0.05246728 | 0.05576701 |  |  | 0.02913304 | 0.1235041 | 0.06091727 | 0.1231417 | 0.08995906 | 0.1230983
[5 empty] | 0.05178024 | 0.05577099 |  |  | 0.02961991 | 0.124419 | 0.06269182 | 0.1240539 | 0.09289541 | 0.1240101
[5 empty] | 0.05109147 | 0.05577406 |  |  | 0.03021989 | 0.1253338 | 0.06369328 | 0.124966 | 0.0956205 | 0.124922
[5 empty] | 0.05040096 | 0.05577624 |  |  | 0.03092514 | 0.1262487 | 0.05987358 | 0.1258782 | 0.09202425 | 0.1258338
[5 empty] | 0.04970872 | 0.05577751 |  |  | 0.0300077 | 0.1271635 | 0.06292347 | 0.1267903 | 0.09377602 | 0.1267457
[5 empty] | 0.04901474 | 0.05577789 |  |  | 0.02968178 | 0.1280784 | 0.06009379 | 0.1277025 | 0.09730937 | 0.1276575
[5 empty] | 0.04831903 | 0.05577737 |  |  | 0.02951773 | 0.1289932 | 0.06255807 | 0.1286147 | 0.09529107 | 0.1285693
[5 empty] | 0.04762158 | 0.05577594 |  |  | 0.03021719 | 0.1299081 | 0.06102655 | 0.1295268 | 0.09360905 | 0.1294812
[5 empty] | 0.0469224 | 0.05577362 |  |  | 0.03012054 | 0.1308229 | 0.06315059 | 0.130439 | 0.0926548 | 0.130393
[5 empty] | 0.04622149 | 0.0557704 |  |  | 0.03042186 | 0.1317378 | 0.06436834 | 0.1313511 | 0.09278928 | 0.1313049
[5 empty] | 0.04551884 | 0.05576627 |  |  | 0.03113259 | 0.1326526 | 0.06453003 | 0.1322633 | 0.09799596 | 0.1322167
[5 empty] | 0.04481445 | 0.05576125 |  |  | 0.0297815 | 0.1335674 | 0.06239416 | 0.1331755 | 0.09474073 | 0.1331285
[5 empty] | 0.04410833 | 0.05575533 |  |  | 0.02989633 | 0.1344823 | 0.06309603 | 0.1340876 | 0.09667287 | 0.1340404
[5 empty] | 0.04340048 | 0.05574851 |  |  | 0.03146362 | 0.1353971 | 0.06581511 | 0.1349998 | 0.09437783 | 0.1349522
[5 empty] | 0.04269089 | 0.05574078 |  |  | 0.03028377 | 0.136312 | 0.06414417 | 0.1359119 | 0.09899061 | 0.135864
[5 empty] | 0.04197957 | 0.05573216 |  |  | 0.03053437 | 0.1372268 | 0.06195653 | 0.1368241 | 0.1005241 | 0.1367759
[5 empty] | 0.04126651 | 0.05572264 |  |  | 0.03077432 | 0.1381417 | 0.06358744 | 0.1377363 | 0.09920562 | 0.1376877
[5 empty] | 0.04055172 | 0.05571222 |  |  | 0.03077151 | 0.1390565 | 0.06232515 | 0.1386484 | 0.09663079 | 0.1385996
[5 empty] | 0.0398352 | 0.0557009 |  |  | 0.03087635 | 0.1399714 | 0.06262816 | 0.1395606 | 0.09879183 | 0.1395114
[5 empty] | 0.03911694 | 0.05568867 |  |  | 0.03202076 | 0.1408862 | 0.06553622 | 0.1404728 | 0.09632941 | 0.1404232
[5 empty] | 0.03839694 | 0.05567555 |  |  | 0.03073527 | 0.1418011 | 0.06447356 | 0.1413849 | 0.1001904 | 0.1413351
[5 empty] | 0.03767521 | 0.05566153 |  |  | 0.03076776 | 0.1427159 | 0.06380199 | 0.1422971 | 0.09668415 | 0.1422469
[5 empty] | 0.03695175 | 0.05564661 |  |  | 0.03103525 | 0.1436307 | 0.06713259 | 0.1432092 | 0.0952569 | 0.1431588
[5 empty] | 0.03622655 | 0.05563079 |  |  | 0.03104572 | 0.1445456 | 0.06692104 | 0.1441214 | 0.0974694 | 0.1440706
[5 empty] | 0.03549962 | 0.05561407 |  |  | 0.03159612 | 0.1454604 | 0.06356323 | 0.1450336 | 0.09902997 | 0.1449824
[5 empty] | 0.03477095 | 0.05559645 |  |  | 0.03124231 | 0.1463753 | 0.06672938 | 0.1459457 | 0.1020498 | 0.1458943
[5 empty] | 0.03404055 | 0.05557793 |  |  | 0.03168733 | 0.1472901 | 0.06623566 | 0.1468579 | 0.09769785 | 0.1468061
[5 empty] | 0.03330841 | 0.05555851 |  |  | 0.03248247 | 0.148205 | 0.06583221 | 0.14777 | 0.09683511 | 0.147718
[5 empty] | 0.03257454 | 0.05553819 |  |  | 0.03261879 | 0.1491198 | 0.0664503 | 0.1486822 | 0.09887862 | 0.1486298
[5 empty] | 0.03183894 | 0.05551697 |  |  | 0.03268263 | 0.1500347 | 0.06425836 | 0.1495944 | 0.1004839 | 0.1495416
[5 empty] | 0.0311016 | 0.05549485 |  |  | 0.0328108 | 0.1509495 | 0.0663781 | 0.1505065 | 0.09873732 | 0.1504535
[5 empty] | 0.03036252 | 0.05547183 |  |  | 0.03146152 | 0.1518644 | 0.06668266 | 0.1514187 | 0.1020413 | 0.1513653
[5 empty] | 0.02962171 | 0.05544791 |  |  | 0.03191241 | 0.1527792 | 0.06713911 | 0.1523308 | 0.09958971 | 0.1522772
[5 empty] | 0.02887917 | 0.0554231 |  |  | 0.03278042 | 0.153694 | 0.06667033 | 0.153243 | 0.09800468 | 0.153189
[5 empty] | 0.02813489 | 0.05539738 |  |  | 0.03260604 | 0.1546089 | 0.06502907 | 0.1541552 | 0.1013421 | 0.1541008
[5 empty] | 0.02738888 | 0.05537076 |  |  | 0.03270925 | 0.1555237 | 0.06666706 | 0.1550673 | 0.103639 | 0.1550127
[5 empty] | 0.02664113 | 0.05534324 |  |  | 0.03339096 | 0.1564386 | 0.06900726 | 0.1559795 | 0.1005084 | 0.1559245
[5 empty] | 0.02589165 | 0.05531482 |  |  | 0.03344585 | 0.1573534 | 0.06722409 | 0.1568916 | 0.1006516 | 0.1568363
[5 empty] | 0.02514043 | 0.0552855 |  |  | 0.03253012 | 0.1582683 | 0.06749912 | 0.1578038 | 0.1016593 | 0.1577482
[5 empty] | 0.02438748 | 0.05525529 |  |  | 0.03288157 | 0.1591831 | 0.0675554 | 0.158716 | 0.1002615 | 0.15866
[5 empty] | 0.0236328 | 0.05522417 |  |  | 0.03357425 | 0.160098 | 0.06579693 | 0.1596281 | 0.1033592 | 0.1595719
[5 empty] | 0.02287638 | 0.05519215 |  |  | 0.03279738 | 0.1610128 | 0.06678638 | 0.1605403 | 0.1063194 | 0.1604837
[5 empty] | 0.02211822 | 0.05515923 |  |  | 0.03212643 | 0.1619277 | 0.06649146 | 0.1614524 | 0.1046676 | 0.1613955
[5 empty] | 0.02135834 | 0.05512542 |  |  | 0.03286222 | 0.1628425 | 0.07039014 | 0.1623646 | 0.1056206 | 0.1623074
[5 empty] | 0.02059671 | 0.0550907 |  |  | 0.03308217 | 0.1637573 | 0.07006527 | 0.1632768 | 0.102926 | 0.1632192
[5 empty] | 0.01983335 | 0.05505508 |  |  | 0.03279324 | 0.1646722 | 0.0682386 | 0.1641889 | 0.1023151 | 0.1641311
[5 empty] | 0.01906826 | 0.05501857 |  |  | 0.0334062 | 0.165587 | 0.06856549 | 0.1651011 | 0.1010075 | 0.1650429
[5 empty] | 0.01830144 | 0.05498115 |  |  | 0.03393566 | 0.1665019 | 0.06682597 | 0.1660133 | 0.1020628 | 0.1659547
[5 empty] | 0.01753287 | 0.05494283 |  |  | 0.03265979 | 0.1674167 | 0.07083848 | 0.1669254 | 0.1057932 | 0.1668666
[5 empty] | 0.01676258 | 0.05490362 |  |  | 0.03385946 | 0.1683316 | 0.07141347 | 0.1678376 | 0.1016046 | 0.1677784
[5 empty] | 0.01599055 | 0.0548635 |  |  | 0.03310707 | 0.1692464 | 0.06974233 | 0.1687497 | 0.1047767 | 0.1686903
[5 empty] | 0.01521678 | 0.05482249 |  |  | 0.03291777 | 0.1701613 | 0.07005146 | 0.1696619 | 0.1072482 | 0.1696021
[5 empty] | 0.01444128 | 0.05478057 |  |  | 0.03379428 | 0.1710761 | 0.0720252 | 0.1705741 | 0.1033844 | 0.1705139
[5 empty] | 0.01366405 | 0.05473776 |  |  | 0.03365254 | 0.171991 | 0.06880326 | 0.1714862 | 0.1060017 | 0.1714258
[5 empty] | 0.01288508 | 0.05469404 |  |  | 0.03395799 | 0.1729058 | 0.06915039 | 0.1723984 | 0.1058903 | 0.1723376
[5 empty] | 0.01210438 | 0.05464943 |  |  | 0.03440079 | 0.1738206 | 0.07116699 | 0.1733105 | 0.1039713 | 0.1732495
[5 empty] | 0.01132194 | 0.05460391 |  |  | 0.03425098 | 0.1747355 | 0.06891121 | 0.1742227 | 0.1084 | 0.1741613
[5 empty] | 0.01053777 | 0.0545575 |  |  | 0.03406681 | 0.1756503 | 0.06852965 | 0.1751349 | 0.1091141 | 0.1750731
[5 empty] | 0.009751863 | 0.05451018 |  |  | 0.0342212 | 0.1765652 | 0.07009379 | 0.176047 | 0.1047791 | 0.175985
[5 empty] | 0.008964222 | 0.05446197 |  |  | 0.03523807 | 0.17748 | 0.07075106 | 0.1769592 | 0.1088371 | 0.1768968
[5 empty] | 0.008174847 | 0.05441285 |  |  | 0.03493633 | 0.1783949 | 0.06873082 | 0.1778713 | 0.1114377 | 0.1778087
[5 empty] | 0.007383737 | 0.05436284 |  |  | 0.03399915 | 0.1793097 | 0.07134111 | 0.1787835 | 0.1081968 | 0.1787205
[5 empty] | 0.006590893 | 0.05431193 |  |  | 0.03391958 | 0.1802246 | 0.07036052 | 0.1796957 | 0.1086192 | 0.1796323
[5 empty] | 0.005796314 | 0.05426011 |  |  | 0.03568084 | 0.1811394 | 0.07191796 | 0.1806078 | 0.1105379 | 0.1805442
[5 empty] | 0.005 | 0.0542074 |  |  | 0.03529499 | 0.1820543 | 0.06960495 | 0.18152 | 0.1059257 | 0.181456
[5 empty] | 0.005 | 0.0542074
[5 empty] | 0.005636381 | 0.05417193
[5 empty] | 0.006274394 | 0.05413736
[5 empty] | 0.00691404 | 0.05410369
[5 empty] | 0.007555318 | 0.05407092
[5 empty] | 0.008198229 | 0.05403905
[5 empty] | 0.008842773 | 0.05400808
[5 empty] | 0.009488948 | 0.05397801
[5 empty] | 0.01013676 | 0.05394884
[5 empty] | 0.0107862 | 0.05392057
[5 empty] | 0.01143727 | 0.0538932
[5 empty] | 0.01208998 | 0.05386673
[5 empty] | 0.01274431 | 0.05384116
[5 empty] | 0.01340029 | 0.05381649
[5 empty] | 0.01405789 | 0.05379271
[5 empty] | 0.01471712 | 0.05376984
[5 empty] | 0.01537799 | 0.05374787
[5 empty] | 0.01604049 | 0.0537268
[5 empty] | 0.01670463 | 0.05370663
[5 empty] | 0.01737039 | 0.05368735
[5 empty] | 0.01803779 | 0.05366898
[5 empty] | 0.01870682 | 0.05365151
[5 empty] | 0.01937748 | 0.05363494
[5 empty] | 0.02004978 | 0.05361926
[5 empty] | 0.02072371 | 0.05360449
[5 empty] | 0.02139927 | 0.05359062
[5 empty] | 0.02207646 | 0.05357764
[5 empty] | 0.02275529 | 0.05356557
[5 empty] | 0.02343574 | 0.05355439
[5 empty] | 0.02411783 | 0.05354412
[5 empty] | 0.02480156 | 0.05353474
[5 empty] | 0.02548691 | 0.05352627
[5 empty] | 0.0261739 | 0.0535187
[5 empty] | 0.02686252 | 0.05351202
[5 empty] | 0.02755277 | 0.05350625
[5 empty] | 0.02824466 | 0.05350137
[5 empty] | 0.02893818 | 0.05349739
[5 empty] | 0.02963333 | 0.05349432
[5 empty] | 0.03033011 | 0.05349214
[5 empty] | 0.03102853 | 0.05349087
[5 empty] | 0.03172857 | 0.05349049
[5 empty] | 0.03243025 | 0.05349101
[5 empty] | 0.03313357 | 0.05349244
[5 empty] | 0.03383851 | 0.05349476
[5 empty] | 0.03454509 | 0.05349798
[5 empty] | 0.0352533 | 0.05350211
[5 empty] | 0.03596314 | 0.05350713
[5 empty] | 0.03667462 | 0.05351305
[5 empty] | 0.03738773 | 0.05351987
[5 empty] | 0.03810247 | 0.0535276
[5 empty] | 0.03881884 | 0.05353622
[5 empty] | 0.03953684 | 0.05354574
[5 empty] | 0.04025648 | 0.05355616
[5 empty] | 0.04097775 | 0.05356748
[5 empty] | 0.04170066 | 0.05357971
[5 empty] | 0.04242519 | 0.05359283
[5 empty] | 0.04315136 | 0.05360685
[5 empty] | 0.04387916 | 0.05362177
[5 empty] | 0.04460859 | 0.05363759
[5 empty] | 0.04533966 | 0.05365431
[5 empty] | 0.04607235 | 0.05367193
[5 empty] | 0.04680668 | 0.05369045
[5 empty] | 0.04754265 | 0.05370987
[5 empty] | 0.04828024 | 0.05373019
[5 empty] | 0.04901947 | 0.05375141
[5 empty] | 0.04976033 | 0.05377353
[5 empty] | 0.05050282 | 0.05379655
[5 empty] | 0.05124695 | 0.05382047
[5 empty] | 0.0519927 | 0.05384529
[5 empty] | 0.05274009 | 0.053871
[5 empty] | 0.05348912 | 0.05389762
[5 empty] | 0.05423977 | 0.05392514
[5 empty] | 0.05499206 | 0.05395356
[5 empty] | 0.05574598 | 0.05398288
[5 empty] | 0.05650153 | 0.05401309
[5 empty] | 0.05725872 | 0.05404421
[5 empty] | 0.05801753 | 0.05407623
[5 empty] | 0.05877798 | 0.05410915
[5 empty] | 0.05954006 | 0.05414296
[5 empty] | 0.06030378 | 0.05417768
[5 empty] | 0.06106913 | 0.0542133
[5 empty] | 0.06183611 | 0.05424981
[5 empty] | 0.06260472 | 0.05428723
[5 empty] | 0.06337496 | 0.05432555
[5 empty] | 0.06414684 | 0.05436476
[5 empty] | 0.06492035 | 0.05440488
[5 empty] | 0.06569549 | 0.05444589
[5 empty] | 0.06647227 | 0.05448781
[5 empty] | 0.06725067 | 0.05453062
[5 empty] | 0.06803071 | 0.05457434
[5 empty] | 0.06881239 | 0.05461895
[5 empty] | 0.06959569 | 0.05466447
[5 empty] | 0.07038063 | 0.05471088
[5 empty] | 0.0711672 | 0.0547582
[5 empty] | 0.0719554 | 0.05480641
[5 empty] | 0.07274523 | 0.05485553
[5 empty] | 0.0735367 | 0.05490554
[5 empty] | 0.0743298 | 0.05495645
[5 empty] | 0.07512453 | 0.05500827
[5 empty] | 0.0759209 | 0.05506098
[5 empty] | 0.0754209 | 0.05506098
[5 empty] | 0.07488759 | 0.05688227
[5 empty] | 0.07437316 | 0.05870355
[5 empty] | 0.0738778 | 0.06052484
[5 empty] | 0.07340171 | 0.06234613
[5 empty] | 0.07294507 | 0.06416742
[5 empty] | 0.0725081 | 0.0659887
[5 empty] | 0.07209098 | 0.06780999
[5 empty] | 0.0716939 | 0.06963128
[5 empty] | 0.07131708 | 0.07145257
[5 empty] | 0.0709607 | 0.07327385
[5 empty] | 0.07062496 | 0.07509514
[5 empty] | 0.07031005 | 0.07691643
[5 empty] | 0.07001618 | 0.07873772
[5 empty] | 0.06974353 | 0.080559
[5 empty] | 0.06949231 | 0.08238029
[5 empty] | 0.06926271 | 0.08420158
[5 empty] | 0.06905492 | 0.08602287
[5 empty] | 0.06886915 | 0.08784415
[5 empty] | 0.06870559 | 0.08966544
[5 empty] | 0.06856444 | 0.09148673
[5 empty] | 0.06844588 | 0.09330801
[5 empty] | 0.06835013 | 0.0951293
[5 empty] | 0.06827737 | 0.09695059
[5 empty] | 0.0682278 | 0.09877188
[5 empty] | 0.06820162 | 0.1005932
[5 empty] | 0.06820015 | 0.1024145
[5 empty] | 0.0682341 | 0.1042357
[5 empty] | 0.06830508 | 0.106057
[5 empty] | 0.06841182 | 0.1078783
[5 empty] | 0.06855307 | 0.1096996
[5 empty] | 0.06872758 | 0.1115209
[5 empty] | 0.06893409 | 0.1133422
[5 empty] | 0.06917134 | 0.1151635
[5 empty] | 0.06943808 | 0.1169848
[5 empty] | 0.06973305 | 0.118806
[5 empty] | 0.070055 | 0.1206273
[5 empty] | 0.07040267 | 0.1224486
[5 empty] | 0.07077481 | 0.1242699
[5 empty] | 0.07117015 | 0.1260912
[5 empty] | 0.07158745 | 0.1279125
[5 empty] | 0.07202545 | 0.1297338
[5 empty] | 0.07248288 | 0.131555
[5 empty] | 0.07295851 | 0.1333763
[5 empty] | 0.07345106 | 0.1351976
[5 empty] | 0.07395929 | 0.1370189
[5 empty] | 0.07448194 | 0.1388402
[5 empty] | 0.07501775 | 0.1406615
[5 empty] | 0.07556547 | 0.1424828
[5 empty] | 0.07612384 | 0.1443041
[5 empty] | 0.0766916 | 0.1461253
[5 empty] | 0.07726751 | 0.1479466
[5 empty] | 0.0778503 | 0.15
[5 empty] | 0.07843872 | 0.1515892
[5 empty] | 0.07903151 | 0.1534105
[5 empty] | 0.07962742 | 0.1552318
[5 empty] | 0.08022519 | 0.1570531
[5 empty] | 0.08082357 | 0.1588744
[5 empty] | 0.08142129 | 0.1606956
[5 empty] | 0.08201711 | 0.1625169
[5 empty] | 0.08260977 | 0.1643382
[5 empty] | 0.08319801 | 0.1661595
[5 empty] | 0.08378058 | 0.1679808
[5 empty] | 0.08435621 | 0.1698021
[5 empty] | 0.08492367 | 0.1716234
[5 empty] | 0.08548168 | 0.1734447
[5 empty] | 0.086029 | 0.1752659
[5 empty] | 0.08656436 | 0.1770872
[5 empty] | 0.08708652 | 0.1789085
[5 empty] | 0.08759421 | 0.1807298
[5 empty] | 0.08808618 | 0.1825511
[5 empty] | 0.08856118 | 0.1843724
[5 empty] | 0.08901825 | 0.1861937
[5 empty] | 0.08946899 | 0.188015
[5 empty] | 0.08991986 | 0.1898362
[5 empty] | 0.09037086 | 0.1916575
[5 empty] | 0.090822 | 0.1934788
[5 empty] | 0.09127325 | 0.1953001
[5 empty] | 0.09172463 | 0.1971214
[5 empty] | 0.09217614 | 0.1989427
[5 empty] | 0.09262776 | 0.200764
[5 empty] | 0.09307949 | 0.2025853
[5 empty] | 0.09353135 | 0.2044065
[5 empty] | 0.09398331 | 0.2062278
[5 empty] | 0.09443538 | 0.2080491
[5 empty] | 0.09488756 | 0.2098704
[5 empty] | 0.09533984 | 0.2116917
[5 empty] | 0.09579222 | 0.213513
[5 empty] | 0.0962447 | 0.2153343
[5 empty] | 0.09669728 | 0.2171556
[5 empty] | 0.09714996 | 0.2189768
[5 empty] | 0.09760272 | 0.2207981
[5 empty] | 0.09805558 | 0.2226194
[5 empty] | 0.09850852 | 0.2244407
[5 empty] | 0.09896155 | 0.226262
[5 empty] | 0.09941465 | 0.2280833
[5 empty] | 0.09986784 | 0.2299046
[5 empty] | 0.1003211 | 0.2317259
[5 empty] | 0.1012279 | 0.2335471
[5 empty] | 0.1012279 | 0.2353684