## 1
Общество с ограниченной ответственностью "Инженерная геология" (ООО "ИнжГео") | [11 empty] | Общество с ограниченной ответственностью "Инженерная геология" (ООО "ИнжГео")
Юр. адрес: 117279, г. Москва, ул. Миклухо-Маклая, 36 а, этаж 5, пом. XXIII к. 76-84 | [11 empty] | Юр. адрес: 117279, г. Москва, ул. Миклухо-Маклая, 36 а, этаж 5, пом. XXIII к. 76-84 | [8 empty] | нагр |  |  | X0 | Y0 | R |  | нагр |  |  |  | X0 | Y0 | R | нагр |  |  |  | X0 | Y0 | R |  | нагр |  |  |  | X0 | Y0 | R
Телефон/факс +7 (495) 132-30-00, Адрес электронной почты inbox@inj-geo.ru | [11 empty] | Телефон/факс +7 (495) 132-30-00, Адрес электронной почты inbox@inj-geo.ru | [12 empty] | 0 | [7 empty] | 0 | [6 empty] | 0 | [7 empty] | 0
[21 empty] | девиатор | [6 empty] | девиатор | [6 empty] | девиатор | [7 empty] | девиатор
Испытательная лаборатория ООО «ИнжГео» | [11 empty] | Испытательная лаборатория ООО «ИнжГео» | [8 empty] | x0 | Угол | X | Y |  |  |  | x0 |  | Угол | X | Y |  |  | x0 |  | Угол | X | Y |  |  |  | x0 |  | Угол | X | Y
Адрес места осуществления деятельности лаборатории: г. Москва, просп. Вернадского, д. 51, стр. 1 | [11 empty] | Адрес места осуществления деятельности лаборатории: г. Москва, просп. Вернадского, д. 51, стр. 1 | [9 empty] | 0 | [7 empty] | 0 | [6 empty] | 0 | [7 empty] | 0
Телефон +7(910)4557682, E-mail: slg85@mail.ru | [11 empty] | Телефон +7(910)4557682, E-mail: slg85@mail.ru | [9 empty] | 5 | [7 empty] | 5 | [6 empty] | 5 | [7 empty] | 5
[22 empty] | 10 | [7 empty] | 10 | [6 empty] | 10 | [7 empty] | 10
[12 empty] | Протокол испытаний № 13-63/41 от 09-12-2022 | [9 empty] | 15 | [7 empty] | 15 | [6 empty] | 15 | [7 empty] | 15
[22 empty] | 20 | [7 empty] | 20 | [6 empty] | 20 | [7 empty] | 20
[12 empty] | Наименование и адрес заказчика: Переход трубопровода через р. Енисей | [9 empty] | 25 | [7 empty] | 25 | [6 empty] | 25 | [7 empty] | 25
[12 empty] | Наименование объекта: ООО Регионстрой | [9 empty] | 30 | [7 empty] | 30 | [6 empty] | 30 | [7 empty] | 30
Наименование используемого метода/методики: ГОСТ 12248.4-2020 | [11 empty] | Наименование используемого метода/методики: ГОСТ 12248.3-2020 | [9 empty] | 35 | [7 empty] | 35 | [6 empty] | 35 | [7 empty] | 35
Условия проведения испытания: температура окружающей среды (18 - 25)0С, влажность воздуха (40 - 75)% | [11 empty] | Условия проведения испытания: температура окружающей среды (18 - 25)0С, влажность воздуха (40 - 75)% | [9 empty] | 40 | [7 empty] | 40 | [6 empty] | 40 | [7 empty] | 40
[12 empty] | Дата получение объекта подлежащего испытаниям: 12-11-2022 | [9 empty] | 45 | [7 empty] | 45 | [6 empty] | 45 | [7 empty] | 45
[12 empty] | Дата испытания: 25.10.2022-19.11.2041 | [9 empty] | 50 | [7 empty] | 50 | [6 empty] | 50 | [7 empty] | 50
[22 empty] | 55 | [7 empty] | 55 | [6 empty] | 55 | [7 empty] | 55
Испытание грунтов методом трехосного сжатия | [11 empty] | Испытание грунтов методом трехосного сжатия | [9 empty] | 60 | [7 empty] | 60 | [6 empty] | 60 | [7 empty] | 60
[22 empty] | 65 | [7 empty] | 65 | [6 empty] | 65 | [7 empty] | 65
Лабораторный номер: | [6 empty] | We, д.е. = |  |  |  |  | Лабораторный номер: |  | 1076 |  |  |  | We, д.е. = | 0.473392464 |  |  | 70 | [7 empty] | 70 | [6 empty] | 70 | [7 empty] | 70
Номер скважины: | [6 empty] | ρ, г/см3 = |  |  |  |  | Номер скважины: |  | BH-007 |  |  |  | ρ, г/см3 = |  |  |  | 75 | [7 empty] | 75 | [6 empty] | 75 | [7 empty] | 75
Глубина отбора, м: | [6 empty] | ρs, г/см3 = |  |  |  |  | Глубина отбора, м: |  | 2.9 |  |  |  | ρs, г/см3 = | 2.71 |  |  | 80 | [7 empty] | 80 | [6 empty] | 80 | [7 empty] | 80
Наименование грунта: | [6 empty] | e, д.е. = |  |  |  |  | Наименование грунта: |  | Суглинок, после оттаивания текучий, легкий песчанистый |  |  |  | e, д.е. = |  |  |  | 85 | [7 empty] | 85 | [6 empty] | 85 | [7 empty] | 85
Схема проведения опыта: | [6 empty] | IL, д.е. = |  |  |  |  | Схема проведения опыта: |  | КД |  |  |  | IL, д.е. = | 2.488 |  |  | 90 | [7 empty] | 90 | [6 empty] | 90 | [7 empty] | 90
[22 empty] | 95 | [7 empty] | 95 | [6 empty] | 95 | [7 empty] | 95
[22 empty] | 100 | [7 empty] | 100 | [6 empty] | 100 | [7 empty] | 100
Результаты испытаний | [11 empty] | Результаты испытаний | [9 empty] | 105 | [7 empty] | 105 | [6 empty] | 105 | [7 empty] | 105
[22 empty] | 110 | [7 empty] | 110 | [6 empty] | 110 | [7 empty] | 110
[22 empty] | 115 | [7 empty] | 115 | [6 empty] | 115 | [7 empty] | 115
[22 empty] | 120 | [7 empty] | 120 | [6 empty] | 120 | [7 empty] | 120
[22 empty] | 125 | [7 empty] | 125 | [6 empty] | 125 | [7 empty] | 125
[22 empty] | 130 | [7 empty] | 130 | [6 empty] | 130 | [7 empty] | 130
[22 empty] | 135 | [7 empty] | 135 | [6 empty] | 135 | [7 empty] | 135
[22 empty] | 140 | [7 empty] | 140 | [6 empty] | 140 | [7 empty] | 140
[22 empty] | 145 | [7 empty] | 145 | [6 empty] | 145 | [7 empty] | 145
[22 empty] | 150 | [7 empty] | 150 | [6 empty] | 150 | [7 empty] | 150
[22 empty] | 155 | [7 empty] | 155 | [6 empty] | 155 | [7 empty] | 155
[22 empty] | 160 | [7 empty] | 160 | [6 empty] | 160 | [7 empty] | 160
[22 empty] | 165 | [7 empty] | 165 | [6 empty] | 165 | [7 empty] | 165
[22 empty] | 170 | [7 empty] | 170 | [6 empty] | 170 | [7 empty] | 170
[22 empty] | 175 | [7 empty] | 175 | [6 empty] | 175 | [7 empty] | 175
[22 empty] | 180 | [7 empty] | 180 | [6 empty] | 180 | [7 empty] | 180
[13 empty] | Давление в камере, Мпа σ3 | Вертикальная нагрузка, Мпа σ1 | Поровое давление, Мпа u
| K0, д.е. | 0.8435655 |  |  |  |  | Коэфф. Точки | [5 empty] | 0.05 | 0.08493633 | [5 empty] | 1 | [6 empty] | σ3,кПа | σ1,кПа | u, кПа |  |  |  | 4
| q_zg, МПа | 0.04217828 | [10 empty] | 0.15 | 0.2220252 | [27 empty] | δ3, Мпа | δ1-δ3, МПа | δ1, МПа | δ1, КПа
|  |  | Модуль деформации, МПа: | [9 empty] | 0.25 | 0.3591141 | [21 empty] | С, МПа:
|  |  | Е0= |  | Точки модуля (полное напр.), МПа |  |  |  | 0.04217828 | 0.06748524 | [25 empty] | φ, град:
|  |  | E50 = |  | qf (полное напр.), МПа |  |  |  | 0.1006139 | [26 empty] | E, Мпа
|  |  | Коэф. Поперечной деформации, ϑ = | [9 empty] | Эффективные значения угла внутреннего трения и удельного сцепления ϕ', С' | [13 empty] | x | 0
[13 empty] | ϕ', град. = | 9 | [12 empty] | y |  |  |  | С, кПа | φ,°
[13 empty] | С', МПа = | 0.007
| Исполнитель: | [6 empty] | Морозов Д.С. |  |  |  |  | Исполнитель: |  |  |  |  | Морозов Д.С.
| Начальник исп. лаборатории: | [6 empty] | Семиколенова Л.Г. |  |  |  |  | Начальник исп. лаборатории: |  |  |  |  | Семиколенова Л.Г.
Лист 1 , всего листов 2 | [11 empty] | Лист 2 , всего листов 2
Частичное воспроизведение протокола испытаний без письменного разрешения ООО «ИнжГео» ЗАПРЕЩАЕТСЯ | [11 empty] | Частичное воспроизведение протокола испытаний без письменного разрешения ООО «ИнжГео» ЗАПРЕЩАЕТСЯ
[5 empty] | второй график |  | первый график | [9 empty] | К Пуассона
dev50 | epsE50 | ind | devE0 | epsE0 | dev | eps | sigma |  | dev1 | eps1 | dev2 | eps2 | dev3 | eps3 |  | Глины
0.05061393 | 0.005061355 |  |  |  | 0 | 0 |  |  | -0.00033 | 0 | 0.01728605 | 0.000404349 | 0.03273422 | 0.0004156695 |  | < 0 | 0,20-0,30
ind |  |  |  |  | 0.009534698 | 0.0005561715 |  |  | 0.009782172 | 0.0006521399 | 0.0360126 | 0.001263591 | 0.05455704 | 0.001039174 |  | 0-0,25 | 0,30-0,38
2 |  |  |  |  | 0.01816121 | 0.001112343 |  |  | 0.01746816 | 0.001746803 | 0.03714897 | 0.001824835 | 0.05496681 | 0.001822579 |  | 0,25< | 0,38-0,45
E0 |  |  |  |  | 0.02530697 | 0.001687118 |  |  | 0.01765632 | 0.002744536 | 0.03536311 | 0.002737252 | 0.05409752 | 0.002733869 |  | Суглинки | 0,35-0,37
epsE0 | devE0 |  |  |  | 0.03088313 | 0.002224686 |  |  | 0.01832068 | 0.003659382 | 0.03885335 | 0.003649669 | 0.05602507 | 0.003645158 |  | Пески и супеси | 0,30-0,35
0.001687118 | 0.02530697 |  |  |  | 0.03644359 | 0.002780858 |  |  | 0.01785748 | 0.004574227 | 0.03904685 | 0.004562086 | 0.05610424 | 0.004556448
[5 empty] | 0.04149207 | 0.003337029 |  |  | 0.01830386 | 0.005489073 | 0.03953842 | 0.005474504 | 0.06152798 | 0.005467737
График E50 |  | График E |  |  | 0.04572541 | 0.003893201 |  |  | 0.01874808 | 0.006403918 | 0.04097854 | 0.006386921 | 0.06163524 | 0.006379027
eps | q | sigma |  |  | 0.04884049 | 0.004449372 |  |  | 0.01883464 | 0.007318764 | 0.04004341 | 0.007299338 | 0.06220711 | 0.007290316
Горизонтальная линия E50 |  | Касательная |  |  | 0.05061393 | 0.005061355 |  |  | 0.01873439 | 0.008233609 | 0.03819187 | 0.008211756 | 0.05956127 | 0.008201606
0 |  | a | b |  | 0.05124517 | 0.005561715 |  |  | 0.01921042 | 0.009148455 | 0.03899945 | 0.009124173 | 0.05785441 | 0.009112896
|  |  | 0 |  | 0.05193486 | 0.006117887 |  |  | 0.01967378 | 0.0100633 | 0.03879037 | 0.01003659 | 0.06158467 | 0.01002419
Вертикальная линия E50 |  | p1 и p2 |  |  | 0.05261207 | 0.006674058 |  |  | 0.0194892 | 0.01097815 | 0.03917133 | 0.01094901 | 0.06280293 | 0.01093547
| 0 | 0 |  |  | 0.05327691 | 0.00723023 |  |  | 0.01911701 | 0.01189299 | 0.03967344 | 0.01186142 | 0.06008175 | 0.01184676
[5 empty] | 0.05392949 | 0.007786401 |  |  | 0.01997872 | 0.01280784 | 0.03949847 | 0.01277384 | 0.06099535 | 0.01275805
Касательная линия E50 |  |  |  |  | 0.0545699 | 0.008342573 |  |  | 0.02032035 | 0.01372268 | 0.0414647 | 0.01368626 | 0.06088854 | 0.01366934
0 | 0 | Горизонтальная 1 |  |  | 0.05519826 | 0.008898744 |  |  | 0.02016348 | 0.01463753 | 0.04165973 | 0.01459868 | 0.06425588 | 0.01458063
[5 empty] | 0.05581467 | 0.009454916 |  |  | 0.01948954 | 0.01555237 | 0.03977129 | 0.01551109 | 0.05933019 | 0.01549192
Горизонтальная линия qкр |  |  |  |  | 0.05641925 | 0.01001109 |  |  | 0.02022416 | 0.01646722 | 0.04088744 | 0.01642351 | 0.06360507 | 0.01640321
Горизонтальная линия q |  | Горизонтальная 2 |  |  | 0.05701209 | 0.01056726 |  |  | 0.02006031 | 0.01738206 | 0.04045531 | 0.01733593 | 0.06540129 | 0.0173145
0 |  | 0 |  |  | 0.05759332 | 0.01112343 |  |  | 0.02000745 | 0.01829691 | 0.04010437 | 0.01824835 | 0.0656124 | 0.01822579
[5 empty] | 0.05816302 | 0.0116796 |  |  | 0.01967401 | 0.01921176 | 0.041904 | 0.01916076 | 0.06497158 | 0.01913708
Вертикальная линия q |  |  |  |  | 0.05872132 | 0.01223577 |  |  | 0.0195025 | 0.0201266 | 0.03996549 | 0.02007318 | 0.0634277 | 0.02004837
| 0 |  |  |  | 0.05926831 | 0.01279194 |  |  | 0.0208604 | 0.02104145 | 0.04049549 | 0.0209856 | 0.06135862 | 0.02095966
[5 empty] | 0.05980411 | 0.01334812 |  |  | 0.02099319 | 0.02195629 | 0.04329807 | 0.02189801 | 0.06412032 | 0.02187095
[5 empty] | 0.06032882 | 0.01390429 |  |  | 0.02049254 | 0.02287114 | 0.04085389 | 0.02281043 | 0.06194535 | 0.02278224
[5 empty] | 0.06084255 | 0.01446046 |  |  | 0.02030139 | 0.02378598 | 0.04434497 | 0.02372285 | 0.06382553 | 0.02369353
[5 empty] | 0.0613454 | 0.01501663 |  |  | 0.0202541 | 0.02470083 | 0.04290641 | 0.02463527 | 0.06167426 | 0.02460482
[5 empty] | 0.06183749 | 0.0155728 |  |  | 0.02028484 | 0.02561567 | 0.04210905 | 0.02554768 | 0.06735129 | 0.02551611
[5 empty] | 0.06231892 | 0.01612897 |  |  | 0.02024541 | 0.02653052 | 0.04449766 | 0.0264601 | 0.06550778 | 0.0264274
[5 empty] | 0.0627898 | 0.01668515 |  |  | 0.02082221 | 0.02744536 | 0.04335096 | 0.02737252 | 0.06482612 | 0.02733869
[5 empty] | 0.06325023 | 0.01724132 |  |  | 0.02078654 | 0.02836021 | 0.04532817 | 0.02828494 | 0.06732761 | 0.02824998
[5 empty] | 0.06370033 | 0.01779749 |  |  | 0.02122816 | 0.02927506 | 0.04547985 | 0.02919735 | 0.06370354 | 0.02916127
[5 empty] | 0.06414019 | 0.01835366 |  |  | 0.02139104 | 0.0301899 | 0.04215286 | 0.03010977 | 0.06502403 | 0.03007256
[5 empty] | 0.06456993 | 0.01890983 |  |  | 0.0214741 | 0.03110475 | 0.04451267 | 0.03102219 | 0.06402985 | 0.03098385
[5 empty] | 0.06498965 | 0.019466 |  |  | 0.02176424 | 0.03201959 | 0.04590702 | 0.0319346 | 0.0682142 | 0.03189513
[5 empty] | 0.06539947 | 0.02002217 |  |  | 0.02126505 | 0.03293444 | 0.04483936 | 0.03284702 | 0.06751462 | 0.03280642
[5 empty] | 0.06579948 | 0.02057835 |  |  | 0.02224482 | 0.03384928 | 0.04543471 | 0.03375944 | 0.07136158 | 0.03371771
[5 empty] | 0.0661898 | 0.02113452 |  |  | 0.02136448 | 0.03476413 | 0.04360879 | 0.03467186 | 0.06949129 | 0.034629
[5 empty] | 0.06657052 | 0.02169069 |  |  | 0.02149346 | 0.03567897 | 0.04477729 | 0.03558427 | 0.06760582 | 0.03554029
[5 empty] | 0.06694177 | 0.02224686 |  |  | 0.02272014 | 0.03659382 | 0.04381423 | 0.03649669 | 0.06679898 | 0.03645158
[5 empty] | 0.06730365 | 0.02280303 |  |  | 0.02254301 | 0.03750867 | 0.04494244 | 0.03740911 | 0.06741432 | 0.03736287
[5 empty] | 0.06765625 | 0.0233592 |  |  | 0.02170581 | 0.03842351 | 0.0453003 | 0.03832153 | 0.06932863 | 0.03827416
[5 empty] | 0.0679997 | 0.02391538 |  |  | 0.02297507 | 0.03933836 | 0.04750989 | 0.03923394 | 0.07032877 | 0.03918545
[5 empty] | 0.0683341 | 0.02447155 |  |  | 0.02224412 | 0.0402532 | 0.04437525 | 0.04014636 | 0.06721306 | 0.04009674
[5 empty] | 0.06865955 | 0.02502772 |  |  | 0.02306366 | 0.04116805 | 0.04706362 | 0.04105878 | 0.07217957 | 0.04100803
[5 empty] | 0.06897617 | 0.02558389 |  |  | 0.02238879 | 0.04208289 | 0.04707541 | 0.0419712 | 0.06824954 | 0.04191932
[5 empty] | 0.06928405 | 0.02614006 |  |  | 0.02315399 | 0.04299774 | 0.04912047 | 0.04288361 | 0.07337847 | 0.04283061
[5 empty] | 0.06958331 | 0.02669623 |  |  | 0.02374297 | 0.04391258 | 0.0482527 | 0.04379603 | 0.0726294 | 0.0437419
[5 empty] | 0.06987405 | 0.0272524 |  |  | 0.02236559 | 0.04482743 | 0.04641824 | 0.04470845 | 0.07117975 | 0.04465319
[5 empty] | 0.07015638 | 0.02780858 |  |  | 0.02309572 | 0.04574227 | 0.0464683 | 0.04562086 | 0.06961386 | 0.04556448
[5 empty] | 0.07043042 | 0.02836475 |  |  | 0.02372887 | 0.04665712 | 0.04890842 | 0.04653328 | 0.07244438 | 0.04647577
[5 empty] | 0.07069625 | 0.02892092 |  |  | 0.02281271 | 0.04757197 | 0.04711182 | 0.0474457 | 0.07095276 | 0.04738706
[5 empty] | 0.070954 | 0.02947709 |  |  | 0.02383618 | 0.04848681 | 0.04897067 | 0.04835812 | 0.07493432 | 0.04829835
[5 empty] | 0.07120377 | 0.03003326 |  |  | 0.02400127 | 0.04940166 | 0.04840625 | 0.04927053 | 0.07249661 | 0.04920964
[5 empty] | 0.07144567 | 0.03058943 |  |  | 0.02316875 | 0.0503165 | 0.04708355 | 0.05018295 | 0.07307877 | 0.05012093
[5 empty] | 0.0716798 | 0.0311456 |  |  | 0.02297127 | 0.05123135 | 0.04810468 | 0.05109537 | 0.07540495 | 0.05103222
[5 empty] | 0.07190626 | 0.03170178 |  |  | 0.02309422 | 0.05214619 | 0.0481676 | 0.05200779 | 0.07264307 | 0.0519435
[5 empty] | 0.07212518 | 0.03225795 |  |  | 0.02323101 | 0.05306104 | 0.049708 | 0.0529202 | 0.07412254 | 0.05285479
[5 empty] | 0.07233666 | 0.03281412 |  |  | 0.02377502 | 0.05397588 | 0.04905206 | 0.05383262 | 0.07699189 | 0.05376608
[5 empty] | 0.07254079 | 0.03337029 |  |  | 0.02382973 | 0.05489073 | 0.05027321 | 0.05474504 | 0.07359531 | 0.05467737
[5 empty] | 0.0727377 | 0.03392646 |  |  | 0.02354642 | 0.05580557 | 0.05039421 | 0.05565745 | 0.07462747 | 0.05558866
[5 empty] | 0.07292748 | 0.03448263 |  |  | 0.02358521 | 0.05672042 | 0.04889151 | 0.05656987 | 0.07290754 | 0.05649995
[5 empty] | 0.07311024 | 0.03503881 |  |  | 0.02422878 | 0.05763527 | 0.04967043 | 0.05748229 | 0.07460652 | 0.05741124
[5 empty] | 0.0732861 | 0.03559498 |  |  | 0.02361125 | 0.05855011 | 0.05034841 | 0.05839471 | 0.07589166 | 0.05832253
[5 empty] | 0.07345515 | 0.03615115 |  |  | 0.02431845 | 0.05946496 | 0.0482959 | 0.05930712 | 0.074147 | 0.05923382
[5 empty] | 0.07361751 | 0.03670732 |  |  | 0.02399718 | 0.0603798 | 0.04939253 | 0.06021954 | 0.07866245 | 0.06014511
[5 empty] | 0.07377328 | 0.03726349 |  |  | 0.02427107 | 0.06129465 | 0.05280379 | 0.06113196 | 0.0788703 | 0.0610564
[5 empty] | 0.07392257 | 0.03781966 |  |  | 0.02503878 | 0.06220949 | 0.05257496 | 0.06204438 | 0.07634007 | 0.06196769
[5 empty] | 0.07406549 | 0.03837583 |  |  | 0.02415821 | 0.06312434 | 0.05128083 | 0.06295679 | 0.07397648 | 0.06287898
[5 empty] | 0.07420214 | 0.03893201 |  |  | 0.02458841 | 0.06403918 | 0.05106308 | 0.06386921 | 0.07469634 | 0.06379027
[5 empty] | 0.07433263 | 0.03948818 |  |  | 0.02538678 | 0.06495403 | 0.0530738 | 0.06478163 | 0.07729076 | 0.06470156
[5 empty] | 0.07445707 | 0.04004435 |  |  | 0.0249355 | 0.06586888 | 0.05364524 | 0.06569404 | 0.07878802 | 0.06561285
[5 empty] | 0.07457557 | 0.04060052 |  |  | 0.02502463 | 0.06678372 | 0.05305093 | 0.06660646 | 0.07571748 | 0.06652414
[5 empty] | 0.07468823 | 0.04115669 |  |  | 0.02498118 | 0.06769857 | 0.05301233 | 0.06751888 | 0.08209976 | 0.06743543
[5 empty] | 0.07479516 | 0.04171286 |  |  | 0.02550714 | 0.06861341 | 0.0530819 | 0.0684313 | 0.07960889 | 0.06834672
[5 empty] | 0.07489646 | 0.04226904 |  |  | 0.02616384 | 0.06952826 | 0.05292668 | 0.06934371 | 0.07874467 | 0.06925801
[5 empty] | 0.07499225 | 0.04282521 |  |  | 0.02553589 | 0.0704431 | 0.05282846 | 0.07025613 | 0.07984741 | 0.0701693
[5 empty] | 0.07508263 | 0.04338138 |  |  | 0.0251221 | 0.07135795 | 0.05495153 | 0.07116855 | 0.08307037 | 0.07108059
[5 empty] | 0.07516771 | 0.04393755 |  |  | 0.02523289 | 0.07227279 | 0.05162494 | 0.07208097 | 0.08091035 | 0.07199188
[5 empty] | 0.07524759 | 0.04449372 |  |  | 0.02526452 | 0.07318764 | 0.05425152 | 0.07299338 | 0.08360423 | 0.07290316
[5 empty] | 0.07532239 | 0.04504989 |  |  | 0.0253857 | 0.07410248 | 0.05478233 | 0.0739058 | 0.07947517 | 0.07381445
[5 empty] | 0.0753922 | 0.04560606 |  |  | 0.02510784 | 0.07501733 | 0.05234746 | 0.07481822 | 0.07822827 | 0.07472574
[5 empty] | 0.07545714 | 0.04616224 |  |  | 0.02587207 | 0.07593218 | 0.05520272 | 0.07573063 | 0.07959715 | 0.07563703
[5 empty] | 0.07551732 | 0.04671841 |  |  | 0.02669391 | 0.07684702 | 0.05548207 | 0.07664305 | 0.08172953 | 0.07654832
[5 empty] | 0.07557284 | 0.04727458 |  |  | 0.02593441 | 0.07776187 | 0.05467279 | 0.07755547 | 0.08462438 | 0.07745961
[5 empty] | 0.0756238 | 0.04783075 |  |  | 0.02659046 | 0.07867671 | 0.05431916 | 0.07846789 | 0.08284122 | 0.0783709
[5 empty] | 0.07567032 | 0.04838692 |  |  | 0.02537613 | 0.07959156 | 0.05339598 | 0.0793803 | 0.08108517 | 0.07928219
[5 empty] | 0.07571251 | 0.04894309 |  |  | 0.0271818 | 0.0805064 | 0.0565262 | 0.08029272 | 0.08261844 | 0.08019348
[5 empty] | 0.07575046 | 0.04949927 |  |  | 0.02620868 | 0.08142125 | 0.05440051 | 0.08120514 | 0.08382156 | 0.08110477
[5 empty] | 0.07578429 | 0.05005544 |  |  | 0.02620883 | 0.08233609 | 0.05684432 | 0.08211756 | 0.0829593 | 0.08201606
[5 empty] | 0.0758141 | 0.05061161 |  |  | 0.02638336 | 0.08325094 | 0.0549353 | 0.08302997 | 0.08389473 | 0.08292735
[5 empty] | 0.07584001 | 0.05116778 |  |  | 0.02682006 | 0.08416578 | 0.05285878 | 0.08394239 | 0.0798924 | 0.08383864
[5 empty] | 0.07586211 | 0.05172395 |  |  | 0.02648053 | 0.08508063 | 0.05548635 | 0.08485481 | 0.08533376 | 0.08474993
[5 empty] | 0.07588052 | 0.05228012 |  |  | 0.02730141 | 0.08599548 | 0.05500907 | 0.08576722 | 0.08269478 | 0.08566122
[5 empty] | 0.07589534 | 0.05283629 |  |  | 0.02728425 | 0.08691032 | 0.05770467 | 0.08667964 | 0.08646965 | 0.08657251
[5 empty] | 0.07590668 | 0.05339247 |  |  | 0.02746762 | 0.08782517 | 0.05711837 | 0.08759206 | 0.08449745 | 0.0874838
[5 empty] | 0.07591465 | 0.05394864 |  |  | 0.0261848 | 0.08874001 | 0.05503309 | 0.08850448 | 0.08590009 | 0.08839509
[5 empty] | 0.07591935 | 0.05450481 |  |  | 0.02733088 | 0.08965486 | 0.05715586 | 0.08941689 | 0.08197811 | 0.08930638
[5 empty] | 0.0759209 | 0.05506098 |  |  | 0.02751473 | 0.0905697 | 0.05582571 | 0.09032931 | 0.08424825 | 0.09021767
[5 empty] | 0.0754209 | 0.05506098 |  |  | 0.02672931 | 0.09148455 | 0.05688896 | 0.09124173 | 0.08256625 | 0.09112896
[5 empty] | 0.07479457 | 0.05509676 |  |  | 0.02755509 | 0.09239939 | 0.05594935 | 0.09215415 | 0.08645542 | 0.09204025
[5 empty] | 0.0741665 | 0.05513163 |  |  | 0.02792218 | 0.09331424 | 0.05440126 | 0.09306656 | 0.08309327 | 0.09295154
[5 empty] | 0.0735367 | 0.0551656 |  |  | 0.02720486 | 0.09422909 | 0.05539954 | 0.09397898 | 0.08291544 | 0.09386282
[5 empty] | 0.07290517 | 0.05519867 |  |  | 0.0280245 | 0.09514393 | 0.05825836 | 0.0948914 | 0.08714133 | 0.09477411
[5 empty] | 0.0722719 | 0.05523083 |  |  | 0.02775531 | 0.09605878 | 0.05727754 | 0.09580381 | 0.08892287 | 0.0956854
[5 empty] | 0.0716369 | 0.05526209 |  |  | 0.02706734 | 0.09697362 | 0.05567311 | 0.09671623 | 0.08713003 | 0.09659669
[5 empty] | 0.07100016 | 0.05529245 |  |  | 0.02806674 | 0.09788847 | 0.05619985 | 0.09762865 | 0.08782669 | 0.09750798
[5 empty] | 0.07036168 | 0.0553219 |  |  | 0.02809477 | 0.09880331 | 0.05567192 | 0.09854107 | 0.0885343 | 0.09841927
[5 empty] | 0.06972148 | 0.05535046 |  |  | 0.02778162 | 0.09971816 | 0.05808626 | 0.09945348 | 0.08966541 | 0.09933056
[5 empty] | 0.06907954 | 0.0553781 |  |  | 0.02869154 | 0.100633 | 0.05703085 | 0.1003659 | 0.08926153 | 0.1002419
[5 empty] | 0.06843586 | 0.05540485 |  |  | 0.02844626 | 0.1015478 | 0.05759283 | 0.1012783 | 0.0872813 | 0.1011531
[5 empty] | 0.06779045 | 0.05543069 |  |  | 0.02815018 | 0.1024627 | 0.05738052 | 0.1021907 | 0.09063328 | 0.1020644
[5 empty] | 0.0671433 | 0.05545563 |  |  | 0.02796284 | 0.1033775 | 0.0603893 | 0.1031032 | 0.08645237 | 0.1029757
[5 empty] | 0.06649442 | 0.05547967 |  |  | 0.02776105 | 0.1042924 | 0.0604449 | 0.1040156 | 0.08858309 | 0.103887
[5 empty] | 0.06584381 | 0.05550281 |  |  | 0.0283729 | 0.1052072 | 0.05827183 | 0.104928 | 0.08642921 | 0.1047983
[5 empty] | 0.06519146 | 0.05552504 |  |  | 0.02853817 | 0.1061221 | 0.05769397 | 0.1058404 | 0.09129983 | 0.1057096
[5 empty] | 0.06453738 | 0.05554637 |  |  | 0.02854623 | 0.1070369 | 0.05863456 | 0.1067528 | 0.09035322 | 0.1066209
[5 empty] | 0.06388156 | 0.05556679 |  |  | 0.0284596 | 0.1079518 | 0.05864748 | 0.1076652 | 0.09108351 | 0.1075322
[5 empty] | 0.06322401 | 0.05558632 |  |  | 0.02853718 | 0.1088666 | 0.05661632 | 0.1085777 | 0.08941668 | 0.1084435
[5 empty] | 0.06256472 | 0.05560494 |  |  | 0.02924874 | 0.1097815 | 0.05770769 | 0.1094901 | 0.08678155 | 0.1093547
[5 empty] | 0.0619037 | 0.05562265 |  |  | 0.02824156 | 0.1106963 | 0.05939227 | 0.1104025 | 0.09064897 | 0.110266
[5 empty] | 0.06124095 | 0.05563947 |  |  | 0.02848811 | 0.1116111 | 0.0604208 | 0.1113149 | 0.08951318 | 0.1111773
[5 empty] | 0.06057646 | 0.05565538 |  |  | 0.02862716 | 0.112526 | 0.05863986 | 0.1122273 | 0.09072042 | 0.1120886
[5 empty] | 0.05991023 | 0.05567039 |  |  | 0.02983914 | 0.1134408 | 0.0594475 | 0.1131397 | 0.08781402 | 0.1129999
[5 empty] | 0.05924227 | 0.05568449 |  |  | 0.02826707 | 0.1143557 | 0.05783272 | 0.1140522 | 0.08773621 | 0.1139112
[5 empty] | 0.05857258 | 0.05569769 |  |  | 0.02876818 | 0.1152705 | 0.05989156 | 0.1149646 | 0.09271715 | 0.1148225
[5 empty] | 0.05790115 | 0.05570999 |  |  | 0.02839748 | 0.1161854 | 0.06212756 | 0.115877 | 0.08793268 | 0.1157338
[5 empty] | 0.05722799 | 0.05572139 |  |  | 0.02847551 | 0.1171002 | 0.06227587 | 0.1167894 | 0.08915255 | 0.1166451
[5 empty] | 0.05655309 | 0.05573188 |  |  | 0.03005124 | 0.1180151 | 0.06025292 | 0.1177018 | 0.09068992 | 0.1175564
[5 empty] | 0.05587646 | 0.05574147 |  |  | 0.02907145 | 0.1189299 | 0.06084857 | 0.1186142 | 0.09540812 | 0.1184676
[5 empty] | 0.05519809 | 0.05575016 |  |  | 0.02988722 | 0.1198448 | 0.05921841 | 0.1195267 | 0.09387421 | 0.1193789
[5 empty] | 0.05451799 | 0.05575795 |  |  | 0.02897809 | 0.1207596 | 0.05973853 | 0.1204391 | 0.09121061 | 0.1202902
[5 empty] | 0.05383615 | 0.05576483 |  |  | 0.0293506 | 0.1216744 | 0.06223822 | 0.1213515 | 0.0928323 | 0.1212015
[5 empty] | 0.05315258 | 0.05577081 |  |  | 0.02998104 | 0.1225893 | 0.06222587 | 0.1222639 | 0.09565298 | 0.1221128
[5 empty] | 0.05246728 | 0.05577588 |  |  | 0.03044792 | 0.1235041 | 0.06217552 | 0.1231763 | 0.09567108 | 0.1230241
[5 empty] | 0.05178024 | 0.05578006 |  |  | 0.02991197 | 0.124419 | 0.06088123 | 0.1240888 | 0.0941514 | 0.1239354
[5 empty] | 0.05109147 | 0.05578333 |  |  | 0.02948698 | 0.1253338 | 0.05993426 | 0.1250012 | 0.09216754 | 0.1248467
[5 empty] | 0.05040096 | 0.05578569 |  |  | 0.02931046 | 0.1262487 | 0.06323577 | 0.1259136 | 0.0931444 | 0.125758
[5 empty] | 0.04970872 | 0.05578716 |  |  | 0.02974231 | 0.1271635 | 0.06190063 | 0.126826 | 0.09493821 | 0.1266692
[5 empty] | 0.04901474 | 0.05578772 |  |  | 0.03021265 | 0.1280784 | 0.06249899 | 0.1277384 | 0.09512213 | 0.1275805
[5 empty] | 0.04831903 | 0.05578738 |  |  | 0.03104873 | 0.1289932 | 0.06291705 | 0.1286508 | 0.09317457 | 0.1284918
[5 empty] | 0.04762158 | 0.05578613 |  |  | 0.03112189 | 0.1299081 | 0.06144329 | 0.1295633 | 0.09166024 | 0.1294031
[5 empty] | 0.0469224 | 0.05578398 |  |  | 0.0310596 | 0.1308229 | 0.06229787 | 0.1304757 | 0.09525385 | 0.1303144
[5 empty] | 0.04622149 | 0.05578093 |  |  | 0.03073149 | 0.1317378 | 0.06221951 | 0.1313881 | 0.09393807 | 0.1312257
[5 empty] | 0.04551884 | 0.05577698 |  |  | 0.02986555 | 0.1326526 | 0.06218905 | 0.1323005 | 0.09278019 | 0.132137
[5 empty] | 0.04481445 | 0.05577212 |  |  | 0.03058931 | 0.1335674 | 0.06291087 | 0.1332129 | 0.09634093 | 0.1330483
[5 empty] | 0.04410833 | 0.05576636 |  |  | 0.03088875 | 0.1344823 | 0.06480102 | 0.1341253 | 0.09424443 | 0.1339596
[5 empty] | 0.04340048 | 0.0557597 |  |  | 0.03136075 | 0.1353971 | 0.06430101 | 0.1350378 | 0.09511327 | 0.1348709
[5 empty] | 0.04269089 | 0.05575214 |  |  | 0.0309481 | 0.136312 | 0.06369912 | 0.1359502 | 0.09973874 | 0.1357821
[5 empty] | 0.04197957 | 0.05574367 |  |  | 0.03013159 | 0.1372268 | 0.06232586 | 0.1368626 | 0.09768046 | 0.1366934
[5 empty] | 0.04126651 | 0.0557343 |  |  | 0.03045808 | 0.1381417 | 0.06342099 | 0.137775 | 0.09625557 | 0.1376047
[5 empty] | 0.04055172 | 0.05572402 |  |  | 0.03109339 | 0.1390565 | 0.06562574 | 0.1386874 | 0.09636386 | 0.138516
[5 empty] | 0.0398352 | 0.05571285 |  |  | 0.03086582 | 0.1399714 | 0.06452834 | 0.1395998 | 0.09657198 | 0.1394273
[5 empty] | 0.03911694 | 0.05570077 |  |  | 0.03140438 | 0.1408862 | 0.06453282 | 0.1405123 | 0.1002617 | 0.1403386
[5 empty] | 0.03839694 | 0.05568779 |  |  | 0.03048416 | 0.1418011 | 0.06300915 | 0.1414247 | 0.0974796 | 0.1412499
[5 empty] | 0.03767521 | 0.0556739 |  |  | 0.03066385 | 0.1427159 | 0.06466908 | 0.1423371 | 0.1007509 | 0.1421612
[5 empty] | 0.03695175 | 0.05565911 |  |  | 0.03225784 | 0.1436307 | 0.06443242 | 0.1432495 | 0.09918188 | 0.1430725
[5 empty] | 0.03622655 | 0.05564342 |  |  | 0.03177496 | 0.1445456 | 0.06452811 | 0.1441619 | 0.100641 | 0.1439838
[5 empty] | 0.03549962 | 0.05562683 |  |  | 0.03177976 | 0.1454604 | 0.06584232 | 0.1450743 | 0.1014355 | 0.144895
[5 empty] | 0.03477095 | 0.05560933 |  |  | 0.03229676 | 0.1463753 | 0.06710019 | 0.1459868 | 0.09802959 | 0.1458063
[5 empty] | 0.03404055 | 0.05559093 |  |  | 0.03222169 | 0.1472901 | 0.0663089 | 0.1468992 | 0.09984203 | 0.1467176
[5 empty] | 0.03330841 | 0.05557162 |  |  | 0.03168831 | 0.148205 | 0.06545828 | 0.1478116 | 0.099341 | 0.1476289
[5 empty] | 0.03257454 | 0.05555142 |  |  | 0.03279122 | 0.1491198 | 0.066873 | 0.148724 | 0.1016018 | 0.1485402
[5 empty] | 0.03183894 | 0.05553031 |  |  | 0.03142513 | 0.1500347 | 0.06525213 | 0.1496364 | 0.1013109 | 0.1494515
[5 empty] | 0.0311016 | 0.0555083 |  |  | 0.03234754 | 0.1509495 | 0.06812224 | 0.1505489 | 0.1041799 | 0.1503628
[5 empty] | 0.03036252 | 0.05548538 |  |  | 0.03175796 | 0.1518644 | 0.06769627 | 0.1514613 | 0.09900586 | 0.1512741
[5 empty] | 0.02962171 | 0.05546156 |  |  | 0.03186077 | 0.1527792 | 0.06708585 | 0.1523737 | 0.1016914 | 0.1521854
[5 empty] | 0.02887917 | 0.05543684 |  |  | 0.03210489 | 0.153694 | 0.06783701 | 0.1532861 | 0.1012949 | 0.1530966
[5 empty] | 0.02813489 | 0.05541122 |  |  | 0.03319882 | 0.1546089 | 0.06703893 | 0.1541985 | 0.1025722 | 0.1540079
[5 empty] | 0.02738888 | 0.05538469 |  |  | 0.0319389 | 0.1555237 | 0.0671135 | 0.1551109 | 0.1034208 | 0.1549192
[5 empty] | 0.02664113 | 0.05535726 |  |  | 0.03233947 | 0.1564386 | 0.06869749 | 0.1560234 | 0.1005068 | 0.1558305
[5 empty] | 0.02589165 | 0.05532893 |  |  | 0.03279098 | 0.1573534 | 0.06923424 | 0.1569358 | 0.1007621 | 0.1567418
[5 empty] | 0.02514043 | 0.05529969 |  |  | 0.03310052 | 0.1582683 | 0.0657157 | 0.1578482 | 0.1035095 | 0.1576531
[5 empty] | 0.02438748 | 0.05526956 |  |  | 0.03319687 | 0.1591831 | 0.0689186 | 0.1587606 | 0.09970636 | 0.1585644
[5 empty] | 0.0236328 | 0.05523852 |  |  | 0.03344137 | 0.160098 | 0.06785921 | 0.159673 | 0.1037519 | 0.1594757
[5 empty] | 0.02287638 | 0.05520657 |  |  | 0.03377 | 0.1610128 | 0.06893747 | 0.1605854 | 0.102193 | 0.160387
[5 empty] | 0.02211822 | 0.05517372 |  |  | 0.03396578 | 0.1619277 | 0.06587537 | 0.1614979 | 0.1006981 | 0.1612983
[5 empty] | 0.02135834 | 0.05513997 |  |  | 0.03390325 | 0.1628425 | 0.06732221 | 0.1624103 | 0.1035308 | 0.1622095
[5 empty] | 0.02059671 | 0.05510532 |  |  | 0.03317384 | 0.1637573 | 0.07014571 | 0.1633227 | 0.1015892 | 0.1631208
[5 empty] | 0.01983335 | 0.05506976 |  |  | 0.03306026 | 0.1646722 | 0.06974494 | 0.1642351 | 0.1060372 | 0.1640321
[5 empty] | 0.01906826 | 0.05503331 |  |  | 0.0336983 | 0.165587 | 0.0678635 | 0.1651475 | 0.1058599 | 0.1649434
[5 empty] | 0.01830144 | 0.05499594 |  |  | 0.03260673 | 0.1665019 | 0.07136259 | 0.1660599 | 0.104979 | 0.1658547
[5 empty] | 0.01753287 | 0.05495768 |  |  | 0.0330602 | 0.1674167 | 0.06859223 | 0.1669724 | 0.1068836 | 0.166766
[5 empty] | 0.01676258 | 0.05491851 |  |  | 0.03298736 | 0.1683316 | 0.07137867 | 0.1678848 | 0.1091141 | 0.1676773
[5 empty] | 0.01599055 | 0.05487844 |  |  | 0.03342625 | 0.1692464 | 0.071224 | 0.1687972 | 0.1052768 | 0.1685886
[5 empty] | 0.01521678 | 0.05483747 |  |  | 0.03319539 | 0.1701613 | 0.06962098 | 0.1697096 | 0.104489 | 0.1694999
[5 empty] | 0.01444128 | 0.05479559 |  |  | 0.0337667 | 0.1710761 | 0.06955645 | 0.170622 | 0.1049547 | 0.1704111
[5 empty] | 0.01366405 | 0.05475281 |  |  | 0.03390653 | 0.171991 | 0.06986173 | 0.1715344 | 0.1089399 | 0.1713224
[5 empty] | 0.01288508 | 0.05470913 |  |  | 0.03416837 | 0.1729058 | 0.06990791 | 0.1724469 | 0.1048848 | 0.1722337
[5 empty] | 0.01210438 | 0.05466454 |  |  | 0.03329524 | 0.1738206 | 0.0720252 | 0.1733593 | 0.1055219 | 0.173145
[5 empty] | 0.01132194 | 0.05461905 |  |  | 0.03346809 | 0.1747355 | 0.06963524 | 0.1742717 | 0.1094298 | 0.1740563
[5 empty] | 0.01053777 | 0.05457266 |  |  | 0.0336183 | 0.1756503 | 0.07247169 | 0.1751841 | 0.1050225 | 0.1749676
[5 empty] | 0.009751863 | 0.05452537 |  |  | 0.03432964 | 0.1765652 | 0.07071248 | 0.1760965 | 0.1095506 | 0.1758789
[5 empty] | 0.008964222 | 0.05447717 |  |  | 0.03465327 | 0.17748 | 0.06859351 | 0.177009 | 0.1107841 | 0.1767902
[5 empty] | 0.008174847 | 0.05442807 |  |  | 0.03380957 | 0.1783949 | 0.07146732 | 0.1779214 | 0.1095118 | 0.1777015
[5 empty] | 0.007383737 | 0.05437807 |  |  | 0.03493633 | 0.1793097 | 0.07005543 | 0.1788338 | 0.1085539 | 0.1786128
[5 empty] | 0.006590893 | 0.05432716 |  |  | 0.03453673 | 0.1802246 | 0.07279915 | 0.1797462 | 0.1050429 | 0.179524
[5 empty] | 0.005796314 | 0.05427535 |  |  | 0.03509532 | 0.1811394 | 0.07322691 | 0.1806586 | 0.1051421 | 0.1804353
[5 empty] | 0.005 | 0.05422264 |  |  | 0.0339719 | 0.1820543 | 0.07277991 | 0.181571 | 0.1065876 | 0.1813466
[5 empty] | 0.005 | 0.05422264
[5 empty] | 0.005636381 | 0.05418687
[5 empty] | 0.006274394 | 0.05415199
[5 empty] | 0.00691404 | 0.05411802
[5 empty] | 0.007555318 | 0.05408496
[5 empty] | 0.008198229 | 0.05405279
[5 empty] | 0.008842773 | 0.05402153
[5 empty] | 0.009488948 | 0.05399117
[5 empty] | 0.01013676 | 0.05396172
[5 empty] | 0.0107862 | 0.05393317
[5 empty] | 0.01143727 | 0.05390552
[5 empty] | 0.01208998 | 0.05387877
[5 empty] | 0.01274431 | 0.05385293
[5 empty] | 0.01340029 | 0.05382799
[5 empty] | 0.01405789 | 0.05380395
[5 empty] | 0.01471712 | 0.05378082
[5 empty] | 0.01537799 | 0.05375858
[5 empty] | 0.01604049 | 0.05373726
[5 empty] | 0.01670463 | 0.05371683
[5 empty] | 0.01737039 | 0.05369731
[5 empty] | 0.01803779 | 0.05367869
[5 empty] | 0.01870682 | 0.05366097
[5 empty] | 0.01937748 | 0.05364416
[5 empty] | 0.02004978 | 0.05362824
[5 empty] | 0.02072371 | 0.05361324
[5 empty] | 0.02139927 | 0.05359913
[5 empty] | 0.02207646 | 0.05358593
[5 empty] | 0.02275529 | 0.05357363
[5 empty] | 0.02343574 | 0.05356223
[5 empty] | 0.02411783 | 0.05355174
[5 empty] | 0.02480156 | 0.05354215
[5 empty] | 0.02548691 | 0.05353346
[5 empty] | 0.0261739 | 0.05352568
[5 empty] | 0.02686252 | 0.0535188
[5 empty] | 0.02755277 | 0.05351282
[5 empty] | 0.02824466 | 0.05350774
[5 empty] | 0.02893818 | 0.05350357
[5 empty] | 0.02963333 | 0.0535003
[5 empty] | 0.03033011 | 0.05349793
[5 empty] | 0.03102853 | 0.05349647
[5 empty] | 0.03172857 | 0.0534959
[5 empty] | 0.03243025 | 0.05349625
[5 empty] | 0.03313357 | 0.05349749
[5 empty] | 0.03383851 | 0.05349964
[5 empty] | 0.03454509 | 0.05350269
[5 empty] | 0.0352533 | 0.05350664
[5 empty] | 0.03596314 | 0.0535115
[5 empty] | 0.03667462 | 0.05351726
[5 empty] | 0.03738773 | 0.05352392
[5 empty] | 0.03810247 | 0.05353149
[5 empty] | 0.03881884 | 0.05353995
[5 empty] | 0.03953684 | 0.05354932
[5 empty] | 0.04025648 | 0.0535596
[5 empty] | 0.04097775 | 0.05357078
[5 empty] | 0.04170066 | 0.05358285
[5 empty] | 0.04242519 | 0.05359584
[5 empty] | 0.04315136 | 0.05360972
[5 empty] | 0.04387916 | 0.05362451
[5 empty] | 0.04460859 | 0.0536402
[5 empty] | 0.04533966 | 0.0536568
[5 empty] | 0.04607235 | 0.0536743
[5 empty] | 0.04680668 | 0.0536927
[5 empty] | 0.04754265 | 0.053712
[5 empty] | 0.04828024 | 0.0537322
[5 empty] | 0.04901947 | 0.05375331
[5 empty] | 0.04976033 | 0.05377533
[5 empty] | 0.05050282 | 0.05379824
[5 empty] | 0.05124695 | 0.05382206
[5 empty] | 0.0519927 | 0.05384678
[5 empty] | 0.05274009 | 0.0538724
[5 empty] | 0.05348912 | 0.05389893
[5 empty] | 0.05423977 | 0.05392636
[5 empty] | 0.05499206 | 0.05395469
[5 empty] | 0.05574598 | 0.05398393
[5 empty] | 0.05650153 | 0.05401407
[5 empty] | 0.05725872 | 0.05404511
[5 empty] | 0.05801753 | 0.05407705
[5 empty] | 0.05877798 | 0.0541099
[5 empty] | 0.05954006 | 0.05414365
[5 empty] | 0.06030378 | 0.0541783
[5 empty] | 0.06106913 | 0.05421386
[5 empty] | 0.06183611 | 0.05425032
[5 empty] | 0.06260472 | 0.05428768
[5 empty] | 0.06337496 | 0.05432594
[5 empty] | 0.06414684 | 0.05436511
[5 empty] | 0.06492035 | 0.05440518
[5 empty] | 0.06569549 | 0.05444616
[5 empty] | 0.06647227 | 0.05448803
[5 empty] | 0.06725067 | 0.05453081
[5 empty] | 0.06803071 | 0.05457449
[5 empty] | 0.06881239 | 0.05461908
[5 empty] | 0.06959569 | 0.05466457
[5 empty] | 0.07038063 | 0.05471096
[5 empty] | 0.0711672 | 0.05475825
[5 empty] | 0.0719554 | 0.05480645
[5 empty] | 0.07274523 | 0.05485555
[5 empty] | 0.0735367 | 0.05490555
[5 empty] | 0.0743298 | 0.05495646
[5 empty] | 0.07512453 | 0.05500827
[5 empty] | 0.0759209 | 0.05506098
[5 empty] | 0.0754209 | 0.05506098
[5 empty] | 0.07488759 | 0.05688227
[5 empty] | 0.07437316 | 0.05870355
[5 empty] | 0.0738778 | 0.06052484
[5 empty] | 0.07340171 | 0.06234613
[5 empty] | 0.07294507 | 0.06416742
[5 empty] | 0.0725081 | 0.0659887
[5 empty] | 0.07209098 | 0.06780999
[5 empty] | 0.0716939 | 0.06963128
[5 empty] | 0.07131708 | 0.07145257
[5 empty] | 0.0709607 | 0.07327385
[5 empty] | 0.07062496 | 0.07509514
[5 empty] | 0.07031005 | 0.07691643
[5 empty] | 0.07001618 | 0.07873772
[5 empty] | 0.06974353 | 0.080559
[5 empty] | 0.06949231 | 0.08238029
[5 empty] | 0.06926271 | 0.08420158
[5 empty] | 0.06905492 | 0.08602287
[5 empty] | 0.06886915 | 0.08784415
[5 empty] | 0.06870559 | 0.08966544
[5 empty] | 0.06856444 | 0.09148673
[5 empty] | 0.06844588 | 0.09330801
[5 empty] | 0.06835013 | 0.0951293
[5 empty] | 0.06827737 | 0.09695059
[5 empty] | 0.0682278 | 0.09877188
[5 empty] | 0.06820162 | 0.1005932
[5 empty] | 0.06820015 | 0.1024145
[5 empty] | 0.0682341 | 0.1042357
[5 empty] | 0.06830508 | 0.106057
[5 empty] | 0.06841182 | 0.1078783
[5 empty] | 0.06855307 | 0.1096996
[5 empty] | 0.06872758 | 0.1115209
[5 empty] | 0.06893409 | 0.1133422
[5 empty] | 0.06917134 | 0.1151635
[5 empty] | 0.06943808 | 0.1169848
[5 empty] | 0.06973305 | 0.118806
[5 empty] | 0.070055 | 0.1206273
[5 empty] | 0.07040267 | 0.1224486
[5 empty] | 0.07077481 | 0.1242699
[5 empty] | 0.07117015 | 0.1260912
[5 empty] | 0.07158745 | 0.1279125
[5 empty] | 0.07202545 | 0.1297338
[5 empty] | 0.07248288 | 0.131555
[5 empty] | 0.07295851 | 0.1333763
[5 empty] | 0.07345106 | 0.1351976
[5 empty] | 0.07395929 | 0.1370189
[5 empty] | 0.07448194 | 0.1388402
[5 empty] | 0.07501775 | 0.1406615
[5 empty] | 0.07556547 | 0.1424828
[5 empty] | 0.07612384 | 0.1443041
[5 empty] | 0.0766916 | 0.1461253
[5 empty] | 0.07726751 | 0.1479466
[5 empty] | 0.0778503 | 0.15
[5 empty] | 0.07843872 | 0.1515892
[5 empty] | 0.07903151 | 0.1534105
[5 empty] | 0.07962742 | 0.1552318
[5 empty] | 0.08022519 | 0.1570531
[5 empty] | 0.08082357 | 0.1588744
[5 empty] | 0.08142129 | 0.1606956
[5 empty] | 0.08201711 | 0.1625169
[5 empty] | 0.08260977 | 0.1643382
[5 empty] | 0.08319801 | 0.1661595
[5 empty] | 0.08378058 | 0.1679808
[5 empty] | 0.08435621 | 0.1698021
[5 empty] | 0.08492367 | 0.1716234
[5 empty] | 0.08548168 | 0.1734447
[5 empty] | 0.086029 | 0.1752659
[5 empty] | 0.08656436 | 0.1770872
[5 empty] | 0.08708652 | 0.1789085
[5 empty] | 0.08759421 | 0.1807298
[5 empty] | 0.08808618 | 0.1825511
[5 empty] | 0.08856118 | 0.1843724
[5 empty] | 0.08901825 | 0.1861937
[5 empty] | 0.08946899 | 0.188015
[5 empty] | 0.08991986 | 0.1898362
[5 empty] | 0.09037086 | 0.1916575
[5 empty] | 0.090822 | 0.1934788
[5 empty] | 0.09127325 | 0.1953001
[5 empty] | 0.09172463 | 0.1971214
[5 empty] | 0.09217614 | 0.1989427
[5 empty] | 0.09262776 | 0.200764
[5 empty] | 0.09307949 | 0.2025853
[5 empty] | 0.09353135 | 0.2044065
[5 empty] | 0.09398331 | 0.2062278
[5 empty] | 0.09443538 | 0.2080491
[5 empty] | 0.09488756 | 0.2098704
[5 empty] | 0.09533984 | 0.2116917
[5 empty] | 0.09579222 | 0.213513
[5 empty] | 0.0962447 | 0.2153343
[5 empty] | 0.09669728 | 0.2171556
[5 empty] | 0.09714996 | 0.2189768
[5 empty] | 0.09760272 | 0.2207981
[5 empty] | 0.09805558 | 0.2226194
[5 empty] | 0.09850852 | 0.2244407
[5 empty] | 0.09896155 | 0.226262
[5 empty] | 0.09941465 | 0.2280833
[5 empty] | 0.09986784 | 0.2299046
[5 empty] | 0.1003211 | 0.2317259
[5 empty] | 0.1012279 | 0.2335471
[5 empty] | 0.1012279 | 0.2353684