## 1
Общество с ограниченной ответственностью "Инженерная геология" (ООО "ИнжГео") | [11 empty] | Общество с ограниченной ответственностью "Инженерная геология" (ООО "ИнжГео")
Юр. адрес: 117279, г. Москва, ул. Миклухо-Маклая, 36 а, этаж 5, пом. XXIII к. 76-84 | [11 empty] | Юр. адрес: 117279, г. Москва, ул. Миклухо-Маклая, 36 а, этаж 5, пом. XXIII к. 76-84 | [8 empty] | нагр |  |  | X0 | Y0 | R |  | нагр |  |  |  | X0 | Y0 | R | нагр |  |  |  | X0 | Y0 | R |  | нагр |  |  |  | X0 | Y0 | R
Телефон/факс +7 (495) 132-30-00, Адрес электронной почты inbox@inj-geo.ru | [11 empty] | Телефон/факс +7 (495) 132-30-00, Адрес электронной почты inbox@inj-geo.ru | [12 empty] | 0 | [7 empty] | 0 | [6 empty] | 0 | [7 empty] | 0
[21 empty] | девиатор | [6 empty] | девиатор | [6 empty] | девиатор | [7 empty] | девиатор
Испытательная лаборатория ООО «ИнжГео» | [11 empty] | Испытательная лаборатория ООО «ИнжГео» | [8 empty] | x0 | Угол | X | Y |  |  |  | x0 |  | Угол | X | Y |  |  | x0 |  | Угол | X | Y |  |  |  | x0 |  | Угол | X | Y
Адрес места осуществления деятельности лаборатории: г. Москва, просп. Вернадского, д. 51, стр. 1 | [11 empty] | Адрес места осуществления деятельности лаборатории: г. Москва, просп. Вернадского, д. 51, стр. 1 | [9 empty] | 0 | [7 empty] | 0 | [6 empty] | 0 | [7 empty] | 0
Телефон +7(910)4557682, E-mail: slg85@mail.ru | [11 empty] | Телефон +7(910)4557682, E-mail: slg85@mail.ru | [9 empty] | 5 | [7 empty] | 5 | [6 empty] | 5 | [7 empty] | 5
[22 empty] | 10 | [7 empty] | 10 | [6 empty] | 10 | [7 empty] | 10
[12 empty] | Протокол испытаний № 13-63/22 от 20-11-2022 | [9 empty] | 15 | [7 empty] | 15 | [6 empty] | 15 | [7 empty] | 15
[22 empty] | 20 | [7 empty] | 20 | [6 empty] | 20 | [7 empty] | 20
[12 empty] | Наименование и адрес заказчика: Переход трубопровода через р. Енисей | [9 empty] | 25 | [7 empty] | 25 | [6 empty] | 25 | [7 empty] | 25
[12 empty] | Наименование объекта: ООО Регионстрой | [9 empty] | 30 | [7 empty] | 30 | [6 empty] | 30 | [7 empty] | 30
Наименование используемого метода/методики: ГОСТ 12248.4-2020 | [11 empty] | Наименование используемого метода/методики: ГОСТ 12248.3-2020 | [9 empty] | 35 | [7 empty] | 35 | [6 empty] | 35 | [7 empty] | 35
Условия проведения испытания: температура окружающей среды (18 - 25)0С, влажность воздуха (40 - 75)% | [11 empty] | Условия проведения испытания: температура окружающей среды (18 - 25)0С, влажность воздуха (40 - 75)% | [9 empty] | 40 | [7 empty] | 40 | [6 empty] | 40 | [7 empty] | 40
[12 empty] | Дата получение объекта подлежащего испытаниям: 24.10.2022 | [9 empty] | 45 | [7 empty] | 45 | [6 empty] | 45 | [7 empty] | 45
[12 empty] | Дата испытания: 25.10.2022-19.11.2022 | [9 empty] | 50 | [7 empty] | 50 | [6 empty] | 50 | [7 empty] | 50
[22 empty] | 55 | [7 empty] | 55 | [6 empty] | 55 | [7 empty] | 55
Испытание грунтов методом трехосного сжатия | [11 empty] | Испытание грунтов методом трехосного сжатия | [9 empty] | 60 | [7 empty] | 60 | [6 empty] | 60 | [7 empty] | 60
[22 empty] | 65 | [7 empty] | 65 | [6 empty] | 65 | [7 empty] | 65
Лабораторный номер: | [6 empty] | We, д.е. = |  |  |  |  | Лабораторный номер: |  | 1057 |  |  |  | We, д.е. = | 0.406669122 |  |  | 70 | [7 empty] | 70 | [6 empty] | 70 | [7 empty] | 70
Номер скважины: | [6 empty] | ρ, г/см3 = |  |  |  |  | Номер скважины: |  | BH-001 |  |  |  | ρ, г/см3 = | 1.75 |  |  | 75 | [7 empty] | 75 | [6 empty] | 75 | [7 empty] | 75
Глубина отбора, м: | [6 empty] | ρs, г/см3 = |  |  |  |  | Глубина отбора, м: |  | 1.7 |  |  |  | ρs, г/см3 = | 2.7 |  |  | 80 | [7 empty] | 80 | [6 empty] | 80 | [7 empty] | 80
Наименование грунта: | [6 empty] | e, д.е. = |  |  |  |  | Наименование грунта: |  | Суглинок, после оттаивания текучий, легкий песчанистый |  |  |  | e, д.е. = | 1.17029 |  |  | 85 | [7 empty] | 85 | [6 empty] | 85 | [7 empty] | 85
Схема проведения опыта: | [6 empty] | IL, д.е. = |  |  |  |  | Схема проведения опыта: |  | КД |  |  |  | IL, д.е. = | 1.082 |  |  | 90 | [7 empty] | 90 | [6 empty] | 90 | [7 empty] | 90
[22 empty] | 95 | [7 empty] | 95 | [6 empty] | 95 | [7 empty] | 95
[22 empty] | 100 | [7 empty] | 100 | [6 empty] | 100 | [7 empty] | 100
Результаты испытаний | [11 empty] | Результаты испытаний | [9 empty] | 105 | [7 empty] | 105 | [6 empty] | 105 | [7 empty] | 105
[22 empty] | 110 | [7 empty] | 110 | [6 empty] | 110 | [7 empty] | 110
[22 empty] | 115 | [7 empty] | 115 | [6 empty] | 115 | [7 empty] | 115
[22 empty] | 120 | [7 empty] | 120 | [6 empty] | 120 | [7 empty] | 120
[22 empty] | 125 | [7 empty] | 125 | [6 empty] | 125 | [7 empty] | 125
[22 empty] | 130 | [7 empty] | 130 | [6 empty] | 130 | [7 empty] | 130
[22 empty] | 135 | [7 empty] | 135 | [6 empty] | 135 | [7 empty] | 135
[22 empty] | 140 | [7 empty] | 140 | [6 empty] | 140 | [7 empty] | 140
[22 empty] | 145 | [7 empty] | 145 | [6 empty] | 145 | [7 empty] | 145
[22 empty] | 150 | [7 empty] | 150 | [6 empty] | 150 | [7 empty] | 150
[22 empty] | 155 | [7 empty] | 155 | [6 empty] | 155 | [7 empty] | 155
[22 empty] | 160 | [7 empty] | 160 | [6 empty] | 160 | [7 empty] | 160
[22 empty] | 165 | [7 empty] | 165 | [6 empty] | 165 | [7 empty] | 165
[22 empty] | 170 | [7 empty] | 170 | [6 empty] | 170 | [7 empty] | 170
[22 empty] | 175 | [7 empty] | 175 | [6 empty] | 175 | [7 empty] | 175
[22 empty] | 180 | [7 empty] | 180 | [6 empty] | 180 | [7 empty] | 180
[13 empty] | Давление в камере, Мпа σ3 | Вертикальная нагрузка, Мпа σ1 | Поровое давление, Мпа u
| K0, д.е. | 0.8435655 |  |  |  |  | Коэфф. Точки | [5 empty] | 0.125 | 0.187753 | [5 empty] | 1 | [6 empty] | σ3,кПа | σ1,кПа | u, кПа |  |  |  | 4
| q_zg, МПа | 0.1054457 | [10 empty] | 0.15 | 0.2220252 | [27 empty] | δ3, Мпа | δ1-δ3, МПа | δ1, МПа | δ1, КПа
|  |  | Модуль деформации, МПа: | [9 empty] | 0.25 | 0.3591141 | [21 empty] | С, МПа:
|  |  | Е0= |  | Точки модуля (полное напр.), МПа |  |  |  | 0.1054457 | 0.1687131 | [25 empty] | φ, град:
|  |  | E50 = |  | qf (полное напр.), МПа |  |  |  | 0.2515348 | [26 empty] | E, Мпа
|  |  | Коэф. Поперечной деформации, ϑ = | [9 empty] | Эффективные значения угла внутреннего трения и удельного сцепления ϕ', С' | [13 empty] | x | 0
[13 empty] | ϕ', град. = | 9 | [12 empty] | y |  |  |  | С, кПа | φ,°
[13 empty] | С', МПа = | 0.007
| Исполнитель: | [6 empty] | Морозов Д.С. |  |  |  |  | Исполнитель: |  |  |  |  | Морозов Д.С.
| Начальник исп. лаборатории: | [6 empty] | Семиколенова Л.Г. |  |  |  |  | Начальник исп. лаборатории: |  |  |  |  | Семиколенова Л.Г.
Лист 1 , всего листов 2 | [11 empty] | Лист 2 , всего листов 2
Частичное воспроизведение протокола испытаний без письменного разрешения ООО «ИнжГео» ЗАПРЕЩАЕТСЯ | [11 empty] | Частичное воспроизведение протокола испытаний без письменного разрешения ООО «ИнжГео» ЗАПРЕЩАЕТСЯ
[5 empty] | второй график |  | первый график | [9 empty] | К Пуассона
dev50 | epsE50 | ind | devE0 | epsE0 | dev | eps | sigma |  | dev1 | eps1 | dev2 | eps2 | dev3 | eps3 |  | Глины
0.1265348 | 0.01264399 |  |  |  | 0 | 0 |  |  | 0 | 0 | 0 | 0 | 0 | 0 |  | < 0 | 0,20-0,30
ind |  |  |  |  | 0.009263751 | 0.0005314545 |  |  | 0.01875 | 0.0012490625 | 0.0360126 | 0.002969108 | 0.05455704 | 0.002930974 |  | 0-0,25 | 0,30-0,38
2 |  |  |  |  | 0.01836858 | 0.001062909 |  |  | 0.03137649 | 0.003135296 | 0.03708626 | 0.003983303 | 0.05624242 | 0.003982919 |  | 0,25< | 0,38-0,45
E0 |  |  |  |  | 0.02720715 | 0.001594363 |  |  | 0.03357265 | 0.005977459 | 0.03836538 | 0.005974954 | 0.05833492 | 0.005974379 |  | Суглинки | 0,35-0,37
epsE0 | devE0 |  |  |  | 0.03567213 | 0.002125818 |  |  | 0.03495057 | 0.007969945 | 0.04037972 | 0.007966605 | 0.06177818 | 0.007965838 |  | Пески и супеси | 0,30-0,35
0.004214664 | 0.06326742 |  |  |  | 0.04365618 | 0.002657272 |  |  | 0.03679428 | 0.009962432 | 0.04253713 | 0.009958256 | 0.06358409 | 0.009957298
[5 empty] | 0.05105198 | 0.003188727 |  |  | 0.03771039 | 0.01195492 | 0.04334549 | 0.01194991 | 0.06666455 | 0.01194876
График E50 |  | График E |  |  | 0.05775218 | 0.003720181 |  |  | 0.03940552 | 0.0139474 | 0.04471266 | 0.01394156 | 0.06883148 | 0.01394022
eps | q | sigma |  |  | 0.06326742 | 0.004214664 |  |  | 0.04018628 | 0.01593989 | 0.0462465 | 0.01593321 | 0.06969677 | 0.01593168
Горизонтальная линия E50 |  | Касательная |  |  | 0.06912032 | 0.00478309 |  |  | 0.0414593 | 0.01793238 | 0.04775489 | 0.01792486 | 0.07157233 | 0.01792314
0 |  | a | b |  | 0.07447986 | 0.005314545 |  |  | 0.04233118 | 0.01992486 | 0.04844568 | 0.01991651 | 0.07287006 | 0.0199146
|  |  | 0 |  | 0.07971011 | 0.005845999 |  |  | 0.04250856 | 0.02191735 | 0.04952674 | 0.02190816 | 0.07460187 | 0.02190606
Вертикальная линия E50 |  | p1 и p2 |  |  | 0.08479113 | 0.006377454 |  |  | 0.04329803 | 0.02390984 | 0.04970595 | 0.02389982 | 0.07637966 | 0.02389752
| 0 | 0 |  |  | 0.08970296 | 0.006908908 |  |  | 0.04400623 | 0.02590232 | 0.05099115 | 0.02589147 | 0.07691534 | 0.02588898
[5 empty] | 0.09442568 | 0.007440363 |  |  | 0.04463977 | 0.02789481 | 0.05129023 | 0.02788312 | 0.0775208 | 0.02788043
Касательная линия E50 |  |  |  |  | 0.09893933 | 0.007971817 |  |  | 0.04510526 | 0.0298873 | 0.05211104 | 0.02987477 | 0.07820795 | 0.02987189
0 | 0 | Горизонтальная 1 |  |  | 0.103224 | 0.008503272 |  |  | 0.04520932 | 0.03187978 | 0.05216145 | 0.03186642 | 0.0797887 | 0.03186335
[5 empty] | 0.1072597 | 0.009034726 |  |  | 0.04565857 | 0.03387227 | 0.05274933 | 0.03385807 | 0.08037494 | 0.03385481
Горизонтальная линия qкр |  |  |  |  | 0.1110265 | 0.009566181 |  |  | 0.04645962 | 0.03586475 | 0.05318253 | 0.03584972 | 0.0807786 | 0.03584627
Горизонтальная линия q |  | Горизонтальная 2 |  |  | 0.1145044 | 0.01009764 |  |  | 0.04621909 | 0.03785724 | 0.05356894 | 0.03784137 | 0.08051155 | 0.03783773
0 |  | 0 |  |  | 0.1176736 | 0.01062909 |  |  | 0.04654361 | 0.03984973 | 0.0537164 | 0.03983303 | 0.08148572 | 0.03982919
[5 empty] | 0.1205141 | 0.01116054 |  |  | 0.04703978 | 0.04184221 | 0.05353279 | 0.04182468 | 0.08111301 | 0.04182065
Вертикальная линия q |  |  |  |  | 0.1230059 | 0.011692 |  |  | 0.04671422 | 0.0438347 | 0.05372598 | 0.04381633 | 0.08200531 | 0.04381211
| 0 |  |  |  | 0.1251291 | 0.01222345 |  |  | 0.04747355 | 0.04582719 | 0.05380382 | 0.04580798 | 0.08247453 | 0.04580357
[5 empty] | 0.1265348 | 0.01264399 |  |  | 0.04752439 | 0.04781967 | 0.05437419 | 0.04779963 | 0.08203258 | 0.04779503
[5 empty] | 0.1284773 | 0.01328636 |  |  | 0.04737304 | 0.04981216 | 0.05474423 | 0.04979128 | 0.08209018 | 0.04978649
[5 empty] | 0.1300633 | 0.01381782 |  |  | 0.04771908 | 0.05180465 | 0.05451145 | 0.05178293 | 0.08334337 | 0.05177795
[5 empty] | 0.1316302 | 0.01434927 |  |  | 0.04806113 | 0.05379713 | 0.0550741 | 0.05377458 | 0.08328963 | 0.05376941
[5 empty] | 0.133178 | 0.01488073 |  |  | 0.04759913 | 0.05578962 | 0.05493208 | 0.05576624 | 0.08302882 | 0.05576087
[5 empty] | 0.1347064 | 0.01541218 |  |  | 0.04773298 | 0.0577821 | 0.0548853 | 0.05775789 | 0.0833608 | 0.05775233
[5 empty] | 0.1362156 | 0.01594363 |  |  | 0.04846261 | 0.05977459 | 0.05543367 | 0.05974954 | 0.08378544 | 0.05974379
[5 empty] | 0.1377053 | 0.01647509 |  |  | 0.04798794 | 0.06176708 | 0.0556771 | 0.06174119 | 0.08390258 | 0.06173525
[5 empty] | 0.1391756 | 0.01700654 |  |  | 0.04840887 | 0.06375956 | 0.05551549 | 0.06373284 | 0.08381209 | 0.06372671
[5 empty] | 0.1406264 | 0.017538 |  |  | 0.04862534 | 0.06575205 | 0.05554876 | 0.06572449 | 0.08401383 | 0.06571817
[5 empty] | 0.1420575 | 0.01806945 |  |  | 0.04833727 | 0.06774454 | 0.0555768 | 0.06771614 | 0.08450766 | 0.06770963
[5 empty] | 0.143469 | 0.01860091 |  |  | 0.04894456 | 0.06973702 | 0.05559952 | 0.06970779 | 0.08429343 | 0.06970109
[5 empty] | 0.1448608 | 0.01913236 |  |  | 0.04884714 | 0.07172951 | 0.05641684 | 0.07169945 | 0.08477101 | 0.07169255
[5 empty] | 0.1462328 | 0.01966382 |  |  | 0.04924493 | 0.073722 | 0.05632865 | 0.0736911 | 0.08554026 | 0.07368401
[5 empty] | 0.1475849 | 0.02019527 |  |  | 0.04933785 | 0.07571448 | 0.05653487 | 0.07568275 | 0.08550103 | 0.07567547
[5 empty] | 0.148917 | 0.02072672 |  |  | 0.04882581 | 0.07770697 | 0.05613541 | 0.0776744 | 0.08575318 | 0.07766693
[5 empty] | 0.1502292 | 0.02125818 |  |  | 0.04910874 | 0.07969945 | 0.05663016 | 0.07966605 | 0.08549658 | 0.07965838
[5 empty] | 0.1515213 | 0.02178963 |  |  | 0.04958655 | 0.08169194 | 0.05641904 | 0.0816577 | 0.08613108 | 0.08164984
[5 empty] | 0.1527932 | 0.02232109 |  |  | 0.04965917 | 0.08368443 | 0.05680195 | 0.08364935 | 0.08635653 | 0.0836413
[5 empty] | 0.154045 | 0.02285254 |  |  | 0.04922651 | 0.08567691 | 0.05657881 | 0.085641 | 0.08597281 | 0.08563276
[5 empty] | 0.1552764 | 0.023384 |  |  | 0.04938848 | 0.0876694 | 0.05684951 | 0.08763266 | 0.08647977 | 0.08762422
[5 empty] | 0.1564876 | 0.02391545 |  |  | 0.04934502 | 0.08966189 | 0.05721396 | 0.08962431 | 0.08647727 | 0.08961568
[5 empty] | 0.1576783 | 0.02444691 |  |  | 0.04929604 | 0.09165437 | 0.05697208 | 0.09161596 | 0.08676516 | 0.09160714
[5 empty] | 0.1588485 | 0.02497836 |  |  | 0.04934145 | 0.09364686 | 0.05662377 | 0.09360761 | 0.08594331 | 0.0935986
[5 empty] | 0.1599982 | 0.02550981 |  |  | 0.04948118 | 0.09563935 | 0.05716893 | 0.09559926 | 0.08691158 | 0.09559006
[5 empty] | 0.1611273 | 0.02604127 |  |  | 0.04971514 | 0.09763183 | 0.05710748 | 0.09759091 | 0.08646982 | 0.09758152
[5 empty] | 0.1622357 | 0.02657272 |  |  | 0.04974326 | 0.09962432 | 0.05743931 | 0.09958256 | 0.0867179 | 0.09957298
[5 empty] | 0.1633234 | 0.02710418 |  |  | 0.05006545 | 0.1016168 | 0.05686435 | 0.1015742 | 0.08705567 | 0.1015644
[5 empty] | 0.1643902 | 0.02763563 |  |  | 0.04988164 | 0.1036093 | 0.05748249 | 0.1035659 | 0.086483 | 0.1035559
[5 empty] | 0.1654362 | 0.02816709 |  |  | 0.05009173 | 0.1056018 | 0.05689363 | 0.1055575 | 0.08679974 | 0.1055474
[5 empty] | 0.1664612 | 0.02869854 |  |  | 0.04969565 | 0.1075943 | 0.0567977 | 0.1075492 | 0.08660575 | 0.1075388
[5 empty] | 0.1674652 | 0.02923 |  |  | 0.04943661 | 0.1095868 | 0.05672048 | 0.1095408 | 0.08618537 | 0.1095303
[5 empty] | 0.1684481 | 0.02976145 |  |  | 0.04934203 | 0.1115792 | 0.05648901 | 0.1115325 | 0.0858319 | 0.1115217
[5 empty] | 0.1694098 | 0.03029291 |  |  | 0.04934357 | 0.1135717 | 0.05614067 | 0.1135241 | 0.08600221 | 0.1135132
[5 empty] | 0.1703503 | 0.03082436 |  |  | 0.04867423 | 0.1155642 | 0.0560133 | 0.1155158 | 0.08535359 | 0.1155047
[5 empty] | 0.1712696 | 0.03135581 |  |  | 0.04846701 | 0.1175567 | 0.05524473 | 0.1175074 | 0.08454335 | 0.1174961
[5 empty] | 0.1721674 | 0.03188727 |  |  | 0.04835491 | 0.1195492 | 0.05507278 | 0.1194991 | 0.08352876 | 0.1194876
[5 empty] | 0.1730439 | 0.03241872 |  |  | 0.04797094 | 0.1215417 | 0.05453529 | 0.1214907 | 0.08336714 | 0.121479
[5 empty] | 0.1738988 | 0.03295018 |  |  | 0.04764809 | 0.1235342 | 0.05467009 | 0.1234824 | 0.08231576 | 0.1234705
[5 empty] | 0.1747322 | 0.03348163 |  |  | 0.04731889 | 0.1255266 | 0.05421352 | 0.125474 | 0.08232925 | 0.125462
[5 empty] | 0.175544 | 0.03401309 |  |  | 0.04703948 | 0.1275191 | 0.05410797 | 0.1274657 | 0.08161799 | 0.1274534
[5 empty] | 0.176334 | 0.03454454 |  |  | 0.04696524 | 0.1295116 | 0.05340846 | 0.1294573 | 0.08091592 | 0.1294449
[5 empty] | 0.1771023 | 0.035076 |  |  | 0.04669778 | 0.1315041 | 0.05311682 | 0.131449 | 0.08142579 | 0.1314363
[5 empty] | 0.1778488 | 0.03560745 |  |  | 0.04643867 | 0.1334966 | 0.05333487 | 0.1334406 | 0.08025038 | 0.1334278
[5 empty] | 0.1785733 | 0.0361389 |  |  | 0.04618951 | 0.1354891 | 0.05306443 | 0.1354323 | 0.08069243 | 0.1354193
[5 empty] | 0.1792759 | 0.03667036 |  |  | 0.04605189 | 0.1374816 | 0.05300731 | 0.1374239 | 0.0799547 | 0.1374107
[5 empty] | 0.1799565 | 0.03720181 |  |  | 0.04612739 | 0.139474 | 0.05256534 | 0.1394156 | 0.07963995 | 0.1394022
[5 empty] | 0.180615 | 0.03773327 |  |  | 0.0459176 | 0.1414665 | 0.05294034 | 0.1414072 | 0.07995093 | 0.1413936
[5 empty] | 0.1812512 | 0.03826472 |  |  | 0.04572411 | 0.143459 | 0.05263413 | 0.1433989 | 0.07919041 | 0.1433851
[5 empty] | 0.1818653 | 0.03879618 |  |  | 0.0455485 | 0.1454515 | 0.05274853 | 0.1453905 | 0.07966115 | 0.1453766
[5 empty] | 0.182457 | 0.03932763 |  |  | 0.04549238 | 0.147444 | 0.05238536 | 0.1473822 | 0.07986588 | 0.147368
[5 empty] | 0.1830264 | 0.03985909 |  |  | 0.04595534 | 0.1494365 | 0.0527437 | 0.1493738 | 0.07990305 | 0.1493595
[5 empty] | 0.1835733 | 0.04039054 |  |  | 0.04562696 | 0.151429 | 0.05251152 | 0.1513655 | 0.07985443 | 0.1513509
[5 empty] | 0.1840977 | 0.04092199 |  |  | 0.0459043 | 0.1534215 | 0.05238582 | 0.1533571 | 0.07941561 | 0.1533424
[5 empty] | 0.1845995 | 0.04145345 |  |  | 0.04538602 | 0.1554139 | 0.05256506 | 0.1553488 | 0.07978423 | 0.1553339
[5 empty] | 0.1850787 | 0.0419849 |  |  | 0.04567075 | 0.1574064 | 0.05224767 | 0.1573404 | 0.07895794 | 0.1573253
[5 empty] | 0.1855352 | 0.04251636 |  |  | 0.04535713 | 0.1593989 | 0.0525321 | 0.1593321 | 0.07913437 | 0.1593168
[5 empty] | 0.1859689 | 0.04304781 |  |  | 0.0452438 | 0.1613914 | 0.05251679 | 0.1613238 | 0.07891117 | 0.1613082
[5 empty] | 0.1863797 | 0.04357927 |  |  | 0.04532941 | 0.1633839 | 0.05200018 | 0.1633154 | 0.07958597 | 0.1632997
[5 empty] | 0.1867676 | 0.04411072 |  |  | 0.0456126 | 0.1653764 | 0.05248071 | 0.1653071 | 0.07945642 | 0.1652911
[5 empty] | 0.1871325 | 0.04464218 |  |  | 0.045792 | 0.1673689 | 0.05215683 | 0.1672987 | 0.07902016 | 0.1672826
[5 empty] | 0.1874744 | 0.04517363 |  |  | 0.04556626 | 0.1693613 | 0.05242698 | 0.1692904 | 0.07907482 | 0.1692741
[5 empty] | 0.1877932 | 0.04570508 |  |  | 0.04573401 | 0.1713538 | 0.05198949 | 0.171282 | 0.07881783 | 0.1712655
[5 empty] | 0.1880888 | 0.04623654 |  |  | 0.04566831 | 0.1733463 | 0.052211 | 0.1732737 | 0.07849786 | 0.173257
[5 empty] | 0.1883611 | 0.04676799 |  |  | 0.04504764 | 0.1753388 | 0.05176976 | 0.1752653 | 0.07898294 | 0.1752484
[5 empty] | 0.1886101 | 0.04729945 |  |  | 0.04507725 | 0.1773313 | 0.05207178 | 0.177257 | 0.07878217 | 0.1772399
[5 empty] | 0.1888357 | 0.0478309 |  |  | 0.04486237 | 0.1793238 | 0.05132306 | 0.1792486 | 0.07830466 | 0.1792314
[5 empty] | 0.1890378 | 0.04836236 |  |  | 0.04470827 | 0.1813163 | 0.05082963 | 0.1812403 | 0.0775595 | 0.1812228
[5 empty] | 0.1892164 | 0.04889381 |  |  | 0.04402017 | 0.1833087 | 0.05099748 | 0.1832319 | 0.07665581 | 0.1832143
[5 empty] | 0.1893714 | 0.04942527 |  |  | 0.04370332 | 0.1853012 | 0.05063263 | 0.1852236 | 0.07610268 | 0.1852057
[5 empty] | 0.1895028 | 0.04995672 |  |  | 0.04356296 | 0.1872937 | 0.05034109 | 0.1872152 | 0.07550921 | 0.1871972
[5 empty] | 0.1896104 | 0.05048818 |  |  | 0.04310434 | 0.1892862 | 0.04992888 | 0.1892069 | 0.07498452 | 0.1891887
[5 empty] | 0.1896942 | 0.05101963 |  |  | 0.0430327 | 0.1912787 | 0.04890199 | 0.1911985 | 0.0742377 | 0.1911801
[5 empty] | 0.1897542 | 0.05155108 |  |  | 0.04245328 | 0.1932712 | 0.04886645 | 0.1931902 | 0.07397785 | 0.1931716
[5 empty] | 0.1897902 | 0.05208254 |  |  | 0.04217133 | 0.1952637 | 0.04822825 | 0.1951818 | 0.07381408 | 0.195163
[5 empty] | 0.1898022 | 0.05261399 |  |  | 0.04179209 | 0.1972562 | 0.04819342 | 0.1971735 | 0.07315549 | 0.1971545
[5 empty] | 0.1898022 | 0.05261399 |  |  | 0.0411208 | 0.1992486 | 0.04726795 | 0.1991651 | 0.07221118 | 0.199146
[5 empty] | 0.186842 | 0.05261372 |  |  | 0.0412627 | 0.2012411 | 0.04725787 | 0.2011568 | 0.07179026 | 0.2011374
[5 empty] | 0.1839137 | 0.05261346 |  |  | 0.04082304 | 0.2032336 | 0.04636919 | 0.2031484 | 0.07110182 | 0.2031289
[5 empty] | 0.1810186 | 0.05261319 |  |  | 0.04060707 | 0.2052261 | 0.0461079 | 0.2051401 | 0.06995497 | 0.2051203
[5 empty] | 0.178158 | 0.05261292 |  |  | 0.04022002 | 0.2072186 | 0.04628003 | 0.2071317 | 0.06995882 | 0.2071118
[5 empty] | 0.1753331 | 0.05261265 |  |  | 0.03966714 | 0.2092111 | 0.04609158 | 0.2091234 | 0.06952246 | 0.2091033
[5 empty] | 0.1725454 | 0.05261238 |  |  | 0.03955366 | 0.2112036 | 0.0455485 | 0.211115 | 0.06865486 | 0.2110947
[5 empty] | 0.1697959 | 0.05261211 |  |  | 0.03955703 | 0.213196 | 0.04562255 | 0.2131067 | 0.06851248 | 0.2130862
[5 empty] | 0.1670862 | 0.05261184 |  |  | 0.03925442 | 0.2151885 | 0.04518994 | 0.2150983 | 0.06796006 | 0.2150776
[5 empty] | 0.1644173 | 0.05261158 |  |  | 0.03924978 | 0.217181 | 0.04445515 | 0.21709 | 0.06740441 | 0.2170691
[5 empty] | 0.1617907 | 0.05261131 |  |  | 0.03854702 | 0.2191735 | 0.0442227 | 0.2190816 | 0.06725236 | 0.2190606
[5 empty] | 0.1592077 | 0.05261104 |  |  | 0.03855008 | 0.221166 | 0.04399709 | 0.2210733 | 0.06701071 | 0.221052
[5 empty] | 0.1566694 | 0.05261077 |  |  | 0.03846287 | 0.2231585 | 0.0441828 | 0.2230649 | 0.06688629 | 0.2230435
[5 empty] | 0.1541773 | 0.0526105 |  |  | 0.03848933 | 0.225151 | 0.04378435 | 0.2250566 | 0.0666859 | 0.2250349
[5 empty] | 0.1517325 | 0.05261023 |  |  | 0.03803337 | 0.2271434 | 0.04350624 | 0.2270482 | 0.06591637 | 0.2270264
[5 empty] | 0.1493365 | 0.05260996 |  |  | 0.03769893 | 0.2291359 | 0.04355296 | 0.2290399 | 0.06608452 | 0.2290179
[5 empty] | 0.1469904 | 0.0526097 |  |  | 0.03778993 | 0.2311284 | 0.04352901 | 0.2310315 | 0.06629714 | 0.2310093
[5 empty] | 0.1446956 | 0.05260943 |  |  | 0.0379103 | 0.2331209 | 0.04343889 | 0.2330232 | 0.06566107 | 0.2330008
[5 empty] | 0.1424533 | 0.05260916 |  |  | 0.03746396 | 0.2351134 | 0.04328711 | 0.2350148 | 0.06618311 | 0.2349922
[5 empty] | 0.140265 | 0.05260889 |  |  | 0.03775405 | 0.2371059 | 0.04317702 | 0.2370065 | 0.06516827 | 0.2369837
[5 empty] | 0.1381317 | 0.05260862 |  |  | 0.03756778 | 0.2390984 | 0.04359344 | 0.2389982 | 0.06569337 | 0.2389752
[5 empty] | 0.136055 | 0.05260835 |  |  | 0.03769855 | 0.2410909 | 0.04322936 | 0.2409898 | 0.065548 | 0.2409666
[5 empty] | 0.1340359 | 0.05260809 |  |  | 0.03764531 | 0.2430833 | 0.04378359 | 0.2429815 | 0.06533035 | 0.2429581
[5 empty] | 0.1320759 | 0.05260782 |  |  | 0.03760702 | 0.2450758 | 0.04385491 | 0.2449731 | 0.06563857 | 0.2449495
[5 empty] | 0.1301762 | 0.05260755 |  |  | 0.03808261 | 0.2470683 | 0.04344212 | 0.2469648 | 0.06567085 | 0.246941
[5 empty] | 0.1283328 | 0.05260728 |  |  | 0.03777104 | 0.2490608 | 0.04384401 | 0.2489564 | 0.06572534 | 0.2489325
[5 empty] | 0.1265154 | 0.05260701 |  |  | 0.03797124 | 0.2510533 | 0.04395937 | 0.2509481 | 0.06650023 | 0.2509239
[5 empty] | 0.12472 | 0.05260674 |  |  | 0.03798218 | 0.2530458 | 0.043687 | 0.2529397 | 0.06679368 | 0.2529154
[5 empty] | 0.1229479 | 0.05260647 |  |  | 0.03850278 | 0.2550383 | 0.04412568 | 0.2549314 | 0.06720386 | 0.2549068
[5 empty] | 0.1212003 | 0.05260621 |  |  | 0.03833201 | 0.2570307 | 0.04437421 | 0.256923 | 0.06742895 | 0.2568983
[5 empty] | 0.1194787 | 0.05260594 |  |  | 0.0384688 | 0.2590232 | 0.04413138 | 0.2589147 | 0.06676711 | 0.2588898
[5 empty] | 0.1177842 | 0.05260567 |  |  | 0.0388121 | 0.2610157 | 0.04419598 | 0.2609063 | 0.06801652 | 0.2608812
[5 empty] | 0.1161182 | 0.0526054 |  |  | 0.03926086 | 0.2630082 | 0.04436681 | 0.262898 | 0.06777534 | 0.2628727
[5 empty] | 0.1144819 | 0.05260513 |  |  | 0.03941402 | 0.2650007 | 0.04454266 | 0.2648896 | 0.06844176 | 0.2648641
[5 empty] | 0.1128766 | 0.05260486 |  |  | 0.03918084 | 0.2669932 | 0.04523555 | 0.2668813 | 0.06783449 | 0.2668556
[5 empty] | 0.1113037 | 0.05260459 |  |  | 0.03982845 | 0.2689857 | 0.04542244 | 0.2688729 | 0.06827005 | 0.268847
[5 empty] | 0.1097644 | 0.05260433 |  |  | 0.03966382 | 0.2709781 | 0.04580978 | 0.2708646 | 0.06945769 | 0.2708385
[5 empty] | 0.1082601 | 0.05260406 |  |  | 0.04038052 | 0.2729706 | 0.0460902 | 0.2728562 | 0.06988624 | 0.27283
[5 empty] | 0.1067919 | 0.05260379 |  |  | 0.04067211 | 0.2749631 | 0.04715631 | 0.2748479 | 0.07124452 | 0.2748214
[5 empty] | 0.1053612 | 0.05260352 |  |  | 0.04113215 | 0.2769556 | 0.04740072 | 0.2768395 | 0.07152132 | 0.2768129
[5 empty] | 0.1039694 | 0.05260325 |  |  | 0.04185418 | 0.2789481 | 0.04811605 | 0.2788312 | 0.07300548 | 0.2788043
[5 empty] | 0.1026176 | 0.05260298 |  |  | 0.04233178 | 0.2809406 | 0.04879491 | 0.2808228 | 0.07368581 | 0.2807958
[5 empty] | 0.1013072 | 0.05260271 |  |  | 0.04335849 | 0.2829331 | 0.04942992 | 0.2828145 | 0.07505111 | 0.2827873
[5 empty] | 0.1000394 | 0.05260245 |  |  | 0.04382788 | 0.2849256 | 0.05051369 | 0.2848061 | 0.07629022 | 0.2847787
[5 empty] | 0.09881559 | 0.05260218 |  |  | 0.04483351 | 0.286918 | 0.05163884 | 0.2867978 | 0.07839194 | 0.2867702
[5 empty] | 0.09763704 | 0.05260191 |  |  | 0.04606892 | 0.2889105 | 0.05229798 | 0.2887894 | 0.07944509 | 0.2887616
[5 empty] | 0.09650502 | 0.05260164 |  |  | 0.04672768 | 0.290903 | 0.05378374 | 0.2907811 | 0.08103849 | 0.2907531
[5 empty] | 0.09542084 | 0.05260137 |  |  | 0.04770335 | 0.2928955 | 0.05488872 | 0.2927727 | 0.08296095 | 0.2927446
[5 empty] | 0.09438577 | 0.0526011 |  |  | 0.04828949 | 0.294888 | 0.05580554 | 0.2947644 | 0.08400128 | 0.294736
[5 empty] | 0.09340112 | 0.05260084 |  |  | 0.04917964 | 0.2968805 | 0.05662681 | 0.296756 | 0.08584831 | 0.2967275
[5 empty] | 0.09340112 | 0.05260084 |  |  | 0.05026738 | 0.298873 | 0.05794515 | 0.2987477 | 0.08709085 | 0.2987189
[5 empty] | 0.09097653 | 0.05255726 |  |  | 0.05094626 | 0.3008654 | 0.05865318 | 0.3007393 | 0.08901771 | 0.3007104
[5 empty] | 0.08857374 | 0.05251369 |  |  | 0.05210983 | 0.3028579 | 0.05974351 | 0.302731 | 0.09051771 | 0.3027019
[5 empty] | 0.08619332 | 0.05247012 |  |  | 0.05255165 | 0.3048504 | 0.06080876 | 0.3047226 | 0.09137967 | 0.3046933
[5 empty] | 0.08383581 | 0.05242655 |  |  | 0.05376529 | 0.3068429 | 0.06154153 | 0.3067143 | 0.09319239 | 0.3066848
[5 empty] | 0.08150176 | 0.05238298 |  |  | 0.05404429 | 0.3088354 | 0.06263446 | 0.3087059 | 0.09474471 | 0.3086762
[5 empty] | 0.07919173 | 0.05233941 |  |  | 0.05538222 | 0.3108279 | 0.06298014 | 0.3106976 | 0.09562543 | 0.3106677
[5 empty] | 0.07690626 | 0.05229584 |  |  | 0.05557264 | 0.3128204 | 0.0637712 | 0.3126892 | 0.09662336 | 0.3126592
[5 empty] | 0.07464592 | 0.05225227 |  |  | 0.0561091 | 0.3148128 | 0.06460026 | 0.3146809 | 0.09792733 | 0.3146506
[5 empty] | 0.07241125 | 0.0522087 |  |  | 0.05698516 | 0.3168053 | 0.06565992 | 0.3166725 | 0.09892615 | 0.3166421
[5 empty] | 0.0702028 | 0.05216513 |  |  | 0.05779438 | 0.3187978 | 0.0660428 | 0.3186642 | 0.1005086 | 0.3186335
[5 empty] | 0.06802112 | 0.05212156 |  |  | 0.05763031 | 0.3207903 | 0.06654152 | 0.3206559 | 0.1004636 | 0.320625
[5 empty] | 0.06586678 | 0.05207799 |  |  | 0.05828652 | 0.3227828 | 0.06674869 | 0.3226475 | 0.1013799 | 0.3226165
[5 empty] | 0.06374031 | 0.05203442 |  |  | 0.05825656 | 0.3247753 | 0.06755693 | 0.3246392 | 0.1015462 | 0.3246079
[5 empty] | 0.06164227 | 0.05199085 |  |  | 0.05875121 | 0.3267678 | 0.0672796 | 0.3266308 | 0.1024833 | 0.3265994
[5 empty] | 0.05957322 | 0.05194727 |  |  | 0.0591357 | 0.3287603 | 0.06769121 | 0.3286225 | 0.1026038 | 0.3285908
[5 empty] | 0.0575337 | 0.0519037 |  |  | 0.05921693 | 0.3307527 | 0.06809908 | 0.3306141 | 0.1027187 | 0.3305823
[5 empty] | 0.05552427 | 0.05186013 |  |  | 0.05909478 | 0.3327452 | 0.06820306 | 0.3326058 | 0.1030277 | 0.3325738
[5 empty] | 0.05354548 | 0.05181656 |  |  | 0.05966912 | 0.3347377 | 0.06790302 | 0.3345974 | 0.1037306 | 0.3345652
[5 empty] | 0.05159787 | 0.05177299 |  |  | 0.05953982 | 0.3367302 | 0.06879881 | 0.3365891 | 0.1037271 | 0.3365567
[5 empty] | 0.04968201 | 0.05172942 |  |  | 0.05960677 | 0.3387227 | 0.06869029 | 0.3385807 | 0.1036172 | 0.3385481
[5 empty] | 0.04779845 | 0.05168585 |  |  | 0.05986983 | 0.3407152 | 0.06847731 | 0.3405724 | 0.1040004 | 0.3405396
[5 empty] | 0.04594773 | 0.05164228 |  |  | 0.06022888 | 0.3427077 | 0.06905974 | 0.342564 | 0.1044768 | 0.3425311
[5 empty] | 0.0441304 | 0.05159871 |  |  | 0.06018381 | 0.3447001 | 0.06893742 | 0.3445557 | 0.1048459 | 0.3445225
[5 empty] | 0.04234703 | 0.05155514 |  |  | 0.06023447 | 0.3466926 | 0.06931022 | 0.3465473 | 0.1055076 | 0.346514
[5 empty] | 0.04059591 | 0.05151157 |  |  | 0.06038075 | 0.3486851 | 0.069878 | 0.348539 | 0.1053618 | 0.3485054
[5 empty] | 0.03886406 | 0.051468 |  |  | 0.06052253 | 0.3506776 | 0.07004061 | 0.3505306 | 0.1058081 | 0.3504969
[5 empty] | 0.03714979 | 0.05142443 |  |  | 0.06095968 | 0.3526701 | 0.0700979 | 0.3525223 | 0.1063463 | 0.3524884
[5 empty] | 0.03545366 | 0.05138086 |  |  | 0.06109207 | 0.3546626 | 0.07014974 | 0.3545139 | 0.1061763 | 0.3544798
[5 empty] | 0.0337762 | 0.05133729 |  |  | 0.06101958 | 0.3566551 | 0.06979598 | 0.3565056 | 0.1061978 | 0.3564713
[5 empty] | 0.03211797 | 0.05129371 |  |  | 0.06104209 | 0.3586475 | 0.06993648 | 0.3584972 | 0.1070106 | 0.3584627
[5 empty] | 0.03047954 | 0.05125014 |  |  | 0.06115946 | 0.36064 | 0.0701711 | 0.3604889 | 0.1070145 | 0.3604542
[5 empty] | 0.02886143 | 0.05120657 |  |  | 0.06137159 | 0.3626325 | 0.07089969 | 0.3624805 | 0.1069093 | 0.3624457
[5 empty] | 0.02726422 | 0.051163 |  |  | 0.06157833 | 0.364625 | 0.07052211 | 0.3644722 | 0.1066947 | 0.3644371
[5 empty] | 0.02568845 | 0.05111943 |  |  | 0.06167957 | 0.3666175 | 0.07113822 | 0.3664638 | 0.1076706 | 0.3664286
[5 empty] | 0.02413467 | 0.05107586 |  |  | 0.06157518 | 0.36861 | 0.07054788 | 0.3684555 | 0.1069367 | 0.36842
[5 empty] | 0.02260343 | 0.05103229 |  |  | 0.06176504 | 0.3706025 | 0.07095093 | 0.3704471 | 0.1073928 | 0.3704115
[5 empty] | 0.02109529 | 0.05098872 |  |  | 0.06204902 | 0.372595 | 0.07124725 | 0.3724388 | 0.1076387 | 0.3724029
[5 empty] | 0.0196108 | 0.05094515 |  |  | 0.062227 | 0.3745874 | 0.07143668 | 0.3744304 | 0.1077741 | 0.3743944
[5 empty] | 0.01815051 | 0.05090158 |  |  | 0.06199886 | 0.3765799 | 0.07131908 | 0.3764221 | 0.1079989 | 0.3763859
[5 empty] | 0.01671497 | 0.05085801 |  |  | 0.06226446 | 0.3785724 | 0.07159431 | 0.3784137 | 0.1078129 | 0.3783773
[5 empty] | 0.01530473 | 0.05081444 |  |  | 0.06212368 | 0.3805649 | 0.07136223 | 0.3804054 | 0.1087158 | 0.3803688
[5 empty] | 0.01392035 | 0.05077087 |  |  | 0.06237641 | 0.3825574 | 0.0714227 | 0.382397 | 0.1087074 | 0.3823602
[5 empty] | 0.01256238 | 0.0507273 |  |  | 0.0624225 | 0.3845499 | 0.07167557 | 0.3843887 | 0.1088874 | 0.3843517
[5 empty] | 0.01123136 | 0.05068372 |  |  | 0.06236185 | 0.3865424 | 0.07132069 | 0.3863803 | 0.1088558 | 0.3863432
[5 empty] | 0.00992786 | 0.05064015 |  |  | 0.06269433 | 0.3885348 | 0.07175793 | 0.388372 | 0.1090122 | 0.3883346
[5 empty] | 0.008652421 | 0.05059658 |  |  | 0.0625198 | 0.3905273 | 0.07158715 | 0.3903636 | 0.1090564 | 0.3903261
[5 empty] | 0.007405596 | 0.05055301 |  |  | 0.06253815 | 0.3925198 | 0.07160819 | 0.3923553 | 0.1088883 | 0.3923175
[5 empty] | 0.006187939 | 0.05050944 |  |  | 0.06275298 | 0.3945123 | 0.0720252 | 0.3943469 | 0.1091141 | 0.394309
[5 empty] | 0.005 | 0.05046587 |  |  | 0.06275298 | 0.3965048 | 0.0720252 | 0.3963386 | 0.1089141 | 0.3963005
[5 empty] | 0.005 | 0.05045271
[5 empty] | 0.007221432 | 0.05045298
[5 empty] | 0.009432902 | 0.05045325
[5 empty] | 0.01163433 | 0.05045352
[5 empty] | 0.01382562 | 0.05045379
[5 empty] | 0.01600669 | 0.05045406
[5 empty] | 0.01817747 | 0.05045432
[5 empty] | 0.02033785 | 0.05045459
[5 empty] | 0.02248777 | 0.05045486
[5 empty] | 0.02462712 | 0.05045513
[5 empty] | 0.02675583 | 0.0504554
[5 empty] | 0.02887382 | 0.05045567
[5 empty] | 0.03098099 | 0.05045594
[5 empty] | 0.03307726 | 0.0504562
[5 empty] | 0.03516255 | 0.05045647
[5 empty] | 0.03723677 | 0.05045674
[5 empty] | 0.03929983 | 0.05045701
[5 empty] | 0.04135166 | 0.05045728
[5 empty] | 0.04339216 | 0.05045755
[5 empty] | 0.04542125 | 0.05045782
[5 empty] | 0.04743885 | 0.05045808
[5 empty] | 0.04944486 | 0.05045835
[5 empty] | 0.05143921 | 0.05045862
[5 empty] | 0.05342181 | 0.05045889
[5 empty] | 0.05539257 | 0.05045916
[5 empty] | 0.05735176 | 0.05045943
[5 empty] | 0.05930138 | 0.0504597
[5 empty] | 0.06124169 | 0.05045996
[5 empty] | 0.06317261 | 0.05046023
[5 empty] | 0.06509404 | 0.0504605
[5 empty] | 0.06700592 | 0.05046077
[5 empty] | 0.06890815 | 0.05046104
[5 empty] | 0.07080064 | 0.05046131
[5 empty] | 0.07268331 | 0.05046157
[5 empty] | 0.07455608 | 0.05046184
[5 empty] | 0.07641886 | 0.05046211
[5 empty] | 0.07827156 | 0.05046238
[5 empty] | 0.08011411 | 0.05046265
[5 empty] | 0.0819464 | 0.05046292
[5 empty] | 0.08376837 | 0.05046319
[5 empty] | 0.08557992 | 0.05046345
[5 empty] | 0.08738098 | 0.05046372
[5 empty] | 0.08917144 | 0.05046399
[5 empty] | 0.09095123 | 0.05046426
[5 empty] | 0.09272027 | 0.05046453
[5 empty] | 0.09447847 | 0.0504648
[5 empty] | 0.09622573 | 0.05046507
[5 empty] | 0.09796199 | 0.05046533
[5 empty] | 0.09968715 | 0.0504656
[5 empty] | 0.1014011 | 0.05046587
[5 empty] | 0.1014011 | 0.05045271
[5 empty] | 0.1035864 | 0.05049682
[5 empty] | 0.1057568 | 0.05054093
[5 empty] | 0.1079118 | 0.05058504
[5 empty] | 0.1100514 | 0.05062914
[5 empty] | 0.1121752 | 0.05067325
[5 empty] | 0.1142831 | 0.05071736
[5 empty] | 0.1163748 | 0.05076147
[5 empty] | 0.1184501 | 0.05080558
[5 empty] | 0.1205088 | 0.05084968
[5 empty] | 0.1225505 | 0.05089379
[5 empty] | 0.1245751 | 0.0509379
[5 empty] | 0.1265824 | 0.05098201
[5 empty] | 0.128572 | 0.05102611
[5 empty] | 0.1305438 | 0.05107022
[5 empty] | 0.1324976 | 0.05111433
[5 empty] | 0.1344331 | 0.05115844
[5 empty] | 0.13635 | 0.05120255
[5 empty] | 0.1382482 | 0.05124665
[5 empty] | 0.1401273 | 0.05129076
[5 empty] | 0.1419873 | 0.05133487
[5 empty] | 0.1438277 | 0.05137898
[5 empty] | 0.1456485 | 0.05142308
[5 empty] | 0.1474493 | 0.05146719
[5 empty] | 0.1492299 | 0.0515113
[5 empty] | 0.1509911 | 0.05155541
[5 empty] | 0.1527384 | 0.05159951
[5 empty] | 0.1544724 | 0.05164362
[5 empty] | 0.156193 | 0.05168773
[5 empty] | 0.1578999 | 0.05173184
[5 empty] | 0.1595929 | 0.05177595
[5 empty] | 0.1612717 | 0.05182005
[5 empty] | 0.1629361 | 0.05186416
[5 empty] | 0.1645859 | 0.05190827
[5 empty] | 0.1662208 | 0.05195238
[5 empty] | 0.1678407 | 0.05199648
[5 empty] | 0.1694452 | 0.05204059
[5 empty] | 0.1710341 | 0.0520847
[5 empty] | 0.1726073 | 0.05212881
[5 empty] | 0.1741644 | 0.05217292
[5 empty] | 0.1757052 | 0.05221702
[5 empty] | 0.1772296 | 0.05226113
[5 empty] | 0.1787372 | 0.05230524
[5 empty] | 0.1802279 | 0.05234935
[5 empty] | 0.1817013 | 0.05239345
[5 empty] | 0.1831573 | 0.05243756
[5 empty] | 0.1845956 | 0.05248167
[5 empty] | 0.1860161 | 0.05252578
[5 empty] | 0.1874183 | 0.05256989
[5 empty] | 0.1888022 | 0.05261399
[5 empty] | 0.1888022 | 0.05261399
[5 empty] | 0.1902511 | 0.05658742
[5 empty] | 0.1915901 | 0.06056085
[5 empty] | 0.1928234 | 0.06453428
[5 empty] | 0.1939556 | 0.06850771
[5 empty] | 0.1949909 | 0.07248114
[5 empty] | 0.1959336 | 0.07645457
[5 empty] | 0.1967881 | 0.080428
[5 empty] | 0.1975587 | 0.08440143
[5 empty] | 0.1982497 | 0.08837486
[5 empty] | 0.1988655 | 0.09234828
[5 empty] | 0.1994105 | 0.09632171
[5 empty] | 0.1998889 | 0.1002951
[5 empty] | 0.200305 | 0.1042686
[5 empty] | 0.2006633 | 0.108242
[5 empty] | 0.200968 | 0.1122154
[5 empty] | 0.2012235 | 0.1161889
[5 empty] | 0.2014342 | 0.1201623
[5 empty] | 0.2016043 | 0.1241357
[5 empty] | 0.2017382 | 0.1281091
[5 empty] | 0.2018402 | 0.1320826
[5 empty] | 0.2019146 | 0.136056
[5 empty] | 0.2019659 | 0.1400294
[5 empty] | 0.2019982 | 0.1440029
[5 empty] | 0.2020161 | 0.1479763
[5 empty] | 0.2020237 | 0.15
[5 empty] | 0.2020255 | 0.1559232
[5 empty] | 0.2015193 | 0.1598966
[5 empty] | 0.1992132 | 0.16387
[5 empty] | 0.195988 | 0.1678434
[5 empty] | 0.1928993 | 0.1718169
[5 empty] | 0.1909433 | 0.1757903
[5 empty] | 0.1895385 | 0.1797637
[5 empty] | 0.1882522 | 0.1837372
[5 empty] | 0.1871351 | 0.1877106
[5 empty] | 0.1862381 | 0.191684
[5 empty] | 0.1856119 | 0.1956574
[5 empty] | 0.1852842 | 0.1996309
[5 empty] | 0.1850947 | 0.2036043
[5 empty] | 0.1849676 | 0.2075777
[5 empty] | 0.1848594 | 0.2115512
[5 empty] | 0.1847267 | 0.2155246
[5 empty] | 0.184526 | 0.219498
[5 empty] | 0.1840361 | 0.2234714
[5 empty] | 0.1827393 | 0.2274449
[5 empty] | 0.1807559 | 0.2314183
[5 empty] | 0.1782537 | 0.2353917
[5 empty] | 0.1754002 | 0.2393652
[5 empty] | 0.1723633 | 0.2433386
[5 empty] | 0.1693106 | 0.247312
[5 empty] | 0.1664098 | 0.2512855
[5 empty] | 0.1638286 | 0.2552589
[5 empty] | 0.1617346 | 0.2592323
[5 empty] | 0.1601157 | 0.2632057
[5 empty] | 0.1584749 | 0.2671792
[5 empty] | 0.1568807 | 0.2711526
[5 empty] | 0.1554588 | 0.275126
[5 empty] | 0.1543346 | 0.2790995
[5 empty] | 0.1536337 | 0.2830729
[5 empty] | 0.1534705 | 0.2870463
[5 empty] | 0.1536806 | 0.2910197
[5 empty] | 0.1541434 | 0.2949932
[5 empty] | 0.1548251 | 0.2989666
[5 empty] | 0.1556922 | 0.30294
[5 empty] | 0.1567109 | 0.3069135
[5 empty] | 0.1578475 | 0.3108869
[5 empty] | 0.1590683 | 0.3148603
[5 empty] | 0.1608446 | 0.3188337
[5 empty] | 0.1639873 | 0.3228072
[5 empty] | 0.1683125 | 0.3267806
[5 empty] | 0.1736142 | 0.330754
[5 empty] | 0.1796862 | 0.3347275
[5 empty] | 0.1863225 | 0.3387009
[5 empty] | 0.1933172 | 0.3426743
[5 empty] | 0.2004641 | 0.3466478
[5 empty] | 0.2075572 | 0.3506212
[5 empty] | 0.2143906 | 0.3545946
[5 empty] | 0.2207581 | 0.358568
[5 empty] | 0.2264537 | 0.3625415
[5 empty] | 0.2312713 | 0.3665149
[5 empty] | 0.235005 | 0.3704883
[5 empty] | 0.2374487 | 0.3744618
[5 empty] | 0.2389578 | 0.3784352
[5 empty] | 0.2403991 | 0.3824086
[5 empty] | 0.2417839 | 0.386382
[5 empty] | 0.2431083 | 0.3903555
[5 empty] | 0.2443682 | 0.3943289
[5 empty] | 0.2455597 | 0.3983023
[5 empty] | 0.2466788 | 0.4022758
[5 empty] | 0.2477215 | 0.4062492
[5 empty] | 0.2486838 | 0.4102226
[5 empty] | 0.2495618 | 0.4141961
[5 empty] | 0.2503514 | 0.4181695
[5 empty] | 0.2510486 | 0.4221429
[5 empty] | 0.2516496 | 0.4261163
[5 empty] | 0.2521502 | 0.4300898
[5 empty] | 0.2525465 | 0.4340632
[5 empty] | 0.2528345 | 0.4380366
[5 empty] | 0.2530697 | 0.4420101
[5 empty] | 0.2530697 | 0.4459835