## 1
Общество с ограниченной ответственностью "Инженерная геология" (ООО "ИнжГео") | [11 empty] | Общество с ограниченной ответственностью "Инженерная геология" (ООО "ИнжГео")
Юр. адрес: 117279, г. Москва, ул. Миклухо-Маклая, 36 а, этаж 5, пом. XXIII к. 76-84 | [11 empty] | Юр. адрес: 117279, г. Москва, ул. Миклухо-Маклая, 36 а, этаж 5, пом. XXIII к. 76-84 | [8 empty] | нагр |  |  | X0 | Y0 | R |  | нагр |  |  |  | X0 | Y0 | R | нагр |  |  |  | X0 | Y0 | R |  | нагр |  |  |  | X0 | Y0 | R
Телефон/факс +7 (495) 132-30-00, Адрес электронной почты inbox@inj-geo.ru | [11 empty] | Телефон/факс +7 (495) 132-30-00, Адрес электронной почты inbox@inj-geo.ru | [12 empty] | 0 | [7 empty] | 0 | [6 empty] | 0 | [7 empty] | 0
[21 empty] | девиатор | [6 empty] | девиатор | [6 empty] | девиатор | [7 empty] | девиатор
Испытательная лаборатория ООО «ИнжГео» | [11 empty] | Испытательная лаборатория ООО «ИнжГео» | [8 empty] | x0 | Угол | X | Y |  |  |  | x0 |  | Угол | X | Y |  |  | x0 |  | Угол | X | Y |  |  |  | x0 |  | Угол | X | Y
Адрес места осуществления деятельности лаборатории: г. Москва, просп. Вернадского, д. 51, стр. 1 | [11 empty] | Адрес места осуществления деятельности лаборатории: г. Москва, просп. Вернадского, д. 51, стр. 1 | [9 empty] | 0 | [7 empty] | 0 | [6 empty] | 0 | [7 empty] | 0
Телефон +7(910)4557682, E-mail: slg85@mail.ru | [11 empty] | Телефон +7(910)4557682, E-mail: slg85@mail.ru | [9 empty] | 5 | [7 empty] | 5 | [6 empty] | 5 | [7 empty] | 5
[22 empty] | 10 | [7 empty] | 10 | [6 empty] | 10 | [7 empty] | 10
[12 empty] | Протокол испытаний № 13-63/25 от 23-11-2022 | [9 empty] | 15 | [7 empty] | 15 | [6 empty] | 15 | [7 empty] | 15
[22 empty] | 20 | [7 empty] | 20 | [6 empty] | 20 | [7 empty] | 20
[12 empty] | Наименование и адрес заказчика: Переход трубопровода через р. Енисей | [9 empty] | 25 | [7 empty] | 25 | [6 empty] | 25 | [7 empty] | 25
[12 empty] | Наименование объекта: ООО Регионстрой | [9 empty] | 30 | [7 empty] | 30 | [6 empty] | 30 | [7 empty] | 30
Наименование используемого метода/методики: ГОСТ 12248.4-2020 | [11 empty] | Наименование используемого метода/методики: ГОСТ 12248.3-2020 | [9 empty] | 35 | [7 empty] | 35 | [6 empty] | 35 | [7 empty] | 35
Условия проведения испытания: температура окружающей среды (18 - 25)0С, влажность воздуха (40 - 75)% | [11 empty] | Условия проведения испытания: температура окружающей среды (18 - 25)0С, влажность воздуха (40 - 75)% | [9 empty] | 40 | [7 empty] | 40 | [6 empty] | 40 | [7 empty] | 40
[12 empty] | Дата получение объекта подлежащего испытаниям: 27.10.2022 | [9 empty] | 45 | [7 empty] | 45 | [6 empty] | 45 | [7 empty] | 45
[12 empty] | Дата испытания: 25.10.2022-19.11.2025 | [9 empty] | 50 | [7 empty] | 50 | [6 empty] | 50 | [7 empty] | 50
[22 empty] | 55 | [7 empty] | 55 | [6 empty] | 55 | [7 empty] | 55
Испытание грунтов методом трехосного сжатия | [11 empty] | Испытание грунтов методом трехосного сжатия | [9 empty] | 60 | [7 empty] | 60 | [6 empty] | 60 | [7 empty] | 60
[22 empty] | 65 | [7 empty] | 65 | [6 empty] | 65 | [7 empty] | 65
Лабораторный номер: | [6 empty] | We, д.е. = |  |  |  |  | Лабораторный номер: |  | 1060 |  |  |  | We, д.е. = | 0.307246408 |  |  | 70 | [7 empty] | 70 | [6 empty] | 70 | [7 empty] | 70
Номер скважины: | [6 empty] | ρ, г/см3 = |  |  |  |  | Номер скважины: |  | BH-050 |  |  |  | ρ, г/см3 = | 1.83 |  |  | 75 | [7 empty] | 75 | [6 empty] | 75 | [7 empty] | 75
Глубина отбора, м: | [6 empty] | ρs, г/см3 = |  |  |  |  | Глубина отбора, м: |  | 3.9 |  |  |  | ρs, г/см3 = | 2.71 |  |  | 80 | [7 empty] | 80 | [6 empty] | 80 | [7 empty] | 80
Наименование грунта: | [6 empty] | e, д.е. = |  |  |  |  | Наименование грунта: |  | Суглинок, после оттаивания текучепластичный, легкий песчанистый |  |  |  | e, д.е. = | 0.9358676 |  |  | 85 | [7 empty] | 85 | [6 empty] | 85 | [7 empty] | 85
Схема проведения опыта: | [6 empty] | IL, д.е. = |  |  |  |  | Схема проведения опыта: |  | КД |  |  |  | IL, д.е. = | 0.923 |  |  | 90 | [7 empty] | 90 | [6 empty] | 90 | [7 empty] | 90
[22 empty] | 95 | [7 empty] | 95 | [6 empty] | 95 | [7 empty] | 95
[22 empty] | 100 | [7 empty] | 100 | [6 empty] | 100 | [7 empty] | 100
Результаты испытаний | [11 empty] | Результаты испытаний | [9 empty] | 105 | [7 empty] | 105 | [6 empty] | 105 | [7 empty] | 105
[22 empty] | 110 | [7 empty] | 110 | [6 empty] | 110 | [7 empty] | 110
[22 empty] | 115 | [7 empty] | 115 | [6 empty] | 115 | [7 empty] | 115
[22 empty] | 120 | [7 empty] | 120 | [6 empty] | 120 | [7 empty] | 120
[22 empty] | 125 | [7 empty] | 125 | [6 empty] | 125 | [7 empty] | 125
[22 empty] | 130 | [7 empty] | 130 | [6 empty] | 130 | [7 empty] | 130
[22 empty] | 135 | [7 empty] | 135 | [6 empty] | 135 | [7 empty] | 135
[22 empty] | 140 | [7 empty] | 140 | [6 empty] | 140 | [7 empty] | 140
[22 empty] | 145 | [7 empty] | 145 | [6 empty] | 145 | [7 empty] | 145
[22 empty] | 150 | [7 empty] | 150 | [6 empty] | 150 | [7 empty] | 150
[22 empty] | 155 | [7 empty] | 155 | [6 empty] | 155 | [7 empty] | 155
[22 empty] | 160 | [7 empty] | 160 | [6 empty] | 160 | [7 empty] | 160
[22 empty] | 165 | [7 empty] | 165 | [6 empty] | 165 | [7 empty] | 165
[22 empty] | 170 | [7 empty] | 170 | [6 empty] | 170 | [7 empty] | 170
[22 empty] | 175 | [7 empty] | 175 | [6 empty] | 175 | [7 empty] | 175
[22 empty] | 180 | [7 empty] | 180 | [6 empty] | 180 | [7 empty] | 180
[13 empty] | Давление в камере, Мпа σ3 | Вертикальная нагрузка, Мпа σ1 | Поровое давление, Мпа u
| K0, д.е. | 0.8263518 |  |  |  |  | Коэфф. Точки | [5 empty] | 0.0699426 | 0.1184059 | [5 empty] | 1 | [6 empty] | σ3,кПа | σ1,кПа | u, кПа |  |  |  | 4
| q_zg, МПа | 0.05779719 | [10 empty] | 0.1699426 | 0.2604336 | [27 empty] | δ3, Мпа | δ1-δ3, МПа | δ1, МПа | δ1, КПа
|  |  | Модуль деформации, МПа: | [9 empty] | 0.2699426 | 0.4024612 | [21 empty] | С, МПа:
|  |  | Е0= |  | Точки модуля (полное напр.), МПа |  |  |  | 0.05779719 | 0.09247551 | [25 empty] | φ, град:
|  |  | E50 = |  | qf (полное напр.), МПа |  |  |  | 0.1063548 | [26 empty] | E, Мпа
|  |  | Коэф. Поперечной деформации, ϑ = | [9 empty] | Эффективные значения угла внутреннего трения и удельного сцепления ϕ', С' | [13 empty] | x | 0
[13 empty] | ϕ', град. = | 10 | [12 empty] | y |  |  |  | С, кПа | φ,°
[13 empty] | С', МПа = | 0.008
| Исполнитель: | [6 empty] | Морозов Д.С. |  |  |  |  | Исполнитель: |  |  |  |  | Морозов Д.С.
| Начальник исп. лаборатории: | [6 empty] | Семиколенова Л.Г. |  |  |  |  | Начальник исп. лаборатории: |  |  |  |  | Семиколенова Л.Г.
Лист 1 , всего листов 2 | [11 empty] | Лист 2 , всего листов 2
Частичное воспроизведение протокола испытаний без письменного разрешения ООО «ИнжГео» ЗАПРЕЩАЕТСЯ | [11 empty] | Частичное воспроизведение протокола испытаний без письменного разрешения ООО «ИнжГео» ЗАПРЕЩАЕТСЯ
[5 empty] | второй график |  | первый график | [9 empty] | К Пуассона
dev50 | epsE50 | ind | devE0 | epsE0 | dev | eps | sigma |  | dev1 | eps1 | dev2 | eps2 | dev3 | eps3 |  | Глины
0.03641223 | 0.00825055 |  |  |  | 0 | 0 |  |  | 0 | 0 | 0 | 0 | 0 | 0 |  | < 0 | 0,20-0,30
ind |  |  |  |  | 0.003502149 | 0.0004870763 |  |  | 0.01163119 | 0.001844836 | 0.02549139 | 0.001848946 | 0.02716632 | 0.001033739 |  | 0-0,25 | 0,30-0,38
2 |  |  |  |  | 0.006900613 | 0.0009741525 |  |  | 0.02097726 | 0.004008644 | 0.04524548 | 0.004688218 | 0.06625931 | 0.003601879 |  | 0,25< | 0,38-0,45
E0 |  |  |  |  | 0.01012797 | 0.001461229 |  |  | 0.02423165 | 0.005490584 | 0.04688126 | 0.00600087 | 0.0704006 | 0.005984493 |  | Суглинки | 0,35-0,37
epsE0 | devE0 |  |  |  | 0.01311678 | 0.001948305 |  |  | 0.02554702 | 0.008017288 | 0.04861685 | 0.00800116 | 0.07319066 | 0.007979324 |  | Пески и супеси | 0,30-0,35
0.002750183 | 0.01733916 |  |  |  | 0.01579963 | 0.002435381 |  |  | 0.02672025 | 0.01002161 | 0.05076997 | 0.01000145 | 0.07669614 | 0.009974155
[5 empty] | 0.01733916 | 0.002750183 |  |  | 0.02780224 | 0.01202593 | 0.05274883 | 0.01200174 | 0.07933086 | 0.01196899
График E50 |  | График E |  |  | 0.0203876 | 0.003409534 |  |  | 0.02899708 | 0.01403025 | 0.05466163 | 0.01400203 | 0.08150862 | 0.01396382
eps | q | sigma |  |  | 0.02261172 | 0.00389661 |  |  | 0.02990887 | 0.01603458 | 0.05621656 | 0.01600232 | 0.08474326 | 0.01595865
Горизонтальная линия E50 |  | Касательная |  |  | 0.02477856 | 0.004383686 |  |  | 0.0306417 | 0.0180389 | 0.05752184 | 0.01800261 | 0.08614858 | 0.01795348
0 |  | a | b |  | 0.02685805 | 0.004870763 |  |  | 0.03129969 | 0.02004322 | 0.05958564 | 0.0200029 | 0.0879384 | 0.01994831
|  |  | 0 |  | 0.02882008 | 0.005357839 |  |  | 0.03198692 | 0.02204754 | 0.06031619 | 0.02200319 | 0.09012653 | 0.02194314
Вертикальная линия E50 |  | p1 и p2 |  |  | 0.03063459 | 0.005844915 |  |  | 0.03250749 | 0.02405186 | 0.06132167 | 0.02400348 | 0.0919268 | 0.02393797
| 0 | 0 |  |  | 0.03227149 | 0.006331991 |  |  | 0.0330655 | 0.02605619 | 0.06281028 | 0.02600377 | 0.09295302 | 0.0259328
[5 empty] | 0.0337007 | 0.006819068 |  |  | 0.03366505 | 0.02806051 | 0.06329022 | 0.02800406 | 0.093819 | 0.02792763
Касательная линия E50 |  |  |  |  | 0.03489214 | 0.007306144 |  |  | 0.03431023 | 0.03006483 | 0.0641697 | 0.03000435 | 0.09493856 | 0.02992247
0 | 0 | Горизонтальная 1 |  |  | 0.03581571 | 0.00779322 |  |  | 0.03470515 | 0.03206915 | 0.06515691 | 0.03200464 | 0.09622551 | 0.0319173
[5 empty] | 0.03641223 | 0.00825055 |  |  | 0.0347539 | 0.03407347 | 0.06506006 | 0.03400493 | 0.09619368 | 0.03391213
Горизонтальная линия qкр |  |  |  |  | 0.03692435 | 0.008767373 |  |  | 0.03526058 | 0.0360778 | 0.06598733 | 0.03600522 | 0.09705688 | 0.03590696
Горизонтальная линия q |  | Горизонтальная 2 |  |  | 0.0373993 | 0.009254449 |  |  | 0.03542929 | 0.03808212 | 0.06634693 | 0.03800551 | 0.09852892 | 0.03790179
0 |  | 0 |  |  | 0.03786684 | 0.009741525 |  |  | 0.03556412 | 0.04008644 | 0.06654707 | 0.0400058 | 0.09862362 | 0.03989662
[5 empty] | 0.03832699 | 0.0102286 |  |  | 0.03586918 | 0.04209076 | 0.06709593 | 0.04200609 | 0.0984548 | 0.04189145
Вертикальная линия q |  |  |  |  | 0.0387798 | 0.01071568 |  |  | 0.03594855 | 0.04409508 | 0.06770172 | 0.04400638 | 0.09893627 | 0.04388628
| 0 |  |  |  | 0.03922531 | 0.01120275 |  |  | 0.03620635 | 0.04609941 | 0.06797265 | 0.04600667 | 0.1001819 | 0.04588111
[5 empty] | 0.03966355 | 0.01168983 |  |  | 0.03664666 | 0.04810373 | 0.06781689 | 0.04800696 | 0.1004054 | 0.04787594
[5 empty] | 0.04009457 | 0.01217691 |  |  | 0.03647359 | 0.05010805 | 0.06834267 | 0.05000725 | 0.09992055 | 0.04987078
[5 empty] | 0.04051839 | 0.01266398 |  |  | 0.03669132 | 0.05211237 | 0.06835812 | 0.05200754 | 0.101131 | 0.05186561
[5 empty] | 0.04093506 | 0.01315106 |  |  | 0.03670485 | 0.05411669 | 0.06836768 | 0.05400783 | 0.1005331 | 0.05386044
[5 empty] | 0.04134462 | 0.01363814 |  |  | 0.03691527 | 0.05612102 | 0.06877142 | 0.05600812 | 0.1011266 | 0.05585527
[5 empty] | 0.0417471 | 0.01412521 |  |  | 0.03722252 | 0.05812534 | 0.06896921 | 0.05800841 | 0.1020113 | 0.0578501
[5 empty] | 0.04214255 | 0.01461229 |  |  | 0.03722653 | 0.06012966 | 0.06936094 | 0.0600087 | 0.1009872 | 0.05984493
[5 empty] | 0.042531 | 0.01509936 |  |  | 0.03732724 | 0.06213398 | 0.0690465 | 0.06200899 | 0.102454 | 0.06183976
[5 empty] | 0.04291248 | 0.01558644 |  |  | 0.03712458 | 0.0641383 | 0.06942575 | 0.06400928 | 0.1027115 | 0.06383459
[5 empty] | 0.04328705 | 0.01607352 |  |  | 0.0376185 | 0.06614263 | 0.06959859 | 0.06600957 | 0.1029596 | 0.06582942
[5 empty] | 0.04365473 | 0.01656059 |  |  | 0.03770892 | 0.06814695 | 0.0702649 | 0.06800986 | 0.1020981 | 0.06782425
[5 empty] | 0.04401557 | 0.01704767 |  |  | 0.03749579 | 0.07015127 | 0.07002456 | 0.07001015 | 0.1026269 | 0.06981909
[5 empty] | 0.04436959 | 0.01753475 |  |  | 0.03767904 | 0.07215559 | 0.06987744 | 0.07201044 | 0.1025457 | 0.07181392
[5 empty] | 0.04471685 | 0.01802182 |  |  | 0.0378586 | 0.07415991 | 0.07032344 | 0.07401073 | 0.1029544 | 0.07380875
[5 empty] | 0.04505738 | 0.0185089 |  |  | 0.03763442 | 0.07616424 | 0.07106243 | 0.07601102 | 0.1036528 | 0.07580358
[5 empty] | 0.04539121 | 0.01899597 |  |  | 0.03800643 | 0.07816856 | 0.07099429 | 0.07801131 | 0.1039408 | 0.07779841
[5 empty] | 0.04571839 | 0.01948305 |  |  | 0.03797456 | 0.08017288 | 0.07101891 | 0.0800116 | 0.1045181 | 0.07979324
[5 empty] | 0.04603895 | 0.01997013 |  |  | 0.03813875 | 0.0821772 | 0.07103617 | 0.08201189 | 0.1043847 | 0.08178807
[5 empty] | 0.04635294 | 0.0204572 |  |  | 0.03789895 | 0.08418152 | 0.07084595 | 0.08401218 | 0.1043403 | 0.0837829
[5 empty] | 0.04666038 | 0.02094428 |  |  | 0.03795507 | 0.08618585 | 0.07154812 | 0.08601247 | 0.1043847 | 0.08577773
[5 empty] | 0.04696132 | 0.02143136 |  |  | 0.03800707 | 0.08819017 | 0.07104259 | 0.08801276 | 0.1051178 | 0.08777256
[5 empty] | 0.0472558 | 0.02191843 |  |  | 0.03825487 | 0.09019449 | 0.07092921 | 0.09001305 | 0.1044395 | 0.0897674
[5 empty] | 0.04754385 | 0.02240551 |  |  | 0.03809842 | 0.09219881 | 0.07130789 | 0.09201334 | 0.1053494 | 0.09176223
[5 empty] | 0.04782552 | 0.02289258 |  |  | 0.03813764 | 0.09420313 | 0.07127849 | 0.09401363 | 0.1046476 | 0.09375706
[5 empty] | 0.04810084 | 0.02337966 |  |  | 0.03817249 | 0.09620746 | 0.0719409 | 0.09601392 | 0.1051337 | 0.09575189
[5 empty] | 0.04836984 | 0.02386674 |  |  | 0.03820288 | 0.09821178 | 0.071195 | 0.09801421 | 0.1048077 | 0.09774672
[5 empty] | 0.04863257 | 0.02435381 |  |  | 0.03842876 | 0.1002161 | 0.07214068 | 0.1000145 | 0.1049694 | 0.09974155
[5 empty] | 0.04888907 | 0.02484089 |  |  | 0.03845006 | 0.1022204 | 0.07207781 | 0.1020148 | 0.1050185 | 0.1017364
[5 empty] | 0.04913938 | 0.02532797 |  |  | 0.03846673 | 0.1042247 | 0.07190627 | 0.1040151 | 0.1057549 | 0.1037312
[5 empty] | 0.04938352 | 0.02581504 |  |  | 0.03867869 | 0.1062291 | 0.07222596 | 0.1060154 | 0.1050785 | 0.105726
[5 empty] | 0.04962155 | 0.02630212 |  |  | 0.03848589 | 0.1082334 | 0.07173674 | 0.1080157 | 0.104489 | 0.1077209
[5 empty] | 0.04985349 | 0.02678919 |  |  | 0.03848824 | 0.1102377 | 0.07162795 | 0.1100159 | 0.1051077 | 0.1097157
[5 empty] | 0.05007939 | 0.02727627 |  |  | 0.03852612 | 0.112242 | 0.07155178 | 0.1120162 | 0.1044403 | 0.1117105
[5 empty] | 0.05029928 | 0.02776335 |  |  | 0.03836091 | 0.1142464 | 0.07119776 | 0.1140165 | 0.1038413 | 0.1137054
[5 empty] | 0.05051321 | 0.02825042 |  |  | 0.03791856 | 0.1162507 | 0.07051406 | 0.1160168 | 0.1035805 | 0.1157002
[5 empty] | 0.05072121 | 0.0287375 |  |  | 0.037725 | 0.118255 | 0.07034882 | 0.1180171 | 0.102828 | 0.117695
[5 empty] | 0.05092332 | 0.02922458 |  |  | 0.03750619 | 0.1202593 | 0.06945019 | 0.1200174 | 0.1017536 | 0.1196899
[5 empty] | 0.05111958 | 0.02971165 |  |  | 0.03718806 | 0.1222636 | 0.06916633 | 0.1220177 | 0.1011274 | 0.1216847
[5 empty] | 0.05131002 | 0.03019873 |  |  | 0.03699655 | 0.124268 | 0.06894538 | 0.124018 | 0.1006192 | 0.1236795
[5 empty] | 0.05149468 | 0.0306858 |  |  | 0.03665762 | 0.1262723 | 0.06803549 | 0.1260183 | 0.09979892 | 0.1256744
[5 empty] | 0.05167361 | 0.03117288 |  |  | 0.03629328 | 0.1282766 | 0.0676562 | 0.1280186 | 0.09911752 | 0.1276692
[5 empty] | 0.05184684 | 0.03165996 |  |  | 0.0364546 | 0.1302809 | 0.06759974 | 0.1300188 | 0.09834719 | 0.129664
[5 empty] | 0.05201441 | 0.03214703 |  |  | 0.03632023 | 0.1322853 | 0.06695189 | 0.1320191 | 0.09839066 | 0.1316588
[5 empty] | 0.05217636 | 0.03263411 |  |  | 0.03589142 | 0.1342896 | 0.067515 | 0.1340194 | 0.0982513 | 0.1336537
[5 empty] | 0.05233272 | 0.03312119 |  |  | 0.0359694 | 0.1362939 | 0.06729136 | 0.1360197 | 0.09713247 | 0.1356485
[5 empty] | 0.05248353 | 0.03360826 |  |  | 0.03575543 | 0.1382982 | 0.06648331 | 0.13802 | 0.09693754 | 0.1376433
[5 empty] | 0.05262884 | 0.03409534 |  |  | 0.03575075 | 0.1403025 | 0.06599315 | 0.1400203 | 0.09736987 | 0.1396382
[5 empty] | 0.05276867 | 0.03458241 |  |  | 0.03565663 | 0.1423069 | 0.0659232 | 0.1420206 | 0.09653283 | 0.141633
[5 empty] | 0.05290308 | 0.03506949 |  |  | 0.03537429 | 0.1443112 | 0.06587579 | 0.1440209 | 0.09692978 | 0.1436278
[5 empty] | 0.05303209 | 0.03555657 |  |  | 0.035305 | 0.1463155 | 0.06585323 | 0.1460212 | 0.09666409 | 0.1456227
[5 empty] | 0.05315574 | 0.03604364 |  |  | 0.03555 | 0.1483198 | 0.06595783 | 0.1480215 | 0.09693913 | 0.1476175
[5 empty] | 0.05327408 | 0.03653072 |  |  | 0.03551054 | 0.1503241 | 0.0662919 | 0.1500217 | 0.09705613 | 0.1496123
[5 empty] | 0.05338713 | 0.0370178 |  |  | 0.0351843 | 0.1523285 | 0.06614609 | 0.152022 | 0.09649412 | 0.1516072
[5 empty] | 0.05349495 | 0.03750487 |  |  | 0.03536357 | 0.1543328 | 0.06540955 | 0.1540223 | 0.09594465 | 0.153602
[5 empty] | 0.05359757 | 0.03799195 |  |  | 0.03504702 | 0.1563371 | 0.06528032 | 0.1560226 | 0.09690485 | 0.1555968
[5 empty] | 0.05369502 | 0.03847902 |  |  | 0.03503359 | 0.1583414 | 0.0658564 | 0.1580229 | 0.09557184 | 0.1575916
[5 empty] | 0.05378734 | 0.0389661 |  |  | 0.0350222 | 0.1603458 | 0.06543581 | 0.1600232 | 0.09594273 | 0.1595865
[5 empty] | 0.05387458 | 0.03945318 |  |  | 0.0354118 | 0.1623501 | 0.06541657 | 0.1620235 | 0.09611464 | 0.1615813
[5 empty] | 0.05395676 | 0.03994025 |  |  | 0.03540131 | 0.1643544 | 0.06519669 | 0.1640238 | 0.0966847 | 0.1635761
[5 empty] | 0.05403394 | 0.04042733 |  |  | 0.03498966 | 0.1663587 | 0.06567419 | 0.1660241 | 0.09615002 | 0.165571
[5 empty] | 0.05410614 | 0.04091441 |  |  | 0.03497579 | 0.168363 | 0.06584709 | 0.1680244 | 0.09580773 | 0.1675658
[5 empty] | 0.05417341 | 0.04140148 |  |  | 0.03515862 | 0.1703674 | 0.06571341 | 0.1700246 | 0.09605493 | 0.1695606
[5 empty] | 0.05423578 | 0.04188856 |  |  | 0.03503709 | 0.1723717 | 0.06577115 | 0.1720249 | 0.09658876 | 0.1715555
[5 empty] | 0.05429329 | 0.04237563 |  |  | 0.03490776 | 0.174376 | 0.06590631 | 0.1740252 | 0.09576522 | 0.1735503
[5 empty] | 0.05434598 | 0.04286271 |  |  | 0.03524185 | 0.1763803 | 0.06576544 | 0.1760255 | 0.09572472 | 0.1755451
[5 empty] | 0.05439389 | 0.04334979 |  |  | 0.03493437 | 0.1783847 | 0.06514899 | 0.1780258 | 0.09457751 | 0.17754
[5 empty] | 0.05443705 | 0.04383686 |  |  | 0.03468946 | 0.180389 | 0.06506461 | 0.1800261 | 0.09423472 | 0.1795348
[5 empty] | 0.05447551 | 0.04432394 |  |  | 0.03441123 | 0.1823933 | 0.06461996 | 0.1820264 | 0.09370745 | 0.1815296
[5 empty] | 0.0545093 | 0.04481102 |  |  | 0.03460381 | 0.1843976 | 0.06422269 | 0.1840267 | 0.09380682 | 0.1835245
[5 empty] | 0.05453846 | 0.04529809 |  |  | 0.03427131 | 0.1864019 | 0.06408043 | 0.186027 | 0.09364393 | 0.1855193
[5 empty] | 0.05456303 | 0.04578517 |  |  | 0.03391787 | 0.1884063 | 0.06360085 | 0.1880273 | 0.09192991 | 0.1875141
[5 empty] | 0.05458305 | 0.04627224 |  |  | 0.0336476 | 0.1904106 | 0.0625916 | 0.1900275 | 0.09117585 | 0.1895089
[5 empty] | 0.05459855 | 0.04675932 |  |  | 0.03316462 | 0.1924149 | 0.06206031 | 0.1920278 | 0.09039288 | 0.1915038
[5 empty] | 0.05460957 | 0.0472464 |  |  | 0.03287305 | 0.1944192 | 0.06121465 | 0.1940281 | 0.0905921 | 0.1934986
[5 empty] | 0.05461616 | 0.04773347 |  |  | 0.03297702 | 0.1964236 | 0.06116227 | 0.1960284 | 0.08848462 | 0.1954934
[5 empty] | 0.05461835 | 0.04822055 |  |  | 0.03268066 | 0.1984279 | 0.0602108 | 0.1980287 | 0.08868155 | 0.1974883
[5 empty] | 0.05461835 | 0.04822055 |  |  | 0.03208807 | 0.2004322 | 0.05976791 | 0.200029 | 0.08719402 | 0.1994831
[5 empty] | 0.05363586 | 0.04822028 |  |  | 0.03170338 | 0.2024365 | 0.05964124 | 0.2020293 | 0.08643312 | 0.2014779
[5 empty] | 0.05266483 | 0.04822001 |  |  | 0.03153072 | 0.2044408 | 0.05883845 | 0.2040296 | 0.08560997 | 0.2034728
[5 empty] | 0.05170593 | 0.04821974 |  |  | 0.03147421 | 0.2064452 | 0.05846717 | 0.2060299 | 0.08553568 | 0.2054676
[5 empty] | 0.05075984 | 0.04821948 |  |  | 0.03133796 | 0.2084495 | 0.05783507 | 0.2080302 | 0.08512137 | 0.2074624
[5 empty] | 0.04982725 | 0.04821921 |  |  | 0.0307261 | 0.2104538 | 0.05784979 | 0.2100304 | 0.08437814 | 0.2094573
[5 empty] | 0.04890883 | 0.04821894 |  |  | 0.03064276 | 0.2124581 | 0.05731899 | 0.2120307 | 0.0841171 | 0.2114521
[5 empty] | 0.04800527 | 0.04821867 |  |  | 0.03038758 | 0.2144625 | 0.05703382 | 0.214031 | 0.08400262 | 0.2134469
[5 empty] | 0.04711724 | 0.0482184 |  |  | 0.03023232 | 0.2164668 | 0.05704296 | 0.2160313 | 0.08327523 | 0.2154417
[5 empty] | 0.04624543 | 0.04821813 |  |  | 0.03017382 | 0.2184711 | 0.05674711 | 0.2180316 | 0.08274263 | 0.2174366
[5 empty] | 0.04539051 | 0.04821786 |  |  | 0.03031514 | 0.2204754 | 0.05585198 | 0.2200319 | 0.08251314 | 0.2194314
[5 empty] | 0.04455317 | 0.0482176 |  |  | 0.02985939 | 0.2224797 | 0.05616331 | 0.2220322 | 0.08149509 | 0.2214262
[5 empty] | 0.04373408 | 0.04821733 |  |  | 0.02970964 | 0.2244841 | 0.05568683 | 0.2240325 | 0.08099679 | 0.2234211
[5 empty] | 0.04293393 | 0.04821706 |  |  | 0.02956899 | 0.2264884 | 0.05512826 | 0.2260328 | 0.08152655 | 0.2254159
[5 empty] | 0.0421534 | 0.04821679 |  |  | 0.02944051 | 0.2284927 | 0.05459333 | 0.2280331 | 0.08079271 | 0.2274107
[5 empty] | 0.04139316 | 0.04821652 |  |  | 0.0295273 | 0.230497 | 0.05518777 | 0.2300333 | 0.07980358 | 0.2294056
[5 empty] | 0.0406539 | 0.04821625 |  |  | 0.02923244 | 0.2325014 | 0.05451731 | 0.2320336 | 0.08026748 | 0.2314004
[5 empty] | 0.03993629 | 0.04821598 |  |  | 0.02915901 | 0.2345057 | 0.05438767 | 0.2340339 | 0.07989273 | 0.2333952
[5 empty] | 0.03924102 | 0.04821572 |  |  | 0.02921011 | 0.23651 | 0.05450459 | 0.2360342 | 0.08008764 | 0.2353901
[5 empty] | 0.03856877 | 0.04821545 |  |  | 0.02908882 | 0.2385143 | 0.05397378 | 0.2380345 | 0.08015986 | 0.2373849
[5 empty] | 0.03792022 | 0.04821518 |  |  | 0.02929258 | 0.2405186 | 0.05418562 | 0.2400348 | 0.07998539 | 0.2393797
[5 empty] | 0.03729604 | 0.04821491 |  |  | 0.02901041 | 0.242523 | 0.05482274 | 0.2420351 | 0.07944721 | 0.2413746
[5 empty] | 0.03669692 | 0.04821464 |  |  | 0.02904112 | 0.2445273 | 0.05438357 | 0.2440354 | 0.07994309 | 0.2433694
[5 empty] | 0.03612354 | 0.04821437 |  |  | 0.02938388 | 0.2465316 | 0.05436658 | 0.2460357 | 0.0806708 | 0.2453642
[5 empty] | 0.03557658 | 0.0482141 |  |  | 0.02953787 | 0.2485359 | 0.05477023 | 0.248036 | 0.0796281 | 0.247359
[5 empty] | 0.03505393 | 0.04821384 |  |  | 0.02930226 | 0.2505402 | 0.05489297 | 0.2500362 | 0.07971277 | 0.2493539
[5 empty] | 0.03453963 | 0.04821357 |  |  | 0.02967621 | 0.2525446 | 0.05523329 | 0.2520365 | 0.08042256 | 0.2513487
[5 empty] | 0.03403156 | 0.0482133 |  |  | 0.0296589 | 0.2545489 | 0.05468963 | 0.2540368 | 0.08025525 | 0.2533435
[5 empty] | 0.03353041 | 0.04821303 |  |  | 0.02964951 | 0.2565532 | 0.05566045 | 0.2560371 | 0.0806086 | 0.2553384
[5 empty] | 0.03303686 | 0.04821276 |  |  | 0.02974719 | 0.2585575 | 0.05504423 | 0.2580374 | 0.08118038 | 0.2573332
[5 empty] | 0.03255159 | 0.04821249 |  |  | 0.02995113 | 0.2605619 | 0.05613943 | 0.2600377 | 0.08226836 | 0.259328
[5 empty] | 0.03207528 | 0.04821223 |  |  | 0.0299605 | 0.2625662 | 0.0559445 | 0.262038 | 0.08257031 | 0.2613229
[5 empty] | 0.03160861 | 0.04821196 |  |  | 0.02987446 | 0.2645705 | 0.05565791 | 0.2640383 | 0.08178399 | 0.2633177
[5 empty] | 0.03115225 | 0.04821169 |  |  | 0.0299922 | 0.2665748 | 0.05617813 | 0.2660386 | 0.08240716 | 0.2653125
[5 empty] | 0.0307069 | 0.04821142 |  |  | 0.03031313 | 0.2685791 | 0.05640674 | 0.2680389 | 0.08225288 | 0.2673074
[5 empty] | 0.03027323 | 0.04821115 |  |  | 0.03037803 | 0.2705835 | 0.05663161 | 0.2700391 | 0.08396173 | 0.2693022
[5 empty] | 0.02985192 | 0.04821088 |  |  | 0.03081344 | 0.2725878 | 0.05758639 | 0.2720394 | 0.08405739 | 0.271297
[5 empty] | 0.02944365 | 0.04821061 |  |  | 0.03091429 | 0.2745921 | 0.05776167 | 0.2740397 | 0.08492622 | 0.2732918
[5 empty] | 0.0290491 | 0.04821035 |  |  | 0.03157552 | 0.2765964 | 0.05884807 | 0.27604 | 0.08625455 | 0.2752867
[5 empty] | 0.02866895 | 0.04821008 |  |  | 0.03169206 | 0.2786008 | 0.05983617 | 0.2780403 | 0.08692874 | 0.2772815
[5 empty] | 0.02830389 | 0.04820981 |  |  | 0.03235885 | 0.2806051 | 0.06051659 | 0.2800406 | 0.08803514 | 0.2792763
[5 empty] | 0.02795458 | 0.04820954 |  |  | 0.03267082 | 0.2826094 | 0.06087991 | 0.2820409 | 0.09026008 | 0.2812712
[5 empty] | 0.02762172 | 0.04820927 |  |  | 0.03332291 | 0.2846137 | 0.06231675 | 0.2840412 | 0.09078993 | 0.283266
[5 empty] | 0.02730597 | 0.048209 |  |  | 0.03411006 | 0.286618 | 0.0633177 | 0.2860415 | 0.09291102 | 0.2852608
[5 empty] | 0.02700803 | 0.04820873 |  |  | 0.0343272 | 0.2886224 | 0.06427336 | 0.2880418 | 0.09540971 | 0.2872557
[5 empty] | 0.02672858 | 0.04820847 |  |  | 0.03496926 | 0.2906267 | 0.06597433 | 0.290042 | 0.09627234 | 0.2892505
[5 empty] | 0.02646828 | 0.0482082 |  |  | 0.03593119 | 0.292631 | 0.06731122 | 0.2920423 | 0.09778526 | 0.2912453
[5 empty] | 0.02622783 | 0.04820793 |  |  | 0.03670791 | 0.2946353 | 0.06867462 | 0.2940426 | 0.1005348 | 0.2932402
[5 empty] | 0.0260079 | 0.04820766 |  |  | 0.03729437 | 0.2966397 | 0.06925514 | 0.2960429 | 0.1024074 | 0.295235
[5 empty] | 0.02580917 | 0.04820739 |  |  | 0.03778549 | 0.298644 | 0.07074338 | 0.2980432 | 0.1045892 | 0.2972298
[5 empty] | 0.02580917 | 0.04820739 |  |  | 0.03837622 | 0.3006483 | 0.07202993 | 0.3000435 | 0.1063668 | 0.2992247
[5 empty] | 0.02508975 | 0.04817486 |  |  | 0.03906149 | 0.3026526 | 0.0731054 | 0.3020438 | 0.1077264 | 0.3012195
[5 empty] | 0.02437877 | 0.04814234 |  |  | 0.03973624 | 0.3046569 | 0.07416038 | 0.3040441 | 0.1099543 | 0.3032143
[5 empty] | 0.02367673 | 0.04810981 |  |  | 0.04039539 | 0.3066613 | 0.07538549 | 0.3060444 | 0.111237 | 0.3052091
[5 empty] | 0.02298418 | 0.04807728 |  |  | 0.0411339 | 0.3086656 | 0.07707131 | 0.3080447 | 0.1126608 | 0.307204
[5 empty] | 0.02230163 | 0.04804476 |  |  | 0.04194668 | 0.3106699 | 0.07810846 | 0.3100449 | 0.1152119 | 0.3091988
[5 empty] | 0.02162962 | 0.04801223 |  |  | 0.04222868 | 0.3126742 | 0.07878752 | 0.3120452 | 0.1168769 | 0.3111936
[5 empty] | 0.02096866 | 0.0479797 |  |  | 0.04307484 | 0.3146786 | 0.08049911 | 0.3140455 | 0.1180419 | 0.3131885
[5 empty] | 0.02031929 | 0.04794718 |  |  | 0.04338008 | 0.3166829 | 0.08103382 | 0.3160458 | 0.1192934 | 0.3151833
[5 empty] | 0.01968202 | 0.04791465 |  |  | 0.04403935 | 0.3186872 | 0.08198225 | 0.3180461 | 0.1208177 | 0.3171781
[5 empty] | 0.01905739 | 0.04788212 |  |  | 0.04454758 | 0.3206915 | 0.082635 | 0.3200464 | 0.1214012 | 0.319173
[5 empty] | 0.01844591 | 0.0478496 |  |  | 0.04469971 | 0.3226958 | 0.08358268 | 0.3220467 | 0.1221302 | 0.3211678
[5 empty] | 0.01784812 | 0.04781707 |  |  | 0.04509066 | 0.3247002 | 0.08431588 | 0.324047 | 0.123591 | 0.3231626
[5 empty] | 0.01726454 | 0.04778454 |  |  | 0.04501539 | 0.3267045 | 0.08452521 | 0.3260473 | 0.1229701 | 0.3251575
[5 empty] | 0.01669569 | 0.04775201 |  |  | 0.04527454 | 0.3287088 | 0.08431612 | 0.3280476 | 0.1246852 | 0.3271523
[5 empty] | 0.0161421 | 0.04771949 |  |  | 0.04541837 | 0.3307131 | 0.08458382 | 0.3300478 | 0.1237755 | 0.3291471
[5 empty] | 0.01560429 | 0.04768696 |  |  | 0.04585968 | 0.3327174 | 0.08514681 | 0.3320481 | 0.124159 | 0.3311419
[5 empty] | 0.0150828 | 0.04765443 |  |  | 0.04579836 | 0.3347218 | 0.08580491 | 0.3340484 | 0.1255353 | 0.3331368
[5 empty] | 0.01457814 | 0.04762191 |  |  | 0.04593431 | 0.3367261 | 0.08615792 | 0.3360487 | 0.1254041 | 0.3351316
[5 empty] | 0.01409084 | 0.04758938 |  |  | 0.04606745 | 0.3387304 | 0.08550568 | 0.338049 | 0.1258653 | 0.3371264
[5 empty] | 0.01362143 | 0.04755685 |  |  | 0.04609766 | 0.3407347 | 0.085848 | 0.3400493 | 0.1258186 | 0.3391213
[5 empty] | 0.01317043 | 0.04752433 |  |  | 0.04632486 | 0.3427391 | 0.0866847 | 0.3420496 | 0.1260636 | 0.3411161
[5 empty] | 0.01273836 | 0.0474918 |  |  | 0.04634894 | 0.3447434 | 0.08691559 | 0.3440499 | 0.1270002 | 0.3431109
[5 empty] | 0.01232576 | 0.04745927 |  |  | 0.0466698 | 0.3467477 | 0.0868405 | 0.3460502 | 0.127628 | 0.3451058
[5 empty] | 0.01193315 | 0.04742674 |  |  | 0.04658736 | 0.348752 | 0.08745923 | 0.3480505 | 0.1276468 | 0.3471006
[5 empty] | 0.0115589 | 0.04739422 |  |  | 0.04690151 | 0.3507563 | 0.08757162 | 0.3500507 | 0.1284564 | 0.3490954
[5 empty] | 0.01119067 | 0.04736169 |  |  | 0.04691214 | 0.3527607 | 0.08767747 | 0.352051 | 0.1280564 | 0.3510903
[5 empty] | 0.01082685 | 0.04732916 |  |  | 0.04681918 | 0.354765 | 0.08747662 | 0.3540513 | 0.1288466 | 0.3530851
[5 empty] | 0.01046796 | 0.04729664 |  |  | 0.0470225 | 0.3567693 | 0.08766886 | 0.3560516 | 0.1288268 | 0.3550799
[5 empty] | 0.01011452 | 0.04726411 |  |  | 0.04722203 | 0.3587736 | 0.08805403 | 0.3580519 | 0.1286966 | 0.3570747
[5 empty] | 0.009767059 | 0.04723158 |  |  | 0.04721766 | 0.360778 | 0.08873194 | 0.3600522 | 0.1295558 | 0.3590696
[5 empty] | 0.009426103 | 0.04719906 |  |  | 0.04730929 | 0.3627823 | 0.0889024 | 0.3620525 | 0.1296043 | 0.3610644
[5 empty] | 0.009092177 | 0.04716653 |  |  | 0.04749682 | 0.3647866 | 0.08826524 | 0.3640528 | 0.1304415 | 0.3630592
[5 empty] | 0.008765806 | 0.047134 |  |  | 0.04738016 | 0.3667909 | 0.08892028 | 0.3660531 | 0.1301674 | 0.3650541
[5 empty] | 0.008447515 | 0.04710148 |  |  | 0.04745921 | 0.3687952 | 0.08926733 | 0.3680534 | 0.1297817 | 0.3670489
[5 empty] | 0.00813783 | 0.04706895 |  |  | 0.04753387 | 0.3707996 | 0.08860621 | 0.3700536 | 0.1303841 | 0.3690437
[5 empty] | 0.007837276 | 0.04703642 |  |  | 0.04780404 | 0.3728039 | 0.08953674 | 0.3720539 | 0.1304742 | 0.3710386
[5 empty] | 0.007546378 | 0.04700389 |  |  | 0.04766963 | 0.3748082 | 0.08965874 | 0.3740542 | 0.131052 | 0.3730334
[5 empty] | 0.007265662 | 0.04697137 |  |  | 0.04783053 | 0.3768125 | 0.08937203 | 0.3760545 | 0.130417 | 0.3750282
[5 empty] | 0.006995652 | 0.04693884 |  |  | 0.04788665 | 0.3788169 | 0.08977641 | 0.3780548 | 0.1307691 | 0.3770231
[5 empty] | 0.006736875 | 0.04690631 |  |  | 0.04823789 | 0.3808212 | 0.08947172 | 0.3800551 | 0.1308079 | 0.3790179
[5 empty] | 0.006489855 | 0.04687379 |  |  | 0.04788415 | 0.3828255 | 0.08955777 | 0.3820554 | 0.1318333 | 0.3810127
[5 empty] | 0.006255117 | 0.04684126 |  |  | 0.04812534 | 0.3848298 | 0.08983438 | 0.3840557 | 0.1321449 | 0.3830076
[5 empty] | 0.006033188 | 0.04680873 |  |  | 0.04816135 | 0.3868341 | 0.08940136 | 0.386056 | 0.1311424 | 0.3850024
[5 empty] | 0.005824592 | 0.04677621 |  |  | 0.04829209 | 0.3888385 | 0.08985853 | 0.3880563 | 0.1312257 | 0.3869972
[5 empty] | 0.005629855 | 0.04674368 |  |  | 0.04811747 | 0.3908428 | 0.09000572 | 0.3900565 | 0.1322945 | 0.388992
[5 empty] | 0.005449502 | 0.04671115 |  |  | 0.04833737 | 0.3928471 | 0.08994274 | 0.3920568 | 0.1317484 | 0.3909869
[5 empty] | 0.005284059 | 0.04667862 |  |  | 0.04835171 | 0.3948514 | 0.09046941 | 0.3940571 | 0.1311872 | 0.3929817
[5 empty] | 0.005134049 | 0.0466461 |  |  | 0.0484633 | 0.3968558 | 0.09049096 | 0.3960574 | 0.1325186 | 0.3949765
[5 empty] | 0.005 | 0.04661357 |  |  | 0.0483633 | 0.3988601 | 0.08979096 | 0.3980577 | 0.1324186 | 0.3969714
[5 empty] | 0.005 | 0.04660041
[5 empty] | 0.005711678 | 0.04660068
[5 empty] | 0.006418696 | 0.04660095
[5 empty] | 0.007120985 | 0.04660122
[5 empty] | 0.007818479 | 0.04660149
[5 empty] | 0.008511109 | 0.04660176
[5 empty] | 0.009198808 | 0.04660202
[5 empty] | 0.009881509 | 0.04660229
[5 empty] | 0.01055914 | 0.04660256
[5 empty] | 0.01123165 | 0.04660283
[5 empty] | 0.01189895 | 0.0466031
[5 empty] | 0.01256098 | 0.04660337
[5 empty] | 0.01321768 | 0.04660364
[5 empty] | 0.01386897 | 0.0466039
[5 empty] | 0.01451479 | 0.04660417
[5 empty] | 0.01515507 | 0.04660444
[5 empty] | 0.01578975 | 0.04660471
[5 empty] | 0.01641876 | 0.04660498
[5 empty] | 0.01704202 | 0.04660525
[5 empty] | 0.01765947 | 0.04660552
[5 empty] | 0.01827105 | 0.04660578
[5 empty] | 0.01887668 | 0.04660605
[5 empty] | 0.01947631 | 0.04660632
[5 empty] | 0.02006985 | 0.04660659
[5 empty] | 0.02065725 | 0.04660686
[5 empty] | 0.02123871 | 0.04660713
[5 empty] | 0.02181582 | 0.04660739
[5 empty] | 0.02238878 | 0.04660766
[5 empty] | 0.02295754 | 0.04660793
[5 empty] | 0.02352202 | 0.0466082
[5 empty] | 0.02408215 | 0.04660847
[5 empty] | 0.02463787 | 0.04660874
[5 empty] | 0.0251891 | 0.04660901
[5 empty] | 0.02573579 | 0.04660927
[5 empty] | 0.02627787 | 0.04660954
[5 empty] | 0.02681526 | 0.04660981
[5 empty] | 0.0273479 | 0.04661008
[5 empty] | 0.02787572 | 0.04661035
[5 empty] | 0.02839866 | 0.04661062
[5 empty] | 0.02891664 | 0.04661089
[5 empty] | 0.0294296 | 0.04661115
[5 empty] | 0.02993747 | 0.04661142
[5 empty] | 0.03044019 | 0.04661169
[5 empty] | 0.03093768 | 0.04661196
[5 empty] | 0.03142989 | 0.04661223
[5 empty] | 0.03191673 | 0.0466125
[5 empty] | 0.03239815 | 0.04661277
[5 empty] | 0.03287408 | 0.04661303
[5 empty] | 0.03334444 | 0.0466133
[5 empty] | 0.03380917 | 0.04661357
[5 empty] | 0.03380917 | 0.04660041
[5 empty] | 0.03435528 | 0.04663348
[5 empty] | 0.03489592 | 0.04666654
[5 empty] | 0.03543092 | 0.04669961
[5 empty] | 0.03596011 | 0.04673267
[5 empty] | 0.0364833 | 0.04676573
[5 empty] | 0.03700032 | 0.0467988
[5 empty] | 0.037511 | 0.04683186
[5 empty] | 0.03801515 | 0.04686493
[5 empty] | 0.0385126 | 0.04689799
[5 empty] | 0.03900317 | 0.04693105
[5 empty] | 0.03948668 | 0.04696412
[5 empty] | 0.03996296 | 0.04699718
[5 empty] | 0.04043183 | 0.04703025
[5 empty] | 0.04089311 | 0.04706331
[5 empty] | 0.04134663 | 0.04709637
[5 empty] | 0.04179221 | 0.04712944
[5 empty] | 0.04222967 | 0.0471625
[5 empty] | 0.04265884 | 0.04719557
[5 empty] | 0.04307953 | 0.04722863
[5 empty] | 0.04349157 | 0.04726169
[5 empty] | 0.04389479 | 0.04729476
[5 empty] | 0.044289 | 0.04732782
[5 empty] | 0.04467403 | 0.04736089
[5 empty] | 0.04504971 | 0.04739395
[5 empty] | 0.04541657 | 0.04742701
[5 empty] | 0.04577878 | 0.04746008
[5 empty] | 0.04613689 | 0.04749314
[5 empty] | 0.04649072 | 0.04752621
[5 empty] | 0.04684008 | 0.04755927
[5 empty] | 0.04718481 | 0.04759233
[5 empty] | 0.04752473 | 0.0476254
[5 empty] | 0.04785966 | 0.04765846
[5 empty] | 0.04818942 | 0.04769153
[5 empty] | 0.04851383 | 0.04772459
[5 empty] | 0.04883273 | 0.04775765
[5 empty] | 0.04914592 | 0.04779072
[5 empty] | 0.04945324 | 0.04782378
[5 empty] | 0.04975451 | 0.04785685
[5 empty] | 0.05004955 | 0.04788991
[5 empty] | 0.05033818 | 0.04792297
[5 empty] | 0.05062023 | 0.04795604
[5 empty] | 0.05089552 | 0.0479891
[5 empty] | 0.05116386 | 0.04802217
[5 empty] | 0.0514251 | 0.04805523
[5 empty] | 0.05167904 | 0.04808829
[5 empty] | 0.05192551 | 0.04812136
[5 empty] | 0.05216434 | 0.04815442
[5 empty] | 0.05239535 | 0.04818749
[5 empty] | 0.05261835 | 0.04822055
[5 empty] | 0.05261835 | 0.04822055
[5 empty] | 0.05322288 | 0.05219398
[5 empty] | 0.05378156 | 0.05616741
[5 empty] | 0.0542962 | 0.06014084
[5 empty] | 0.0547686 | 0.06411427
[5 empty] | 0.05520056 | 0.0680877
[5 empty] | 0.05559391 | 0.07206112
[5 empty] | 0.05595045 | 0.07603455
[5 empty] | 0.05627198 | 0.08000798
[5 empty] | 0.05656032 | 0.08398141
[5 empty] | 0.05681727 | 0.08795484
[5 empty] | 0.05704464 | 0.09192827
[5 empty] | 0.05724425 | 0.0959017
[5 empty] | 0.05741789 | 0.09987513
[5 empty] | 0.05756739 | 0.1038486
[5 empty] | 0.05769454 | 0.107822
[5 empty] | 0.05780115 | 0.1117954
[5 empty] | 0.05788904 | 0.1157688
[5 empty] | 0.05796001 | 0.1197423
[5 empty] | 0.05801587 | 0.1237157
[5 empty] | 0.05805843 | 0.1276891
[5 empty] | 0.0580895 | 0.1316626
[5 empty] | 0.05811088 | 0.135636
[5 empty] | 0.05812439 | 0.1396094
[5 empty] | 0.05813184 | 0.1435829
[5 empty] | 0.05813502 | 0.1475563
[5 empty] | 0.05813576 | 0.15
[5 empty] | 0.05799011 | 0.1555031
[5 empty] | 0.05732649 | 0.1594766
[5 empty] | 0.0563984 | 0.16345
[5 empty] | 0.05550956 | 0.1674234
[5 empty] | 0.05494672 | 0.1713969
[5 empty] | 0.05454247 | 0.1753703
[5 empty] | 0.0541723 | 0.1793437
[5 empty] | 0.05385085 | 0.1833171
[5 empty] | 0.05359272 | 0.1872906
[5 empty] | 0.05341253 | 0.191264
[5 empty] | 0.05331821 | 0.1952374
[5 empty] | 0.05326367 | 0.1992109
[5 empty] | 0.0532271 | 0.2031843
[5 empty] | 0.05319598 | 0.2071577
[5 empty] | 0.05315779 | 0.2111311
[5 empty] | 0.05310003 | 0.2151046
[5 empty] | 0.05295906 | 0.219078
[5 empty] | 0.05258588 | 0.2230514
[5 empty] | 0.05201513 | 0.2270249
[5 empty] | 0.05129508 | 0.2309983
[5 empty] | 0.05047396 | 0.2349717
[5 empty] | 0.04960004 | 0.2389452
[5 empty] | 0.04872158 | 0.2429186
[5 empty] | 0.04788683 | 0.246892
[5 empty] | 0.04714405 | 0.2508654
[5 empty] | 0.04654148 | 0.2548389
[5 empty] | 0.04607562 | 0.2588123
[5 empty] | 0.04560345 | 0.2627857
[5 empty] | 0.0451447 | 0.2667592
[5 empty] | 0.04473551 | 0.2707326
[5 empty] | 0.04441201 | 0.274706
[5 empty] | 0.04421033 | 0.2786794
[5 empty] | 0.04416337 | 0.2826529
[5 empty] | 0.04422382 | 0.2866263
[5 empty] | 0.04435699 | 0.2905997
[5 empty] | 0.04455318 | 0.2945732
[5 empty] | 0.04480269 | 0.2985466
[5 empty] | 0.04509583 | 0.30252
[5 empty] | 0.0454229 | 0.3064934
[5 empty] | 0.0457742 | 0.3104669
[5 empty] | 0.04628536 | 0.3144403
[5 empty] | 0.04718973 | 0.3184137
[5 empty] | 0.04843437 | 0.3223872
[5 empty] | 0.04995999 | 0.3263606
[5 empty] | 0.0517073 | 0.330334
[5 empty] | 0.053617 | 0.3343075
[5 empty] | 0.05562982 | 0.3382809
[5 empty] | 0.05768645 | 0.3422543
[5 empty] | 0.05972761 | 0.3462277
[5 empty] | 0.061694 | 0.3502012
[5 empty] | 0.06352633 | 0.3541746
[5 empty] | 0.06516532 | 0.358148
[5 empty] | 0.06655168 | 0.3621215
[5 empty] | 0.0676261 | 0.3660949
[5 empty] | 0.06832931 | 0.3700683
[5 empty] | 0.06876357 | 0.3740417
[5 empty] | 0.06917832 | 0.3780152
[5 empty] | 0.06957682 | 0.3819886
[5 empty] | 0.06995793 | 0.385962
[5 empty] | 0.07032049 | 0.3899355
[5 empty] | 0.07066337 | 0.3939089
[5 empty] | 0.0709854 | 0.3978823
[5 empty] | 0.07128546 | 0.4018557
[5 empty] | 0.07156238 | 0.4058292
[5 empty] | 0.07181503 | 0.4098026
[5 empty] | 0.07204224 | 0.413776
[5 empty] | 0.07224289 | 0.4177495
[5 empty] | 0.07241581 | 0.4217229
[5 empty] | 0.07255987 | 0.4256963
[5 empty] | 0.07267391 | 0.4296698
[5 empty] | 0.07275679 | 0.4336432
[5 empty] | 0.07282447 | 0.4376166
[5 empty] | 0.07282447 | 0.44159