## 1
Общество с ограниченной ответственностью "Инженерная геология" (ООО "ИнжГео") | [11 empty] | Общество с ограниченной ответственностью "Инженерная геология" (ООО "ИнжГео")
Юр. адрес: 117279, г. Москва, ул. Миклухо-Маклая, 36 а, этаж 5, пом. XXIII к. 76-84 | [11 empty] | Юр. адрес: 117279, г. Москва, ул. Миклухо-Маклая, 36 а, этаж 5, пом. XXIII к. 76-84 | [8 empty] | нагр |  |  | X0 | Y0 | R |  | нагр |  |  |  | X0 | Y0 | R | нагр |  |  |  | X0 | Y0 | R |  | нагр |  |  |  | X0 | Y0 | R
Телефон/факс +7 (495) 132-30-00, Адрес электронной почты inbox@inj-geo.ru | [11 empty] | Телефон/факс +7 (495) 132-30-00, Адрес электронной почты inbox@inj-geo.ru | [12 empty] | 0 | [7 empty] | 0 | [6 empty] | 0 | [7 empty] | 0
[21 empty] | девиатор | [6 empty] | девиатор | [6 empty] | девиатор | [7 empty] | девиатор
Испытательная лаборатория ООО «ИнжГео» | [11 empty] | Испытательная лаборатория ООО «ИнжГео» | [8 empty] | x0 | Угол | X | Y |  |  |  | x0 |  | Угол | X | Y |  |  | x0 |  | Угол | X | Y |  |  |  | x0 |  | Угол | X | Y
Адрес места осуществления деятельности лаборатории: г. Москва, просп. Вернадского, д. 51, стр. 1 | [11 empty] | Адрес места осуществления деятельности лаборатории: г. Москва, просп. Вернадского, д. 51, стр. 1 | [9 empty] | 0 | [7 empty] | 0 | [6 empty] | 0 | [7 empty] | 0
Телефон +7(910)4557682, E-mail: slg85@mail.ru | [11 empty] | Телефон +7(910)4557682, E-mail: slg85@mail.ru | [9 empty] | 5 | [7 empty] | 5 | [6 empty] | 5 | [7 empty] | 5
[22 empty] | 10 | [7 empty] | 10 | [6 empty] | 10 | [7 empty] | 10
[12 empty] | Протокол испытаний № 13-63/28 от 26-11-2022 | [9 empty] | 15 | [7 empty] | 15 | [6 empty] | 15 | [7 empty] | 15
[22 empty] | 20 | [7 empty] | 20 | [6 empty] | 20 | [7 empty] | 20
[12 empty] | Наименование и адрес заказчика: Переход трубопровода через р. Енисей | [9 empty] | 25 | [7 empty] | 25 | [6 empty] | 25 | [7 empty] | 25
[12 empty] | Наименование объекта: ООО Регионстрой | [9 empty] | 30 | [7 empty] | 30 | [6 empty] | 30 | [7 empty] | 30
Наименование используемого метода/методики: ГОСТ 12248.4-2020 | [11 empty] | Наименование используемого метода/методики: ГОСТ 12248.3-2020 | [9 empty] | 35 | [7 empty] | 35 | [6 empty] | 35 | [7 empty] | 35
Условия проведения испытания: температура окружающей среды (18 - 25)0С, влажность воздуха (40 - 75)% | [11 empty] | Условия проведения испытания: температура окружающей среды (18 - 25)0С, влажность воздуха (40 - 75)% | [9 empty] | 40 | [7 empty] | 40 | [6 empty] | 40 | [7 empty] | 40
[12 empty] | Дата получение объекта подлежащего испытаниям: 30-10-2022 | [9 empty] | 45 | [7 empty] | 45 | [6 empty] | 45 | [7 empty] | 45
[12 empty] | Дата испытания: 25.10.2022-19.11.2028 | [9 empty] | 50 | [7 empty] | 50 | [6 empty] | 50 | [7 empty] | 50
[22 empty] | 55 | [7 empty] | 55 | [6 empty] | 55 | [7 empty] | 55
Испытание грунтов методом трехосного сжатия | [11 empty] | Испытание грунтов методом трехосного сжатия | [9 empty] | 60 | [7 empty] | 60 | [6 empty] | 60 | [7 empty] | 60
[22 empty] | 65 | [7 empty] | 65 | [6 empty] | 65 | [7 empty] | 65
Лабораторный номер: | [6 empty] | We, д.е. = |  |  |  |  | Лабораторный номер: |  | 1063 |  |  |  | We, д.е. = | 0.331811285 |  |  | 70 | [7 empty] | 70 | [6 empty] | 70 | [7 empty] | 70
Номер скважины: | [6 empty] | ρ, г/см3 = |  |  |  |  | Номер скважины: |  | BH-087 |  |  |  | ρ, г/см3 = | 1.83 |  |  | 75 | [7 empty] | 75 | [6 empty] | 75 | [7 empty] | 75
Глубина отбора, м: | [6 empty] | ρs, г/см3 = |  |  |  |  | Глубина отбора, м: |  | 3.4 |  |  |  | ρs, г/см3 = | 2.7 |  |  | 80 | [7 empty] | 80 | [6 empty] | 80 | [7 empty] | 80
Наименование грунта: | [6 empty] | e, д.е. = |  |  |  |  | Наименование грунта: |  | Суглинок, после оттаивания текучепластичный, легкий пылеватый |  |  |  | e, д.е. = | 0.9649675 |  |  | 85 | [7 empty] | 85 | [6 empty] | 85 | [7 empty] | 85
Схема проведения опыта: | [6 empty] | IL, д.е. = |  |  |  |  | Схема проведения опыта: |  | КД |  |  |  | IL, д.е. = | 0.855 |  |  | 90 | [7 empty] | 90 | [6 empty] | 90 | [7 empty] | 90
[22 empty] | 95 | [7 empty] | 95 | [6 empty] | 95 | [7 empty] | 95
[22 empty] | 100 | [7 empty] | 100 | [6 empty] | 100 | [7 empty] | 100
Результаты испытаний | [11 empty] | Результаты испытаний | [9 empty] | 105 | [7 empty] | 105 | [6 empty] | 105 | [7 empty] | 105
[22 empty] | 110 | [7 empty] | 110 | [6 empty] | 110 | [7 empty] | 110
[22 empty] | 115 | [7 empty] | 115 | [6 empty] | 115 | [7 empty] | 115
[22 empty] | 120 | [7 empty] | 120 | [6 empty] | 120 | [7 empty] | 120
[22 empty] | 125 | [7 empty] | 125 | [6 empty] | 125 | [7 empty] | 125
[22 empty] | 130 | [7 empty] | 130 | [6 empty] | 130 | [7 empty] | 130
[22 empty] | 135 | [7 empty] | 135 | [6 empty] | 135 | [7 empty] | 135
[22 empty] | 140 | [7 empty] | 140 | [6 empty] | 140 | [7 empty] | 140
[22 empty] | 145 | [7 empty] | 145 | [6 empty] | 145 | [7 empty] | 145
[22 empty] | 150 | [7 empty] | 150 | [6 empty] | 150 | [7 empty] | 150
[22 empty] | 155 | [7 empty] | 155 | [6 empty] | 155 | [7 empty] | 155
[22 empty] | 160 | [7 empty] | 160 | [6 empty] | 160 | [7 empty] | 160
[22 empty] | 165 | [7 empty] | 165 | [6 empty] | 165 | [7 empty] | 165
[22 empty] | 170 | [7 empty] | 170 | [6 empty] | 170 | [7 empty] | 170
[22 empty] | 175 | [7 empty] | 175 | [6 empty] | 175 | [7 empty] | 175
[22 empty] | 180 | [7 empty] | 180 | [6 empty] | 180 | [7 empty] | 180
[13 empty] | Давление в камере, Мпа σ3 | Вертикальная нагрузка, Мпа σ1 | Поровое давление, Мпа u
| K0, д.е. | 0.7580781 |  |  |  |  | Коэфф. Точки | [5 empty] | 0.0609756 | 0.128052 | [5 empty] | 1 | [6 empty] | σ3,кПа | σ1,кПа | u, кПа |  |  |  | 4
| q_zg, МПа | 0.04622427 | [10 empty] | 0.1609756 | 0.2918771 | [27 empty] | δ3, Мпа | δ1-δ3, МПа | δ1, МПа | δ1, КПа
|  |  | Модуль деформации, МПа: | [9 empty] | 0.2609756 | 0.4557021 | [21 empty] | С, МПа:
|  |  | Е0= |  | Точки модуля (полное напр.), МПа |  |  |  | 0.04622427 | 0.07395883 | [25 empty] | φ, град:
|  |  | E50 = |  | qf (полное напр.), МПа |  |  |  | 0.1108978 | [26 empty] | E, Мпа
|  |  | Коэф. Поперечной деформации, ϑ = | [9 empty] | Эффективные значения угла внутреннего трения и удельного сцепления ϕ', С' | [13 empty] | x | 0
[13 empty] | ϕ', град. = | 14 | [12 empty] | y |  |  |  | С, кПа | φ,°
[13 empty] | С', МПа = | 0.011
| Исполнитель: | [6 empty] | Морозов Д.С. |  |  |  |  | Исполнитель: |  |  |  |  | Морозов Д.С.
| Начальник исп. лаборатории: | [6 empty] | Семиколенова Л.Г. |  |  |  |  | Начальник исп. лаборатории: |  |  |  |  | Семиколенова Л.Г.
Лист 1 , всего листов 2 | [11 empty] | Лист 2 , всего листов 2
Частичное воспроизведение протокола испытаний без письменного разрешения ООО «ИнжГео» ЗАПРЕЩАЕТСЯ | [11 empty] | Частичное воспроизведение протокола испытаний без письменного разрешения ООО «ИнжГео» ЗАПРЕЩАЕТСЯ
[5 empty] | второй график |  | первый график | [9 empty] | К Пуассона
dev50 | epsE50 | ind | devE0 | epsE0 | dev | eps | sigma |  | dev1 | eps1 | dev2 | eps2 | dev3 | eps3 |  | Глины
0.04992221 | 0.01240915 |  |  |  | 0 | 0 |  |  | 0 | 0 | 0 | 0 | 0 | 0 |  | < 0 | 0,20-0,30
ind |  |  |  |  | 0.004245406 | 0.0005290823 |  |  | 0.01829268 | 0.002728203 | 0.03665242 | 0.001953404 | 0.0564707 | 0.002007949 |  | 0-0,25 | 0,30-0,38
2 |  |  |  |  | 0.008421164 | 0.001058165 |  |  | 0.02293077 | 0.004037247 | 0.056613 | 0.004011891 | 0.08400098 | 0.004011452 |  | 0,25< | 0,38-0,45
E0 |  |  |  |  | 0.01245763 | 0.001587247 |  |  | 0.0293974 | 0.00605587 | 0.06545074 | 0.005813703 | 0.09736327 | 0.005769968 |  | Суглинки | 0,35-0,37
epsE0 | devE0 |  |  |  | 0.01628514 | 0.002116329 |  |  | 0.03353821 | 0.008336582 | 0.06786998 | 0.008023783 | 0.101989 | 0.008022904 |  | Пески и супеси | 0,30-0,35
0.004136382 | 0.02773456 |  |  |  | 0.01983407 | 0.002645411 |  |  | 0.03455448 | 0.01009312 | 0.07119284 | 0.01002973 | 0.1071194 | 0.01002863
[5 empty] | 0.02303475 | 0.003174494 |  |  | 0.03628581 | 0.01211174 | 0.07518516 | 0.01203567 | 0.1106088 | 0.01203436
График E50 |  | График E |  |  | 0.02581754 | 0.003703576 |  |  | 0.03741755 | 0.01413036 | 0.07675668 | 0.01404162 | 0.1141713 | 0.01404008
eps | q | sigma |  |  | 0.02773456 | 0.004136382 |  |  | 0.0386532 | 0.01614899 | 0.07901711 | 0.01604757 | 0.1178215 | 0.01604581
Горизонтальная линия E50 |  | Касательная |  |  | 0.03019434 | 0.004761741 |  |  | 0.04029626 | 0.01816761 | 0.08207618 | 0.01805351 | 0.1221736 | 0.01805153
0 |  | a | b |  | 0.03218616 | 0.005290823 |  |  | 0.04115022 | 0.02018623 | 0.08464363 | 0.02005946 | 0.1242421 | 0.02005726
|  |  | 0 |  | 0.03409383 | 0.005819905 |  |  | 0.04241857 | 0.02220486 | 0.08652919 | 0.0220654 | 0.1281412 | 0.02206299
Вертикальная линия E50 |  | p1 и p2 |  |  | 0.03591519 | 0.006348987 |  |  | 0.04310482 | 0.02422348 | 0.08824259 | 0.02407135 | 0.1300854 | 0.02406871
| 0 | 0 |  |  | 0.03764804 | 0.00687807 |  |  | 0.04451246 | 0.02624211 | 0.08849355 | 0.02607729 | 0.132489 | 0.02607444
[5 empty] | 0.0392902 | 0.007407152 |  |  | 0.04514499 | 0.02826073 | 0.0911918 | 0.02808324 | 0.1347663 | 0.02808016
Касательная линия E50 |  |  |  |  | 0.0408395 | 0.007936234 |  |  | 0.04620591 | 0.03027935 | 0.09244708 | 0.03008919 | 0.1357318 | 0.03008589
0 | 0 | Горизонтальная 1 |  |  | 0.04229374 | 0.008465317 |  |  | 0.04689871 | 0.03229798 | 0.09346911 | 0.03209513 | 0.1375997 | 0.03209161
[5 empty] | 0.04365075 | 0.008994399 |  |  | 0.04742688 | 0.0343166 | 0.09366762 | 0.03410108 | 0.1403845 | 0.03409734
Горизонтальная линия qкр |  |  |  |  | 0.04490835 | 0.009523481 |  |  | 0.04749393 | 0.03633522 | 0.09425235 | 0.03610702 | 0.1415004 | 0.03610307
Горизонтальная линия q |  | Горизонтальная 2 |  |  | 0.04606435 | 0.01005256 |  |  | 0.04800336 | 0.03835385 | 0.09593301 | 0.03811297 | 0.1428619 | 0.03810879
0 |  | 0 |  |  | 0.04711657 | 0.01058165 |  |  | 0.04845865 | 0.04037247 | 0.09601935 | 0.04011891 | 0.1424833 | 0.04011452
[5 empty] | 0.04806283 | 0.01111073 |  |  | 0.04926331 | 0.04239109 | 0.09652109 | 0.04212486 | 0.1446789 | 0.04212024
Вертикальная линия q |  |  |  |  | 0.04890094 | 0.01163981 |  |  | 0.04952082 | 0.04440972 | 0.09784795 | 0.04413081 | 0.1444632 | 0.04412597
| 0 |  |  |  | 0.04992221 | 0.01240915 |  |  | 0.0500347 | 0.04642834 | 0.09790968 | 0.04613675 | 0.1455505 | 0.0461317
[5 empty] | 0.05026 | 0.01269797 |  |  | 0.05020843 | 0.04844696 | 0.09851599 | 0.0481427 | 0.1470551 | 0.04813742
[5 empty] | 0.05087364 | 0.01322706 |  |  | 0.05054552 | 0.05046559 | 0.09867662 | 0.05014864 | 0.1458914 | 0.05014315
[5 empty] | 0.0514806 | 0.01375614 |  |  | 0.05034945 | 0.05248421 | 0.09900144 | 0.05215459 | 0.147174 | 0.05214887
[5 empty] | 0.05208084 | 0.01428522 |  |  | 0.05102374 | 0.05450283 | 0.0988095 | 0.05416053 | 0.148632 | 0.0541546
[5 empty] | 0.0526743 | 0.0148143 |  |  | 0.05078295 | 0.05652146 | 0.09960916 | 0.05616648 | 0.1490775 | 0.05616033
[5 empty] | 0.05326096 | 0.01534339 |  |  | 0.05103782 | 0.05854008 | 0.1001003 | 0.05817243 | 0.1494102 | 0.05816605
[5 empty] | 0.05384077 | 0.01587247 |  |  | 0.05088825 | 0.0605587 | 0.1002826 | 0.06017837 | 0.14943 | 0.06017178
[5 empty] | 0.05441368 | 0.01640155 |  |  | 0.05103415 | 0.06257733 | 0.1006561 | 0.06218432 | 0.1489365 | 0.0621775
[5 empty] | 0.05497966 | 0.01693063 |  |  | 0.05157544 | 0.06459595 | 0.1012205 | 0.06419026 | 0.1499295 | 0.06418323
[5 empty] | 0.05553865 | 0.01745972 |  |  | 0.05141202 | 0.06661457 | 0.1011756 | 0.06619621 | 0.1510087 | 0.06618896
[5 empty] | 0.05609063 | 0.0179888 |  |  | 0.0519438 | 0.0686332 | 0.1011213 | 0.06820215 | 0.150674 | 0.06819468
[5 empty] | 0.05663554 | 0.01851788 |  |  | 0.0515707 | 0.07065182 | 0.1018575 | 0.0702081 | 0.1512249 | 0.07020041
[5 empty] | 0.05717335 | 0.01904696 |  |  | 0.05219262 | 0.07267045 | 0.1011838 | 0.07221405 | 0.1510613 | 0.07220613
[5 empty] | 0.05770401 | 0.01957604 |  |  | 0.05200947 | 0.07468907 | 0.1021002 | 0.07421999 | 0.1511829 | 0.07421186
[5 empty] | 0.05822748 | 0.02010513 |  |  | 0.05252117 | 0.07670769 | 0.1026065 | 0.07622594 | 0.1524895 | 0.07621759
[5 empty] | 0.05874372 | 0.02063421 |  |  | 0.05262762 | 0.07872632 | 0.1025025 | 0.07823188 | 0.1526808 | 0.07822331
[5 empty] | 0.05925269 | 0.02116329 |  |  | 0.05212873 | 0.08074494 | 0.101988 | 0.08023783 | 0.1529565 | 0.08022904
[5 empty] | 0.05975433 | 0.02169237 |  |  | 0.05232442 | 0.08276356 | 0.103263 | 0.08224377 | 0.1521164 | 0.08223476
[5 empty] | 0.06024862 | 0.02222146 |  |  | 0.05291459 | 0.08478219 | 0.1021271 | 0.08424972 | 0.1522602 | 0.08424049
[5 empty] | 0.06073551 | 0.02275054 |  |  | 0.05239915 | 0.08680081 | 0.1029802 | 0.08625567 | 0.1533876 | 0.08624621
[5 empty] | 0.06121495 | 0.02327962 |  |  | 0.05247801 | 0.08881943 | 0.1024222 | 0.08826161 | 0.1525985 | 0.08825194
[5 empty] | 0.06168691 | 0.0238087 |  |  | 0.05285108 | 0.09083806 | 0.1026528 | 0.09026756 | 0.1530926 | 0.09025767
[5 empty] | 0.06215133 | 0.02433779 |  |  | 0.05311828 | 0.09285668 | 0.103172 | 0.0922735 | 0.1533695 | 0.09226339
[5 empty] | 0.06260819 | 0.02486687 |  |  | 0.05317951 | 0.0948753 | 0.1029795 | 0.09427945 | 0.1545291 | 0.09426912
[5 empty] | 0.06305744 | 0.02539595 |  |  | 0.05273468 | 0.09689393 | 0.1038751 | 0.09628539 | 0.1538711 | 0.09627484
[5 empty] | 0.06349903 | 0.02592503 |  |  | 0.0531837 | 0.09891255 | 0.1038587 | 0.09829134 | 0.1544952 | 0.09828057
[5 empty] | 0.06393292 | 0.02645411 |  |  | 0.05292648 | 0.1009312 | 0.1038302 | 0.1002973 | 0.1543012 | 0.1002863
[5 empty] | 0.06435907 | 0.0269832 |  |  | 0.05326293 | 0.1029498 | 0.1041893 | 0.1023032 | 0.1540888 | 0.102292
[5 empty] | 0.06477744 | 0.02751228 |  |  | 0.05349297 | 0.1049684 | 0.1043358 | 0.1043092 | 0.1552577 | 0.1042977
[5 empty] | 0.06518799 | 0.02804136 |  |  | 0.05331649 | 0.106987 | 0.1037697 | 0.1063151 | 0.1548078 | 0.1063035
[5 empty] | 0.06559066 | 0.02857044 |  |  | 0.05343342 | 0.1090057 | 0.1042907 | 0.1083211 | 0.1543386 | 0.1083092
[5 empty] | 0.06598543 | 0.02909953 |  |  | 0.05304366 | 0.1110243 | 0.1042986 | 0.110327 | 0.1540501 | 0.1103149
[5 empty] | 0.06637225 | 0.02962861 |  |  | 0.05354711 | 0.1130429 | 0.1035659 | 0.112333 | 0.1541459 | 0.1123207
[5 empty] | 0.06675108 | 0.03015769 |  |  | 0.05346327 | 0.1150615 | 0.1037479 | 0.1143389 | 0.1530184 | 0.1143264
[5 empty] | 0.06712187 | 0.03068677 |  |  | 0.05313421 | 0.1170802 | 0.1032131 | 0.1163449 | 0.15297 | 0.1163321
[5 empty] | 0.06748458 | 0.03121585 |  |  | 0.05249663 | 0.1190988 | 0.1017318 | 0.1183508 | 0.1506053 | 0.1183378
[5 empty] | 0.06783917 | 0.03174494 |  |  | 0.05198721 | 0.1211174 | 0.1013741 | 0.1203567 | 0.1502287 | 0.1203436
[5 empty] | 0.0681856 | 0.03227402 |  |  | 0.05164262 | 0.123136 | 0.1006105 | 0.1223627 | 0.1481447 | 0.1223493
[5 empty] | 0.06852382 | 0.0328031 |  |  | 0.05109955 | 0.1251547 | 0.09961097 | 0.1243686 | 0.1486578 | 0.124355
[5 empty] | 0.06885379 | 0.03333218 |  |  | 0.05109468 | 0.1271733 | 0.09894592 | 0.1263746 | 0.1472724 | 0.1263607
[5 empty] | 0.06917548 | 0.03386127 |  |  | 0.0504647 | 0.1291919 | 0.09878156 | 0.1283805 | 0.145186 | 0.1283665
[5 empty] | 0.06948883 | 0.03439035 |  |  | 0.05063901 | 0.1312105 | 0.09840564 | 0.1303865 | 0.145127 | 0.1303722
[5 empty] | 0.06979381 | 0.03491943 |  |  | 0.05004595 | 0.1332291 | 0.09754099 | 0.1323924 | 0.1458849 | 0.1323779
[5 empty] | 0.07009037 | 0.03544851 |  |  | 0.04995903 | 0.1352478 | 0.09729099 | 0.1343984 | 0.1454647 | 0.1343836
[5 empty] | 0.07037848 | 0.0359776 |  |  | 0.04968 | 0.1372664 | 0.09695903 | 0.1364043 | 0.1439713 | 0.1363894
[5 empty] | 0.07065808 | 0.03650668 |  |  | 0.04991063 | 0.139285 | 0.09604848 | 0.1384103 | 0.1441099 | 0.1383951
[5 empty] | 0.07092914 | 0.03703576 |  |  | 0.04935269 | 0.1413036 | 0.09636273 | 0.1404162 | 0.1437854 | 0.1404008
[5 empty] | 0.07119161 | 0.03756484 |  |  | 0.04910794 | 0.1433223 | 0.09550515 | 0.1424221 | 0.1425029 | 0.1424065
[5 empty] | 0.07144546 | 0.03809392 |  |  | 0.04927814 | 0.1453409 | 0.09597914 | 0.1444281 | 0.1429674 | 0.1444123
[5 empty] | 0.07169063 | 0.03862301 |  |  | 0.04926507 | 0.1473595 | 0.09508806 | 0.146434 | 0.141784 | 0.146418
[5 empty] | 0.07192709 | 0.03915209 |  |  | 0.04927048 | 0.1493781 | 0.0951353 | 0.14844 | 0.1426576 | 0.1484237
[5 empty] | 0.0721548 | 0.03968117 |  |  | 0.04889615 | 0.1513968 | 0.09592424 | 0.1504459 | 0.1426933 | 0.1504294
[5 empty] | 0.07237371 | 0.04021025 |  |  | 0.04864383 | 0.1534154 | 0.09525096 | 0.1524519 | 0.1406848 | 0.1524352
[5 empty] | 0.07258378 | 0.04073934 |  |  | 0.04910854 | 0.155434 | 0.09569363 | 0.1544578 | 0.1407998 | 0.1544409
[5 empty] | 0.07278497 | 0.04126842 |  |  | 0.0489805 | 0.1574526 | 0.09474791 | 0.1564638 | 0.1408319 | 0.1564466
[5 empty] | 0.07297723 | 0.0417975 |  |  | 0.04875813 | 0.1594713 | 0.0955109 | 0.1584697 | 0.1421771 | 0.1584523
[5 empty] | 0.07316053 | 0.04232658 |  |  | 0.04883992 | 0.1614899 | 0.09437972 | 0.1604757 | 0.1407308 | 0.1604581
[5 empty] | 0.07333482 | 0.04285566 |  |  | 0.04902436 | 0.1635085 | 0.09485147 | 0.1624816 | 0.1422888 | 0.1624638
[5 empty] | 0.07350006 | 0.04338475 |  |  | 0.04860994 | 0.1655271 | 0.09562326 | 0.1644875 | 0.1418468 | 0.1644695
[5 empty] | 0.0736562 | 0.04391383 |  |  | 0.04899515 | 0.1675457 | 0.09549219 | 0.1664935 | 0.1418005 | 0.1664753
[5 empty] | 0.07380321 | 0.04444291 |  |  | 0.04897847 | 0.1695644 | 0.09505538 | 0.1684994 | 0.1411456 | 0.168481
[5 empty] | 0.07394104 | 0.04497199 |  |  | 0.0488584 | 0.171583 | 0.09460992 | 0.1705054 | 0.1409778 | 0.1704867
[5 empty] | 0.07406965 | 0.04550108 |  |  | 0.04893343 | 0.1736016 | 0.09425293 | 0.1725113 | 0.1402928 | 0.1724924
[5 empty] | 0.074189 | 0.04603016 |  |  | 0.04860205 | 0.1756202 | 0.09517803 | 0.1745173 | 0.1415806 | 0.1744982
[5 empty] | 0.07429905 | 0.04655924 |  |  | 0.04885434 | 0.1776389 | 0.09501054 | 0.1765232 | 0.1397293 | 0.1765039
[5 empty] | 0.07439974 | 0.04708832 |  |  | 0.04834972 | 0.1796575 | 0.09362961 | 0.1785292 | 0.1410095 | 0.1785096
[5 empty] | 0.07449105 | 0.04761741 |  |  | 0.04838801 | 0.1816761 | 0.09334641 | 0.1805351 | 0.1401378 | 0.1805153
[5 empty] | 0.07457293 | 0.04814649 |  |  | 0.04827502 | 0.1836947 | 0.09327208 | 0.1825411 | 0.1393307 | 0.1825211
[5 empty] | 0.07464533 | 0.04867557 |  |  | 0.04771659 | 0.1857134 | 0.0933178 | 0.184547 | 0.138105 | 0.1845268
[5 empty] | 0.07470821 | 0.04920465 |  |  | 0.04731855 | 0.187732 | 0.09199473 | 0.1865529 | 0.1367771 | 0.1865325
[5 empty] | 0.07476154 | 0.04973373 |  |  | 0.04748671 | 0.1897506 | 0.09101401 | 0.1885589 | 0.1365637 | 0.1885382
[5 empty] | 0.07480527 | 0.05026282 |  |  | 0.04652692 | 0.1917692 | 0.09108682 | 0.1905648 | 0.1342814 | 0.190544
[5 empty] | 0.07483935 | 0.0507919 |  |  | 0.04674499 | 0.1937879 | 0.09032431 | 0.1925708 | 0.1341467 | 0.1925497
[5 empty] | 0.07486374 | 0.05132098 |  |  | 0.04624676 | 0.1958065 | 0.08983765 | 0.1945767 | 0.1336763 | 0.1945554
[5 empty] | 0.07487841 | 0.05185006 |  |  | 0.04553805 | 0.1978251 | 0.08833799 | 0.1965827 | 0.1324868 | 0.1965611
[5 empty] | 0.07488331 | 0.05237915 |  |  | 0.04492469 | 0.1998437 | 0.0879365 | 0.1985886 | 0.1298947 | 0.1985669
[5 empty] | 0.07488331 | 0.05237915 |  |  | 0.04471251 | 0.2018623 | 0.08634433 | 0.2005946 | 0.1288166 | 0.2005726
[5 empty] | 0.07368009 | 0.05237888 |  |  | 0.04450733 | 0.203881 | 0.08547265 | 0.2026005 | 0.1273692 | 0.2025783
[5 empty] | 0.07248992 | 0.05237861 |  |  | 0.043815 | 0.2058996 | 0.08483261 | 0.2046065 | 0.1267691 | 0.204584
[5 empty] | 0.07131334 | 0.05237834 |  |  | 0.04364132 | 0.2079182 | 0.08533538 | 0.2066124 | 0.1268328 | 0.2065898
[5 empty] | 0.0701509 | 0.05237807 |  |  | 0.04309213 | 0.2099368 | 0.08359211 | 0.2086184 | 0.1241769 | 0.2085955
[5 empty] | 0.06900314 | 0.0523778 |  |  | 0.04317326 | 0.2119555 | 0.08411397 | 0.2106243 | 0.123718 | 0.2106012
[5 empty] | 0.0678706 | 0.05237753 |  |  | 0.04279054 | 0.2139741 | 0.08321212 | 0.2126302 | 0.1233728 | 0.2126069
[5 empty] | 0.06675382 | 0.05237727 |  |  | 0.04224979 | 0.2159927 | 0.08278927 | 0.2146362 | 0.1237446 | 0.2146127
[5 empty] | 0.06565334 | 0.052377 |  |  | 0.04243748 | 0.2180113 | 0.08157056 | 0.2166421 | 0.1212216 | 0.2166184
[5 empty] | 0.0645697 | 0.05237673 |  |  | 0.04201897 | 0.22003 | 0.08124244 | 0.2186481 | 0.1209847 | 0.2186241
[5 empty] | 0.06350344 | 0.05237646 |  |  | 0.04149744 | 0.2220486 | 0.08111326 | 0.220654 | 0.1202464 | 0.2206299
[5 empty] | 0.06245511 | 0.05237619 |  |  | 0.04127726 | 0.2240672 | 0.08139138 | 0.22266 | 0.1206191 | 0.2226356
[5 empty] | 0.06142525 | 0.05237592 |  |  | 0.04146279 | 0.2260858 | 0.08028515 | 0.2246659 | 0.1197151 | 0.2246413
[5 empty] | 0.06041439 | 0.05237566 |  |  | 0.0410584 | 0.2281045 | 0.07990294 | 0.2266719 | 0.118447 | 0.226647
[5 empty] | 0.05942308 | 0.05237539 |  |  | 0.04086844 | 0.2301231 | 0.07955309 | 0.2286778 | 0.1189271 | 0.2286528
[5 empty] | 0.05845185 | 0.05237512 |  |  | 0.04109729 | 0.2321417 | 0.07914396 | 0.2306838 | 0.1180679 | 0.2306585
[5 empty] | 0.05750126 | 0.05237485 |  |  | 0.0405493 | 0.2341603 | 0.07888391 | 0.2326897 | 0.1176819 | 0.2326642
[5 empty] | 0.05657184 | 0.05237458 |  |  | 0.04062885 | 0.2361789 | 0.07898129 | 0.2346956 | 0.1172813 | 0.2346699
[5 empty] | 0.05566413 | 0.05237431 |  |  | 0.04014028 | 0.2381976 | 0.07914447 | 0.2367016 | 0.1180787 | 0.2366757
[5 empty] | 0.05477868 | 0.05237404 |  |  | 0.04018797 | 0.2402162 | 0.07888179 | 0.2387075 | 0.1169865 | 0.2386814
[5 empty] | 0.05391602 | 0.05237378 |  |  | 0.04067566 | 0.2422348 | 0.07898879 | 0.2407135 | 0.1163976 | 0.2406871
[5 empty] | 0.0530767 | 0.05237351 |  |  | 0.04058995 | 0.2442534 | 0.0790347 | 0.2427194 | 0.1177664 | 0.2426928
[5 empty] | 0.05226125 | 0.05237324 |  |  | 0.04012298 | 0.2462721 | 0.0786156 | 0.2447254 | 0.1182871 | 0.2446986
[5 empty] | 0.05147022 | 0.05237297 |  |  | 0.04067356 | 0.2482907 | 0.07842925 | 0.2467313 | 0.1165566 | 0.2467043
[5 empty] | 0.05070415 | 0.0523727 |  |  | 0.04064053 | 0.2503093 | 0.0797734 | 0.2487373 | 0.1169713 | 0.24871
[5 empty] | 0.04996137 | 0.05237243 |  |  | 0.04052272 | 0.2523279 | 0.07934582 | 0.2507432 | 0.1178281 | 0.2507157
[5 empty] | 0.04922917 | 0.05237216 |  |  | 0.04061895 | 0.2543466 | 0.07894425 | 0.2527492 | 0.1183236 | 0.2527215
[5 empty] | 0.04850587 | 0.0523719 |  |  | 0.04102806 | 0.2563652 | 0.08016646 | 0.2547551 | 0.1179543 | 0.2547272
[5 empty] | 0.04779202 | 0.05237163 |  |  | 0.04064888 | 0.2583838 | 0.0801102 | 0.256761 | 0.1199171 | 0.2567329
[5 empty] | 0.04708816 | 0.05237136 |  |  | 0.04138022 | 0.2604024 | 0.07977324 | 0.258767 | 0.1191086 | 0.2587386
[5 empty] | 0.04639482 | 0.05237109 |  |  | 0.04122093 | 0.2624211 | 0.08045332 | 0.2607729 | 0.1201254 | 0.2607444
[5 empty] | 0.04571255 | 0.05237082 |  |  | 0.04116983 | 0.2644397 | 0.08104821 | 0.2627789 | 0.1195641 | 0.2627501
[5 empty] | 0.0450419 | 0.05237055 |  |  | 0.04152574 | 0.2664583 | 0.08165566 | 0.2647848 | 0.1213216 | 0.2647558
[5 empty] | 0.0443834 | 0.05237028 |  |  | 0.04198751 | 0.2684769 | 0.08087343 | 0.2667908 | 0.1214943 | 0.2667615
[5 empty] | 0.04373759 | 0.05237002 |  |  | 0.04215395 | 0.2704955 | 0.08109937 | 0.2687967 | 0.1214793 | 0.2687673
[5 empty] | 0.04310502 | 0.05236975 |  |  | 0.04224368 | 0.2725142 | 0.08223481 | 0.2708027 | 0.122229 | 0.270773
[5 empty] | 0.04248622 | 0.05236948 |  |  | 0.04262817 | 0.2745328 | 0.0828617 | 0.2728086 | 0.1240634 | 0.2727787
[5 empty] | 0.04188174 | 0.05236921 |  |  | 0.04240772 | 0.2765514 | 0.08396634 | 0.2748146 | 0.125362 | 0.2747845
[5 empty] | 0.04129211 | 0.05236894 |  |  | 0.04287518 | 0.27857 | 0.08513502 | 0.2768205 | 0.1262044 | 0.2767902
[5 empty] | 0.04071789 | 0.05236867 |  |  | 0.0438234 | 0.2805887 | 0.08555401 | 0.2788265 | 0.1272702 | 0.2787959
[5 empty] | 0.04015961 | 0.0523684 |  |  | 0.04464519 | 0.2826073 | 0.08660962 | 0.2808324 | 0.1287391 | 0.2808016
[5 empty] | 0.0396178 | 0.05236814 |  |  | 0.04503342 | 0.2846259 | 0.08878812 | 0.2828383 | 0.1317906 | 0.2828074
[5 empty] | 0.03909302 | 0.05236787 |  |  | 0.04558091 | 0.2866445 | 0.0896758 | 0.2848443 | 0.1346044 | 0.2848131
[5 empty] | 0.03858581 | 0.0523676 |  |  | 0.0465805 | 0.2886632 | 0.09105896 | 0.2868502 | 0.13536 | 0.2868188
[5 empty] | 0.0380967 | 0.05236733 |  |  | 0.04712504 | 0.2906818 | 0.09242388 | 0.2888562 | 0.1392371 | 0.2888245
[5 empty] | 0.03762623 | 0.05236706 |  |  | 0.04840737 | 0.2927004 | 0.09545684 | 0.2908621 | 0.1420153 | 0.2908303
[5 empty] | 0.03717496 | 0.05236679 |  |  | 0.04942031 | 0.294719 | 0.09684413 | 0.2928681 | 0.1440741 | 0.292836
[5 empty] | 0.03674341 | 0.05236653 |  |  | 0.05045672 | 0.2967377 | 0.09777205 | 0.294874 | 0.1473933 | 0.2948417
[5 empty] | 0.03633213 | 0.05236626 |  |  | 0.05120943 | 0.2987563 | 0.1004269 | 0.29688 | 0.1496524 | 0.2968474
[5 empty] | 0.03594166 | 0.05236599 |  |  | 0.05197129 | 0.3007749 | 0.1024949 | 0.2988859 | 0.152331 | 0.2988532
[5 empty] | 0.03594166 | 0.05236599 |  |  | 0.05333512 | 0.3027935 | 0.1036624 | 0.3008919 | 0.1555087 | 0.3008589
[5 empty] | 0.03504238 | 0.05232432 |  |  | 0.05409378 | 0.3048121 | 0.1062157 | 0.3028978 | 0.1582651 | 0.3028646
[5 empty] | 0.03415211 | 0.05228266 |  |  | 0.05504009 | 0.3068308 | 0.107241 | 0.3049037 | 0.1606799 | 0.3048703
[5 empty] | 0.03327114 | 0.052241 |  |  | 0.0558669 | 0.3088494 | 0.1093247 | 0.3069097 | 0.1630326 | 0.3068761
[5 empty] | 0.03239977 | 0.05219933 |  |  | 0.05706706 | 0.310868 | 0.111653 | 0.3089156 | 0.1660029 | 0.3088818
[5 empty] | 0.03153828 | 0.05215767 |  |  | 0.05733339 | 0.3128866 | 0.1132123 | 0.3109216 | 0.1688703 | 0.3108875
[5 empty] | 0.03068698 | 0.05211601 |  |  | 0.05845873 | 0.3149053 | 0.1142887 | 0.3129275 | 0.1704145 | 0.3128932
[5 empty] | 0.02984616 | 0.05207434 |  |  | 0.05893594 | 0.3169239 | 0.1154687 | 0.3149335 | 0.1723151 | 0.314899
[5 empty] | 0.0290161 | 0.05203268 |  |  | 0.06025784 | 0.3189425 | 0.1167384 | 0.3169394 | 0.1746517 | 0.3169047
[5 empty] | 0.02819711 | 0.05199102 |  |  | 0.06031727 | 0.3209611 | 0.1188842 | 0.3189454 | 0.1757038 | 0.3189104
[5 empty] | 0.02738947 | 0.05194935 |  |  | 0.06140708 | 0.3229798 | 0.1191924 | 0.3209513 | 0.1782512 | 0.3209161
[5 empty] | 0.02659348 | 0.05190769 |  |  | 0.06202011 | 0.3249984 | 0.1209492 | 0.3229573 | 0.1797734 | 0.3229219
[5 empty] | 0.02580944 | 0.05186602 |  |  | 0.06244919 | 0.327017 | 0.1213409 | 0.3249632 | 0.17985 | 0.3249276
[5 empty] | 0.02503763 | 0.05182436 |  |  | 0.06218716 | 0.3290356 | 0.1214539 | 0.3269691 | 0.1805606 | 0.3269333
[5 empty] | 0.02427834 | 0.0517827 |  |  | 0.06302795 | 0.3310543 | 0.1230877 | 0.3289751 | 0.1821052 | 0.3289391
[5 empty] | 0.02353188 | 0.05174103 |  |  | 0.06262929 | 0.3330729 | 0.1222767 | 0.330981 | 0.1826837 | 0.3309448
[5 empty] | 0.02279854 | 0.05169937 |  |  | 0.06332712 | 0.3350915 | 0.1237589 | 0.332987 | 0.1838521 | 0.3329505
[5 empty] | 0.0220786 | 0.05165771 |  |  | 0.06342129 | 0.3371101 | 0.123634 | 0.3349929 | 0.18461 | 0.3349562
[5 empty] | 0.02137237 | 0.05161604 |  |  | 0.06351167 | 0.3391287 | 0.1240017 | 0.3369989 | 0.1850569 | 0.336962
[5 empty] | 0.02068013 | 0.05157438 |  |  | 0.06359812 | 0.3411474 | 0.1244617 | 0.3390048 | 0.1853924 | 0.3389677
[5 empty] | 0.02000217 | 0.05153272 |  |  | 0.06358049 | 0.343166 | 0.1248139 | 0.3410108 | 0.1860163 | 0.3409734
[5 empty] | 0.0193388 | 0.05149105 |  |  | 0.06415867 | 0.3451846 | 0.125158 | 0.3430167 | 0.1860279 | 0.3429791
[5 empty] | 0.01869031 | 0.05144939 |  |  | 0.06433249 | 0.3472032 | 0.1247936 | 0.3450227 | 0.1869271 | 0.3449849
[5 empty] | 0.01805698 | 0.05140772 |  |  | 0.06430183 | 0.3492219 | 0.1250205 | 0.3470286 | 0.1861133 | 0.3469906
[5 empty] | 0.01743912 | 0.05136606 |  |  | 0.06466654 | 0.3512405 | 0.1260385 | 0.3490346 | 0.1866862 | 0.3489963
[5 empty] | 0.01683581 | 0.0513244 |  |  | 0.0646265 | 0.3532591 | 0.1256472 | 0.3510405 | 0.1874454 | 0.351002
[5 empty] | 0.01624016 | 0.05128273 |  |  | 0.06518155 | 0.3552777 | 0.1260465 | 0.3530464 | 0.1873905 | 0.3530078
[5 empty] | 0.01565128 | 0.05124107 |  |  | 0.06473156 | 0.3572964 | 0.127136 | 0.3550524 | 0.1881211 | 0.3550135
[5 empty] | 0.01506946 | 0.05119941 |  |  | 0.0653764 | 0.359315 | 0.1268155 | 0.3570583 | 0.1882368 | 0.3570192
[5 empty] | 0.01449497 | 0.05115774 |  |  | 0.06561592 | 0.3613336 | 0.1277847 | 0.3590643 | 0.1898372 | 0.3590249
[5 empty] | 0.01392814 | 0.05111608 |  |  | 0.06534998 | 0.3633522 | 0.1275434 | 0.3610702 | 0.1903219 | 0.3610307
[5 empty] | 0.01336923 | 0.05107442 |  |  | 0.06547845 | 0.3653709 | 0.1276912 | 0.3630762 | 0.1905906 | 0.3630364
[5 empty] | 0.01281855 | 0.05103275 |  |  | 0.06550119 | 0.3673895 | 0.127728 | 0.3650821 | 0.1904427 | 0.3650421
[5 empty] | 0.0122764 | 0.05099109 |  |  | 0.06591805 | 0.3694081 | 0.1280535 | 0.3670881 | 0.191778 | 0.3670478
[5 empty] | 0.01174305 | 0.05094942 |  |  | 0.06582891 | 0.3714267 | 0.1291673 | 0.369094 | 0.1910961 | 0.3690536
[5 empty] | 0.01121882 | 0.05090776 |  |  | 0.06593362 | 0.3734453 | 0.1284693 | 0.3711 | 0.1911964 | 0.3710593
[5 empty] | 0.01070398 | 0.0508661 |  |  | 0.06593204 | 0.375464 | 0.1296591 | 0.3731059 | 0.1909788 | 0.373065
[5 empty] | 0.01019884 | 0.05082443 |  |  | 0.06602404 | 0.3774826 | 0.1287365 | 0.3751118 | 0.1916426 | 0.3750707
[5 empty] | 0.009703684 | 0.05078277 |  |  | 0.06640947 | 0.3795012 | 0.1296013 | 0.3771178 | 0.1924877 | 0.3770765
[5 empty] | 0.009218809 | 0.05074111 |  |  | 0.06608821 | 0.3815198 | 0.1301531 | 0.3791237 | 0.1930134 | 0.3790822
[5 empty] | 0.008744509 | 0.05069944 |  |  | 0.0666601 | 0.3835385 | 0.1293917 | 0.3811297 | 0.1934196 | 0.3810879
[5 empty] | 0.008281074 | 0.05065778 |  |  | 0.06672501 | 0.3855571 | 0.1297168 | 0.3831356 | 0.1936057 | 0.3830937
[5 empty] | 0.0078288 | 0.05061612 |  |  | 0.0664828 | 0.3875757 | 0.1305283 | 0.3851416 | 0.1933715 | 0.3850994
[5 empty] | 0.00738798 | 0.05057445 |  |  | 0.06643334 | 0.3895943 | 0.1302257 | 0.3871475 | 0.1943164 | 0.3871051
[5 empty] | 0.006958906 | 0.05053279 |  |  | 0.06657649 | 0.391613 | 0.1306089 | 0.3891535 | 0.19314 | 0.3891108
[5 empty] | 0.006541872 | 0.05049112 |  |  | 0.0668121 | 0.3936316 | 0.1305775 | 0.3911594 | 0.1934421 | 0.3911166
[5 empty] | 0.006137171 | 0.05044946 |  |  | 0.06704003 | 0.3956502 | 0.1295313 | 0.3931654 | 0.1945222 | 0.3931223
[5 empty] | 0.005745096 | 0.0504078 |  |  | 0.06706016 | 0.3976688 | 0.1304701 | 0.3951713 | 0.1936799 | 0.395128
[5 empty] | 0.005365942 | 0.05036613 |  |  | 0.06707643 | 0.3996874 | 0.1309015 | 0.3971772 | 0.1947265 | 0.3971337
[5 empty] | 0.005 | 0.05032447 |  |  | 0.06667643 | 0.4017061 | 0.1302015 | 0.3991832 | 0.1939265 | 0.3991395
[5 empty] | 0.005 | 0.05031131
[5 empty] | 0.005907957 | 0.05031158
[5 empty] | 0.006811503 | 0.05031185
[5 empty] | 0.007710596 | 0.05031212
[5 empty] | 0.008605195 | 0.05031239
[5 empty] | 0.009495257 | 0.05031265
[5 empty] | 0.01038074 | 0.05031292
[5 empty] | 0.0112616 | 0.05031319
[5 empty] | 0.01213781 | 0.05031346
[5 empty] | 0.0130093 | 0.05031373
[5 empty] | 0.01387605 | 0.050314
[5 empty] | 0.01473802 | 0.05031427
[5 empty] | 0.01559515 | 0.05031453
[5 empty] | 0.01644741 | 0.0503148
[5 empty] | 0.01729476 | 0.05031507
[5 empty] | 0.01813715 | 0.05031534
[5 empty] | 0.01897455 | 0.05031561
[5 empty] | 0.01980691 | 0.05031588
[5 empty] | 0.02063418 | 0.05031615
[5 empty] | 0.02145634 | 0.05031641
[5 empty] | 0.02227332 | 0.05031668
[5 empty] | 0.0230851 | 0.05031695
[5 empty] | 0.02389164 | 0.05031722
[5 empty] | 0.02469288 | 0.05031749
[5 empty] | 0.02548879 | 0.05031776
[5 empty] | 0.02627949 | 0.05031803
[5 empty] | 0.02706598 | 0.05031829
[5 empty] | 0.02784838 | 0.05031856
[5 empty] | 0.02862665 | 0.05031883
[5 empty] | 0.02940074 | 0.0503191
[5 empty] | 0.03017062 | 0.05031937
[5 empty] | 0.03093624 | 0.05031964
[5 empty] | 0.03169756 | 0.0503199
[5 empty] | 0.03245454 | 0.05032017
[5 empty] | 0.03320713 | 0.05032044
[5 empty] | 0.03395531 | 0.05032071
[5 empty] | 0.03469901 | 0.05032098
[5 empty] | 0.03543821 | 0.05032125
[5 empty] | 0.03617286 | 0.05032152
[5 empty] | 0.03690291 | 0.05032178
[5 empty] | 0.03762833 | 0.05032205
[5 empty] | 0.03834907 | 0.05032232
[5 empty] | 0.0390651 | 0.05032259
[5 empty] | 0.03977637 | 0.05032286
[5 empty] | 0.04048283 | 0.05032313
[5 empty] | 0.04118445 | 0.0503234
[5 empty] | 0.04188118 | 0.05032366
[5 empty] | 0.04257299 | 0.05032393
[5 empty] | 0.04325983 | 0.0503242
[5 empty] | 0.04394166 | 0.05032447
[5 empty] | 0.04394166 | 0.05031131
[5 empty] | 0.04472133 | 0.05035351
[5 empty] | 0.04549486 | 0.05039571
[5 empty] | 0.04626213 | 0.05043791
[5 empty] | 0.04702302 | 0.05048011
[5 empty] | 0.0477774 | 0.05052232
[5 empty] | 0.04852516 | 0.05056452
[5 empty] | 0.04926617 | 0.05060672
[5 empty] | 0.05000031 | 0.05064892
[5 empty] | 0.05072747 | 0.05069112
[5 empty] | 0.05144753 | 0.05073332
[5 empty] | 0.05216035 | 0.05077552
[5 empty] | 0.05286583 | 0.05081772
[5 empty] | 0.05356384 | 0.05085992
[5 empty] | 0.05425426 | 0.05090212
[5 empty] | 0.05493698 | 0.05094432
[5 empty] | 0.05561186 | 0.05098652
[5 empty] | 0.05627879 | 0.05102872
[5 empty] | 0.05693766 | 0.05107092
[5 empty] | 0.05758833 | 0.05111313
[5 empty] | 0.05823069 | 0.05115533
[5 empty] | 0.05886461 | 0.05119753
[5 empty] | 0.05948999 | 0.05123973
[5 empty] | 0.06010669 | 0.05128193
[5 empty] | 0.0607146 | 0.05132413
[5 empty] | 0.06131409 | 0.05136633
[5 empty] | 0.06190798 | 0.05140853
[5 empty] | 0.06249666 | 0.05145073
[5 empty] | 0.06308 | 0.05149293
[5 empty] | 0.06365788 | 0.05153513
[5 empty] | 0.06423017 | 0.05157733
[5 empty] | 0.06479677 | 0.05161953
[5 empty] | 0.06535755 | 0.05166173
[5 empty] | 0.06591238 | 0.05170393
[5 empty] | 0.06646115 | 0.05174614
[5 empty] | 0.06700374 | 0.05178834
[5 empty] | 0.06754003 | 0.05183054
[5 empty] | 0.06806989 | 0.05187274
[5 empty] | 0.06859321 | 0.05191494
[5 empty] | 0.06910986 | 0.05195714
[5 empty] | 0.06961973 | 0.05199934
[5 empty] | 0.07012269 | 0.05204154
[5 empty] | 0.07061862 | 0.05208374
[5 empty] | 0.07110741 | 0.05212594
[5 empty] | 0.07158893 | 0.05216814
[5 empty] | 0.07206307 | 0.05221034
[5 empty] | 0.07252969 | 0.05225254
[5 empty] | 0.07298869 | 0.05229474
[5 empty] | 0.07343994 | 0.05233695
[5 empty] | 0.07388331 | 0.05237915
[5 empty] | 0.07388331 | 0.05237915
[5 empty] | 0.07452127 | 0.05635258
[5 empty] | 0.07511084 | 0.060326
[5 empty] | 0.07565393 | 0.06429943
[5 empty] | 0.07615245 | 0.06827286
[5 empty] | 0.0766083 | 0.07224629
[5 empty] | 0.0770234 | 0.07621972
[5 empty] | 0.07739965 | 0.08019315
[5 empty] | 0.07773896 | 0.08416658
[5 empty] | 0.07804324 | 0.08814001
[5 empty] | 0.0783144 | 0.09211344
[5 empty] | 0.07855434 | 0.09608687
[5 empty] | 0.07876498 | 0.1000603
[5 empty] | 0.07894823 | 0.1040337
[5 empty] | 0.07910599 | 0.1080072
[5 empty] | 0.07924017 | 0.1119806
[5 empty] | 0.07935268 | 0.115954
[5 empty] | 0.07944543 | 0.1199274
[5 empty] | 0.07952032 | 0.1239009
[5 empty] | 0.07957927 | 0.1278743
[5 empty] | 0.07962418 | 0.1318477
[5 empty] | 0.07965697 | 0.1358212
[5 empty] | 0.07967954 | 0.1397946
[5 empty] | 0.07969379 | 0.143768
[5 empty] | 0.07970165 | 0.1477414
[5 empty] | 0.07970501 | 0.15
[5 empty] | 0.07970578 | 0.1556883
[5 empty] | 0.07950609 | 0.1596617
[5 empty] | 0.07859625 | 0.1636352
[5 empty] | 0.07732381 | 0.1676086
[5 empty] | 0.07610519 | 0.171582
[5 empty] | 0.07533351 | 0.1755555
[5 empty] | 0.07477927 | 0.1795289
[5 empty] | 0.07427177 | 0.1835023
[5 empty] | 0.07383105 | 0.1874757
[5 empty] | 0.07347714 | 0.1914492
[5 empty] | 0.0732301 | 0.1954226
[5 empty] | 0.07310078 | 0.199396
[5 empty] | 0.07302602 | 0.2033695
[5 empty] | 0.07297587 | 0.2073429
[5 empty] | 0.0729332 | 0.2113163
[5 empty] | 0.07288084 | 0.2152897
[5 empty] | 0.07280165 | 0.2192632
[5 empty] | 0.07260839 | 0.2232366
[5 empty] | 0.07209674 | 0.22721
[5 empty] | 0.07131423 | 0.2311835
[5 empty] | 0.07032701 | 0.2351569
[5 empty] | 0.06920124 | 0.2391303
[5 empty] | 0.06800307 | 0.2431037
[5 empty] | 0.06679868 | 0.2470772
[5 empty] | 0.06565421 | 0.2510506
[5 empty] | 0.06463583 | 0.255024
[5 empty] | 0.0638097 | 0.2589975
[5 empty] | 0.06317099 | 0.2629709
[5 empty] | 0.06252362 | 0.2669443
[5 empty] | 0.06189467 | 0.2709178
[5 empty] | 0.06133366 | 0.2748912
[5 empty] | 0.06089014 | 0.2788646
[5 empty] | 0.06061363 | 0.282838
[5 empty] | 0.06054924 | 0.2868115
[5 empty] | 0.06063212 | 0.2907849
[5 empty] | 0.0608147 | 0.2947583
[5 empty] | 0.06108368 | 0.2987318
[5 empty] | 0.06142577 | 0.3027052
[5 empty] | 0.06182767 | 0.3066786
[5 empty] | 0.06227609 | 0.310652
[5 empty] | 0.06275773 | 0.3146255
[5 empty] | 0.06345855 | 0.3185989
[5 empty] | 0.06469847 | 0.3225723
[5 empty] | 0.0664049 | 0.3265458
[5 empty] | 0.06849657 | 0.3305192
[5 empty] | 0.07089218 | 0.3344926
[5 empty] | 0.07351044 | 0.338466
[5 empty] | 0.07627007 | 0.3424395
[5 empty] | 0.07908976 | 0.3464129
[5 empty] | 0.08188825 | 0.3503863
[5 empty] | 0.08458423 | 0.3543598
[5 empty] | 0.08709641 | 0.3583332
[5 empty] | 0.08934351 | 0.3623066
[5 empty] | 0.09124424 | 0.3662801
[5 empty] | 0.09271731 | 0.3702535
[5 empty] | 0.09368143 | 0.3742269
[5 empty] | 0.09427681 | 0.3782003
[5 empty] | 0.09484544 | 0.3821738
[5 empty] | 0.0953918 | 0.3861472
[5 empty] | 0.09591431 | 0.3901206
[5 empty] | 0.0964114 | 0.3940941
[5 empty] | 0.09688149 | 0.3980675
[5 empty] | 0.09732301 | 0.4020409
[5 empty] | 0.0977344 | 0.4060143
[5 empty] | 0.09811406 | 0.4099878
[5 empty] | 0.09846045 | 0.4139612
[5 empty] | 0.09877197 | 0.4179346
[5 empty] | 0.09904706 | 0.4219081
[5 empty] | 0.09928414 | 0.4258815
[5 empty] | 0.09948165 | 0.4298549
[5 empty] | 0.099638 | 0.4338283
[5 empty] | 0.09975163 | 0.4378018
[5 empty] | 0.09984442 | 0.4417752
[5 empty] | 0.09984442 | 0.4457486