## 1
Общество с ограниченной ответственностью "Инженерная геология" (ООО "ИнжГео") | [11 empty] | Общество с ограниченной ответственностью "Инженерная геология" (ООО "ИнжГео")
Юр. адрес: 117279, г. Москва, ул. Миклухо-Маклая, 36 а, этаж 5, пом. XXIII к. 76-84 | [11 empty] | Юр. адрес: 117279, г. Москва, ул. Миклухо-Маклая, 36 а, этаж 5, пом. XXIII к. 76-84 | [8 empty] | нагр |  |  | X0 | Y0 | R |  | нагр |  |  |  | X0 | Y0 | R | нагр |  |  |  | X0 | Y0 | R |  | нагр |  |  |  | X0 | Y0 | R
Телефон/факс +7 (495) 132-30-00, Адрес электронной почты inbox@inj-geo.ru | [11 empty] | Телефон/факс +7 (495) 132-30-00, Адрес электронной почты inbox@inj-geo.ru | [12 empty] | 0 | [7 empty] | 0 | [6 empty] | 0 | [7 empty] | 0
[21 empty] | девиатор | [6 empty] | девиатор | [6 empty] | девиатор | [7 empty] | девиатор
Испытательная лаборатория ООО «ИнжГео» | [11 empty] | Испытательная лаборатория ООО «ИнжГео» | [8 empty] | x0 | Угол | X | Y |  |  |  | x0 |  | Угол | X | Y |  |  | x0 |  | Угол | X | Y |  |  |  | x0 |  | Угол | X | Y
Адрес места осуществления деятельности лаборатории: г. Москва, просп. Вернадского, д. 51, стр. 1 | [11 empty] | Адрес места осуществления деятельности лаборатории: г. Москва, просп. Вернадского, д. 51, стр. 1 | [9 empty] | 0 | [7 empty] | 0 | [6 empty] | 0 | [7 empty] | 0
Телефон +7(910)4557682, E-mail: slg85@mail.ru | [11 empty] | Телефон +7(910)4557682, E-mail: slg85@mail.ru | [9 empty] | 5 | [7 empty] | 5 | [6 empty] | 5 | [7 empty] | 5
[22 empty] | 10 | [7 empty] | 10 | [6 empty] | 10 | [7 empty] | 10
[12 empty] | Протокол испытаний № 13-63/29 от 27-11-2022 | [9 empty] | 15 | [7 empty] | 15 | [6 empty] | 15 | [7 empty] | 15
[22 empty] | 20 | [7 empty] | 20 | [6 empty] | 20 | [7 empty] | 20
[12 empty] | Наименование и адрес заказчика: Переход трубопровода через р. Енисей | [9 empty] | 25 | [7 empty] | 25 | [6 empty] | 25 | [7 empty] | 25
[12 empty] | Наименование объекта: ООО Регионстрой | [9 empty] | 30 | [7 empty] | 30 | [6 empty] | 30 | [7 empty] | 30
Наименование используемого метода/методики: ГОСТ 12248.4-2020 | [11 empty] | Наименование используемого метода/методики: ГОСТ 12248.3-2020 | [9 empty] | 35 | [7 empty] | 35 | [6 empty] | 35 | [7 empty] | 35
Условия проведения испытания: температура окружающей среды (18 - 25)0С, влажность воздуха (40 - 75)% | [11 empty] | Условия проведения испытания: температура окружающей среды (18 - 25)0С, влажность воздуха (40 - 75)% | [9 empty] | 40 | [7 empty] | 40 | [6 empty] | 40 | [7 empty] | 40
[12 empty] | Дата получение объекта подлежащего испытаниям: 31-10-2022 | [9 empty] | 45 | [7 empty] | 45 | [6 empty] | 45 | [7 empty] | 45
[12 empty] | Дата испытания: 25.10.2022-19.11.2029 | [9 empty] | 50 | [7 empty] | 50 | [6 empty] | 50 | [7 empty] | 50
[22 empty] | 55 | [7 empty] | 55 | [6 empty] | 55 | [7 empty] | 55
Испытание грунтов методом трехосного сжатия | [11 empty] | Испытание грунтов методом трехосного сжатия | [9 empty] | 60 | [7 empty] | 60 | [6 empty] | 60 | [7 empty] | 60
[22 empty] | 65 | [7 empty] | 65 | [6 empty] | 65 | [7 empty] | 65
Лабораторный номер: | [6 empty] | We, д.е. = |  |  |  |  | Лабораторный номер: |  | 1064 |  |  |  | We, д.е. = | 0.40550841 |  |  | 70 | [7 empty] | 70 | [6 empty] | 70 | [7 empty] | 70
Номер скважины: | [6 empty] | ρ, г/см3 = |  |  |  |  | Номер скважины: |  | BH-098 |  |  |  | ρ, г/см3 = | 1.73 |  |  | 75 | [7 empty] | 75 | [6 empty] | 75 | [7 empty] | 75
Глубина отбора, м: | [6 empty] | ρs, г/см3 = |  |  |  |  | Глубина отбора, м: |  | 2.4 |  |  |  | ρs, г/см3 = | 2.7 |  |  | 80 | [7 empty] | 80 | [6 empty] | 80 | [7 empty] | 80
Наименование грунта: | [6 empty] | e, д.е. = |  |  |  |  | Наименование грунта: |  | Суглинок, после оттаивания текучий, легкий песчанистый |  |  |  | e, д.е. = | 1.193568 |  |  | 85 | [7 empty] | 85 | [6 empty] | 85 | [7 empty] | 85
Схема проведения опыта: | [6 empty] | IL, д.е. = |  |  |  |  | Схема проведения опыта: |  | КД |  |  |  | IL, д.е. = | 1.09 |  |  | 90 | [7 empty] | 90 | [6 empty] | 90 | [7 empty] | 90
[22 empty] | 95 | [7 empty] | 95 | [6 empty] | 95 | [7 empty] | 95
[22 empty] | 100 | [7 empty] | 100 | [6 empty] | 100 | [7 empty] | 100
Результаты испытаний | [11 empty] | Результаты испытаний | [9 empty] | 105 | [7 empty] | 105 | [6 empty] | 105 | [7 empty] | 105
[22 empty] | 110 | [7 empty] | 110 | [6 empty] | 110 | [7 empty] | 110
[22 empty] | 115 | [7 empty] | 115 | [6 empty] | 115 | [7 empty] | 115
[22 empty] | 120 | [7 empty] | 120 | [6 empty] | 120 | [7 empty] | 120
[22 empty] | 125 | [7 empty] | 125 | [6 empty] | 125 | [7 empty] | 125
[22 empty] | 130 | [7 empty] | 130 | [6 empty] | 130 | [7 empty] | 130
[22 empty] | 135 | [7 empty] | 135 | [6 empty] | 135 | [7 empty] | 135
[22 empty] | 140 | [7 empty] | 140 | [6 empty] | 140 | [7 empty] | 140
[22 empty] | 145 | [7 empty] | 145 | [6 empty] | 145 | [7 empty] | 145
[22 empty] | 150 | [7 empty] | 150 | [6 empty] | 150 | [7 empty] | 150
[22 empty] | 155 | [7 empty] | 155 | [6 empty] | 155 | [7 empty] | 155
[22 empty] | 160 | [7 empty] | 160 | [6 empty] | 160 | [7 empty] | 160
[22 empty] | 165 | [7 empty] | 165 | [6 empty] | 165 | [7 empty] | 165
[22 empty] | 170 | [7 empty] | 170 | [6 empty] | 170 | [7 empty] | 170
[22 empty] | 175 | [7 empty] | 175 | [6 empty] | 175 | [7 empty] | 175
[22 empty] | 180 | [7 empty] | 180 | [6 empty] | 180 | [7 empty] | 180
[13 empty] | Давление в камере, Мпа σ3 | Вертикальная нагрузка, Мпа σ1 | Поровое давление, Мпа u
| K0, д.е. | 0.7750489 |  |  |  |  | Коэфф. Точки | [5 empty] | 0.05 | 0.1041676 | [5 empty] | 1 | [6 empty] | σ3,кПа | σ1,кПа | u, кПа |  |  |  | 4
| q_zg, МПа | 0.03875245 | [10 empty] | 0.15 | 0.2622158 | [27 empty] | δ3, Мпа | δ1-δ3, МПа | δ1, МПа | δ1, КПа
|  |  | Модуль деформации, МПа: | [9 empty] | 0.25 | 0.420264 | [21 empty] | С, МПа:
|  |  | Е0= |  | Точки модуля (полное напр.), МПа |  |  |  | 0.03875245 | 0.06200392 | [25 empty] | φ, град:
|  |  | E50 = |  | qf (полное напр.), МПа |  |  |  | 0.09882808 | [26 empty] | E, Мпа
|  |  | Коэф. Поперечной деформации, ϑ = | [9 empty] | Эффективные значения угла внутреннего трения и удельного сцепления ϕ', С' | [13 empty] | x | 0
[13 empty] | ϕ', град. = | 13 | [12 empty] | y |  |  |  | С, кПа | φ,°
[13 empty] | С', МПа = | 0.01
| Исполнитель: | [6 empty] | Морозов Д.С. |  |  |  |  | Исполнитель: |  |  |  |  | Морозов Д.С.
| Начальник исп. лаборатории: | [6 empty] | Семиколенова Л.Г. |  |  |  |  | Начальник исп. лаборатории: |  |  |  |  | Семиколенова Л.Г.
Лист 1 , всего листов 2 | [11 empty] | Лист 2 , всего листов 2
Частичное воспроизведение протокола испытаний без письменного разрешения ООО «ИнжГео» ЗАПРЕЩАЕТСЯ | [11 empty] | Частичное воспроизведение протокола испытаний без письменного разрешения ООО «ИнжГео» ЗАПРЕЩАЕТСЯ
[5 empty] | второй график |  | первый график | [9 empty] | К Пуассона
dev50 | epsE50 | ind | devE0 | epsE0 | dev | eps | sigma |  | dev1 | eps1 | dev2 | eps2 | dev3 | eps3 |  | Глины
0.04882808 | 0.01366708 |  |  |  | 0 | 0 |  |  | 0 | 0 | 0 | 0 | 0 | 0 |  | < 0 | 0,20-0,30
ind |  |  |  |  | 0.003749356 | 0.000642723 |  |  | 0.015 | 0.002938971 | 0.02749286 | 0.00199508 | 0.04937656 | 0.001775122 |  | 0-0,25 | 0,30-0,38
2 |  |  |  |  | 0.007422154 | 0.001285446 |  |  | 0.01880679 | 0.004029651 | 0.04602281 | 0.00401192 | 0.085132 | 0.004372223 |  | 0,25< | 0,38-0,45
E0 |  |  |  |  | 0.01097269 | 0.001928169 |  |  | 0.02451099 | 0.006044477 | 0.05610789 | 0.005816558 | 0.08885151 | 0.005996106 |  | Суглинки | 0,35-0,37
epsE0 | devE0 |  |  |  | 0.01435526 | 0.002570892 |  |  | 0.02708378 | 0.007580802 | 0.05896136 | 0.00802384 | 0.09202428 | 0.007994808 |  | Пески и супеси | 0,30-0,35
0.004555692 | 0.02325147 |  |  |  | 0.01752416 | 0.003213615 |  |  | 0.02825228 | 0.01007413 | 0.06198971 | 0.0100298 | 0.09624963 | 0.00999351
[5 empty] | 0.02043369 | 0.003856338 |  |  | 0.02949826 | 0.01208895 | 0.06421002 | 0.01203576 | 0.1005435 | 0.01199221
График E50 |  | График E |  |  | 0.02325147 | 0.004555692 |  |  | 0.03095653 | 0.01410378 | 0.06613142 | 0.01404172 | 0.1040217 | 0.01399091
eps | q | sigma |  |  | 0.02544079 | 0.005141784 |  |  | 0.03223055 | 0.0161186 | 0.06796303 | 0.01604768 | 0.1075003 | 0.01598962
Горизонтальная линия E50 |  | Касательная |  |  | 0.02782149 | 0.005784507 |  |  | 0.0330238 | 0.01813343 | 0.07091398 | 0.01805364 | 0.1094951 | 0.01798832
0 |  | a | b |  | 0.03016473 | 0.00642723 |  |  | 0.03373975 | 0.02014826 | 0.0720934 | 0.0200596 | 0.111522 | 0.01998702
|  |  | 0 |  | 0.03245369 | 0.007069953 |  |  | 0.03468186 | 0.02216308 | 0.07391041 | 0.02206556 | 0.113597 | 0.02198572
Вертикальная линия E50 |  | p1 и p2 |  |  | 0.0346715 | 0.007712676 |  |  | 0.0356536 | 0.02417791 | 0.07577415 | 0.02407152 | 0.1167359 | 0.02398442
| 0 | 0 |  |  | 0.03680132 | 0.008355399 |  |  | 0.03595845 | 0.02619273 | 0.07609373 | 0.02607748 | 0.1173547 | 0.02598313
[5 empty] | 0.03882631 | 0.008998122 |  |  | 0.03669988 | 0.02820756 | 0.07757829 | 0.02808344 | 0.1202692 | 0.02798183
Касательная линия E50 |  |  |  |  | 0.04072962 | 0.009640845 |  |  | 0.03748135 | 0.03022238 | 0.07873695 | 0.0300894 | 0.1204955 | 0.02998053
0 | 0 | Горизонтальная 1 |  |  | 0.04249441 | 0.01028357 |  |  | 0.03790633 | 0.03223721 | 0.07987884 | 0.03209536 | 0.1216493 | 0.03197923
[5 empty] | 0.04410382 | 0.01092629 |  |  | 0.0385783 | 0.03425204 | 0.08121309 | 0.03410132 | 0.1241466 | 0.03397794
Горизонтальная линия qкр |  |  |  |  | 0.04554101 | 0.01156901 |  |  | 0.03890072 | 0.03626686 | 0.08094882 | 0.03610728 | 0.1244033 | 0.03597664
Горизонтальная линия q |  | Горизонтальная 2 |  |  | 0.04678914 | 0.01221174 |  |  | 0.03917707 | 0.03828169 | 0.08209516 | 0.03811324 | 0.1244354 | 0.03797534
0 |  | 0 |  |  | 0.04783136 | 0.01285446 |  |  | 0.0398108 | 0.04029651 | 0.08316124 | 0.0401192 | 0.1251587 | 0.03997404
[5 empty] | 0.04882808 | 0.01366708 |  |  | 0.0400054 | 0.04231134 | 0.08305618 | 0.04212516 | 0.1258891 | 0.04197274
Вертикальная линия q |  |  |  |  | 0.04929551 | 0.01413991 |  |  | 0.04036433 | 0.04432616 | 0.08338911 | 0.04413112 | 0.1268425 | 0.04397145
| 0 |  |  |  | 0.04992341 | 0.01478263 |  |  | 0.04029107 | 0.04634099 | 0.08416917 | 0.04613708 | 0.1277349 | 0.04597015
[5 empty] | 0.05054272 | 0.01542535 |  |  | 0.04048907 | 0.04835581 | 0.08400546 | 0.04814304 | 0.1287822 | 0.04796885
[5 empty] | 0.05115344 | 0.01606807 |  |  | 0.04096182 | 0.05037064 | 0.08410713 | 0.050149 | 0.1292003 | 0.04996755
[5 empty] | 0.05175558 | 0.0167108 |  |  | 0.04071278 | 0.05238547 | 0.08478337 | 0.05215496 | 0.1287035 | 0.05196625
[5 empty] | 0.05234915 | 0.01735352 |  |  | 0.0409462 | 0.05440029 | 0.08504746 | 0.05416092 | 0.129896 | 0.05396496
[5 empty] | 0.05293417 | 0.01799624 |  |  | 0.0412734 | 0.05641512 | 0.08530436 | 0.05616688 | 0.1296775 | 0.05596366
[5 empty] | 0.05351064 | 0.01863897 |  |  | 0.04149709 | 0.05842994 | 0.08545392 | 0.05817284 | 0.1304479 | 0.05796236
[5 empty] | 0.05407857 | 0.01928169 |  |  | 0.04151719 | 0.06044477 | 0.086296 | 0.0601788 | 0.1310068 | 0.05996106
[5 empty] | 0.05463798 | 0.01992441 |  |  | 0.04153362 | 0.06245959 | 0.08553044 | 0.06218476 | 0.1304541 | 0.06195976
[5 empty] | 0.05518887 | 0.02056714 |  |  | 0.04154631 | 0.06447442 | 0.0857571 | 0.06419072 | 0.1305895 | 0.06395847
[5 empty] | 0.05573126 | 0.02120986 |  |  | 0.04145519 | 0.06648924 | 0.08687583 | 0.06619668 | 0.1310128 | 0.06595717
[5 empty] | 0.05626515 | 0.02185258 |  |  | 0.0419602 | 0.06850407 | 0.08658647 | 0.06820264 | 0.1324239 | 0.06795587
[5 empty] | 0.05679056 | 0.0224953 |  |  | 0.04186125 | 0.0705189 | 0.0873889 | 0.0702086 | 0.1318224 | 0.06995457
[5 empty] | 0.0573075 | 0.02313803 |  |  | 0.04215827 | 0.07253372 | 0.08748294 | 0.07221456 | 0.1320081 | 0.07195327
[5 empty] | 0.05781597 | 0.02378075 |  |  | 0.0421512 | 0.07454855 | 0.08726847 | 0.07422052 | 0.1333809 | 0.07395198
[5 empty] | 0.05831598 | 0.02442347 |  |  | 0.04213995 | 0.07656337 | 0.08804532 | 0.07622648 | 0.1332405 | 0.07595068
[5 empty] | 0.05880756 | 0.0250662 |  |  | 0.04212446 | 0.0785782 | 0.08711335 | 0.07823244 | 0.1323867 | 0.07794938
[5 empty] | 0.0592907 | 0.02570892 |  |  | 0.04250466 | 0.08059302 | 0.08817242 | 0.0802384 | 0.1339193 | 0.07994808
[5 empty] | 0.05976542 | 0.02635164 |  |  | 0.04268046 | 0.08260785 | 0.08802238 | 0.08224436 | 0.133638 | 0.08194679
[5 empty] | 0.06023172 | 0.02699437 |  |  | 0.04235181 | 0.08462267 | 0.08866307 | 0.08425032 | 0.1344426 | 0.08394549
[5 empty] | 0.06068963 | 0.02763709 |  |  | 0.04251862 | 0.0866375 | 0.08819434 | 0.08625628 | 0.1346329 | 0.08594419
[5 empty] | 0.06113914 | 0.02827981 |  |  | 0.04238083 | 0.08865233 | 0.08841607 | 0.08826224 | 0.1344087 | 0.08794289
[5 empty] | 0.06158028 | 0.02892253 |  |  | 0.04273836 | 0.09066715 | 0.08792808 | 0.0902682 | 0.1348697 | 0.08994159
[5 empty] | 0.06201304 | 0.02956526 |  |  | 0.04279114 | 0.09268198 | 0.08883024 | 0.09227416 | 0.1344158 | 0.0919403
[5 empty] | 0.06243744 | 0.03020798 |  |  | 0.0428391 | 0.0946968 | 0.08892239 | 0.09428012 | 0.1338467 | 0.093939
[5 empty] | 0.06285349 | 0.0308507 |  |  | 0.04268216 | 0.09671163 | 0.0885044 | 0.09628608 | 0.1339622 | 0.0959377
[5 empty] | 0.0632612 | 0.03149343 |  |  | 0.04312026 | 0.09872645 | 0.08907611 | 0.09829204 | 0.135262 | 0.0979364
[5 empty] | 0.06366058 | 0.03213615 |  |  | 0.04305331 | 0.1007413 | 0.08853737 | 0.100298 | 0.134746 | 0.0999351
[5 empty] | 0.06405165 | 0.03277887 |  |  | 0.04268126 | 0.1027561 | 0.08888803 | 0.102304 | 0.1343139 | 0.1019338
[5 empty] | 0.0644344 | 0.0334216 |  |  | 0.04290402 | 0.1047709 | 0.08942796 | 0.1043099 | 0.1344655 | 0.1039325
[5 empty] | 0.06480886 | 0.03406432 |  |  | 0.04282152 | 0.1067858 | 0.08955699 | 0.1063159 | 0.1354005 | 0.1059312
[5 empty] | 0.06517502 | 0.03470704 |  |  | 0.0430337 | 0.1088006 | 0.08917499 | 0.1083218 | 0.1351189 | 0.1079299
[5 empty] | 0.06553291 | 0.03534976 |  |  | 0.04294047 | 0.1108154 | 0.08938179 | 0.1103278 | 0.134183 | 0.1099286
[5 empty] | 0.06588254 | 0.03599249 |  |  | 0.04313695 | 0.1128302 | 0.08856827 | 0.1123338 | 0.1340091 | 0.1119273
[5 empty] | 0.0662239 | 0.03663521 |  |  | 0.04263509 | 0.1148451 | 0.08861016 | 0.1143397 | 0.1345114 | 0.113926
[5 empty] | 0.06655702 | 0.03727793 |  |  | 0.04252428 | 0.1168599 | 0.08856614 | 0.1163457 | 0.1323803 | 0.1159247
[5 empty] | 0.06688191 | 0.03792066 |  |  | 0.042134 | 0.1188747 | 0.08679644 | 0.1183516 | 0.1315061 | 0.1179234
[5 empty] | 0.06719856 | 0.03856338 |  |  | 0.04199368 | 0.1208895 | 0.08686127 | 0.1203576 | 0.1306793 | 0.1199221
[5 empty] | 0.067507 | 0.0392061 |  |  | 0.0417328 | 0.1229044 | 0.08552084 | 0.1223636 | 0.1304901 | 0.1219208
[5 empty] | 0.06780724 | 0.03984883 |  |  | 0.04158079 | 0.1249192 | 0.08543539 | 0.1243695 | 0.1296291 | 0.1239195
[5 empty] | 0.06809928 | 0.04049155 |  |  | 0.04126713 | 0.126934 | 0.08466513 | 0.1263755 | 0.1274865 | 0.1259182
[5 empty] | 0.06838314 | 0.04113427 |  |  | 0.04102126 | 0.1289488 | 0.08376689 | 0.1283814 | 0.1280756 | 0.1279169
[5 empty] | 0.06865882 | 0.04177699 |  |  | 0.04055383 | 0.1309637 | 0.08394462 | 0.1303874 | 0.126595 | 0.1299156
[5 empty] | 0.06892634 | 0.04241972 |  |  | 0.04069933 | 0.1329785 | 0.08303201 | 0.1323934 | 0.126531 | 0.1319143
[5 empty] | 0.0691857 | 0.04306244 |  |  | 0.04045011 | 0.1349933 | 0.08303196 | 0.1343993 | 0.125588 | 0.133913
[5 empty] | 0.06943692 | 0.04370516 |  |  | 0.0402076 | 0.1370081 | 0.08284736 | 0.1364053 | 0.1255705 | 0.1359117
[5 empty] | 0.06968001 | 0.04434789 |  |  | 0.03977322 | 0.139023 | 0.08248112 | 0.1384112 | 0.1255826 | 0.1379104
[5 empty] | 0.06991498 | 0.04499061 |  |  | 0.03984837 | 0.1410378 | 0.08293614 | 0.1404172 | 0.1251288 | 0.1399091
[5 empty] | 0.07014183 | 0.04563333 |  |  | 0.03983448 | 0.1430526 | 0.08241531 | 0.1424232 | 0.1249134 | 0.1419078
[5 empty] | 0.07036058 | 0.04627606 |  |  | 0.03963296 | 0.1450674 | 0.08222153 | 0.1444291 | 0.1240408 | 0.1439065
[5 empty] | 0.07057124 | 0.04691878 |  |  | 0.03964524 | 0.1470823 | 0.0817577 | 0.1464351 | 0.1240153 | 0.1459053
[5 empty] | 0.07077382 | 0.0475615 |  |  | 0.03977272 | 0.1490971 | 0.08122671 | 0.148441 | 0.1241412 | 0.147904
[5 empty] | 0.07096833 | 0.04820422 |  |  | 0.03921684 | 0.1511119 | 0.08223147 | 0.150447 | 0.1247227 | 0.1499027
[5 empty] | 0.07115477 | 0.04884695 |  |  | 0.03947887 | 0.1531267 | 0.08206863 | 0.152453 | 0.1241384 | 0.1519014
[5 empty] | 0.07133317 | 0.04948967 |  |  | 0.03935192 | 0.1551416 | 0.08141948 | 0.1544589 | 0.1242713 | 0.1539001
[5 empty] | 0.07150353 | 0.05013239 |  |  | 0.03943047 | 0.1571564 | 0.08168027 | 0.1564649 | 0.1233174 | 0.1558988
[5 empty] | 0.07166586 | 0.05077512 |  |  | 0.03961331 | 0.1591712 | 0.08124854 | 0.1584708 | 0.1232732 | 0.1578975
[5 empty] | 0.07182016 | 0.05141784 |  |  | 0.03959922 | 0.161186 | 0.08152181 | 0.1604768 | 0.1236349 | 0.1598962
[5 empty] | 0.07196646 | 0.05206056 |  |  | 0.03958699 | 0.1632009 | 0.08089759 | 0.1624828 | 0.1242988 | 0.1618949
[5 empty] | 0.07210476 | 0.05270329 |  |  | 0.0394754 | 0.1652157 | 0.08127341 | 0.1644887 | 0.1242611 | 0.1638936
[5 empty] | 0.07223508 | 0.05334601 |  |  | 0.03946325 | 0.1672305 | 0.08154678 | 0.1664947 | 0.1242181 | 0.1658923
[5 empty] | 0.07235741 | 0.05398873 |  |  | 0.03914932 | 0.1692453 | 0.08081522 | 0.1685006 | 0.1229662 | 0.167891
[5 empty] | 0.07247178 | 0.05463145 |  |  | 0.0394324 | 0.1712602 | 0.08107626 | 0.1705066 | 0.1237016 | 0.1698897
[5 empty] | 0.07257819 | 0.05527418 |  |  | 0.03921127 | 0.173275 | 0.08142741 | 0.1725126 | 0.1235205 | 0.1718884
[5 empty] | 0.07267665 | 0.0559169 |  |  | 0.03938472 | 0.1752898 | 0.08146324 | 0.1745185 | 0.1229891 | 0.1738871
[5 empty] | 0.07276718 | 0.05655962 |  |  | 0.03913871 | 0.1773047 | 0.08051974 | 0.1765245 | 0.1234111 | 0.1758858
[5 empty] | 0.07284978 | 0.05720235 |  |  | 0.03884443 | 0.1793195 | 0.08087898 | 0.1785304 | 0.1219924 | 0.1778845
[5 empty] | 0.07292447 | 0.05784507 |  |  | 0.03870519 | 0.1813343 | 0.08005054 | 0.1805364 | 0.1227473 | 0.1798832
[5 empty] | 0.07299125 | 0.05848779 |  |  | 0.03872565 | 0.1833491 | 0.08014398 | 0.1825424 | 0.1210903 | 0.1818819
[5 empty] | 0.07305013 | 0.05913052 |  |  | 0.03871051 | 0.185364 | 0.07996886 | 0.1845483 | 0.1198356 | 0.1838806
[5 empty] | 0.07310113 | 0.05977324 |  |  | 0.03806444 | 0.1873788 | 0.07863477 | 0.1865543 | 0.1204976 | 0.1858793
[5 empty] | 0.07314425 | 0.06041596 |  |  | 0.03809213 | 0.1893936 | 0.07795125 | 0.1885602 | 0.1184908 | 0.187878
[5 empty] | 0.07317952 | 0.06105868 |  |  | 0.03779824 | 0.1914084 | 0.07762789 | 0.1905662 | 0.1182293 | 0.1898767
[5 empty] | 0.07320692 | 0.06170141 |  |  | 0.03758747 | 0.1934233 | 0.07757424 | 0.1925722 | 0.1162277 | 0.1918754
[5 empty] | 0.07322649 | 0.06234413 |  |  | 0.03736449 | 0.1954381 | 0.07699988 | 0.1945781 | 0.1151003 | 0.1938741
[5 empty] | 0.07323822 | 0.06298685 |  |  | 0.03663397 | 0.1974529 | 0.07611437 | 0.1965841 | 0.1145614 | 0.1958728
[5 empty] | 0.07324213 | 0.06362958 |  |  | 0.03630061 | 0.1994677 | 0.07472728 | 0.19859 | 0.1129253 | 0.1978715
[5 empty] | 0.07324213 | 0.06362958 |  |  | 0.03586908 | 0.2014826 | 0.07484817 | 0.200596 | 0.1119066 | 0.1998702
[5 empty] | 0.07209075 | 0.06362931 |  |  | 0.03604406 | 0.2034974 | 0.07358662 | 0.202602 | 0.1119194 | 0.2018689
[5 empty] | 0.07095155 | 0.06362904 |  |  | 0.03553023 | 0.2055122 | 0.0727522 | 0.2046079 | 0.1110782 | 0.2038676
[5 empty] | 0.06982498 | 0.06362877 |  |  | 0.03533227 | 0.207527 | 0.07285446 | 0.2066139 | 0.1104973 | 0.2058663
[5 empty] | 0.06871151 | 0.0636285 |  |  | 0.03495486 | 0.2095419 | 0.07240298 | 0.2086198 | 0.1095911 | 0.207865
[5 empty] | 0.06761159 | 0.06362823 |  |  | 0.03460268 | 0.2115567 | 0.07110732 | 0.2106258 | 0.1083739 | 0.2098637
[5 empty] | 0.06652569 | 0.06362797 |  |  | 0.0341804 | 0.2135715 | 0.07117705 | 0.2126318 | 0.1078601 | 0.2118624
[5 empty] | 0.06545427 | 0.0636277 |  |  | 0.03429272 | 0.2155863 | 0.07111454 | 0.2146377 | 0.1076257 | 0.2138611
[5 empty] | 0.0643978 | 0.06362743 |  |  | 0.03382125 | 0.2176012 | 0.0700556 | 0.2166437 | 0.1071778 | 0.2158598
[5 empty] | 0.06335673 | 0.06362716 |  |  | 0.03404446 | 0.219616 | 0.0704886 | 0.2186496 | 0.1067213 | 0.2178585
[5 empty] | 0.06233153 | 0.06362689 |  |  | 0.03346584 | 0.2216308 | 0.06932068 | 0.2206556 | 0.1062669 | 0.2198572
[5 empty] | 0.06132265 | 0.06362662 |  |  | 0.03358889 | 0.2236456 | 0.06925901 | 0.2226616 | 0.1058255 | 0.2218559
[5 empty] | 0.06033057 | 0.06362635 |  |  | 0.03311711 | 0.2256605 | 0.06931075 | 0.2246675 | 0.1038077 | 0.2238546
[5 empty] | 0.05935575 | 0.06362609 |  |  | 0.03335402 | 0.2276753 | 0.06918308 | 0.2266735 | 0.1046242 | 0.2258533
[5 empty] | 0.05839864 | 0.06362582 |  |  | 0.03320311 | 0.2296901 | 0.06878315 | 0.2286794 | 0.103486 | 0.227852
[5 empty] | 0.05745971 | 0.06362555 |  |  | 0.03296789 | 0.2317049 | 0.06831812 | 0.2306854 | 0.1032036 | 0.2298507
[5 empty] | 0.05653942 | 0.06362528 |  |  | 0.03285186 | 0.2337198 | 0.06729516 | 0.2326914 | 0.1026879 | 0.2318494
[5 empty] | 0.05563823 | 0.06362501 |  |  | 0.03275852 | 0.2357346 | 0.06812144 | 0.2346973 | 0.1021495 | 0.2338481
[5 empty] | 0.05475661 | 0.06362474 |  |  | 0.03239139 | 0.2377494 | 0.06720411 | 0.2367033 | 0.1019994 | 0.2358468
[5 empty] | 0.05389502 | 0.06362447 |  |  | 0.03235396 | 0.2397642 | 0.06805034 | 0.2387092 | 0.1028481 | 0.2378455
[5 empty] | 0.05305391 | 0.06362421 |  |  | 0.03264834 | 0.2417791 | 0.06765632 | 0.2407152 | 0.1015735 | 0.2398442
[5 empty] | 0.05223376 | 0.06362394 |  |  | 0.03276215 | 0.2437939 | 0.06799566 | 0.2427212 | 0.1022461 | 0.241843
[5 empty] | 0.05143502 | 0.06362367 |  |  | 0.03289089 | 0.2458087 | 0.06726499 | 0.2447271 | 0.1026632 | 0.2438417
[5 empty] | 0.05065816 | 0.0636234 |  |  | 0.03293362 | 0.2478235 | 0.0680624 | 0.2467331 | 0.1033217 | 0.2458404
[5 empty] | 0.04990363 | 0.06362313 |  |  | 0.0324894 | 0.2498384 | 0.06838597 | 0.248739 | 0.1025188 | 0.2478391
[5 empty] | 0.04917002 | 0.06362286 |  |  | 0.03285729 | 0.2518532 | 0.06783376 | 0.250745 | 0.1033516 | 0.2498378
[5 empty] | 0.04844646 | 0.06362259 |  |  | 0.03293635 | 0.253868 | 0.06870386 | 0.252751 | 0.1032172 | 0.2518365
[5 empty] | 0.04773153 | 0.06362233 |  |  | 0.03292564 | 0.2558829 | 0.06849434 | 0.2547569 | 0.1029128 | 0.2538352
[5 empty] | 0.04702568 | 0.06362206 |  |  | 0.03322422 | 0.2578977 | 0.06840328 | 0.2567629 | 0.1044354 | 0.2558339
[5 empty] | 0.04632939 | 0.06362179 |  |  | 0.03313114 | 0.2599125 | 0.06922876 | 0.2587688 | 0.1042822 | 0.2578326
[5 empty] | 0.04564311 | 0.06362152 |  |  | 0.03344547 | 0.2619273 | 0.06916886 | 0.2607748 | 0.1052503 | 0.2598313
[5 empty] | 0.04496731 | 0.06362125 |  |  | 0.03356627 | 0.2639422 | 0.06912165 | 0.2627808 | 0.1059367 | 0.26183
[5 empty] | 0.04430244 | 0.06362098 |  |  | 0.0336926 | 0.265957 | 0.06948521 | 0.2647867 | 0.1050387 | 0.2638287
[5 empty] | 0.04364898 | 0.06362071 |  |  | 0.03392351 | 0.2679718 | 0.07025762 | 0.2667927 | 0.1051534 | 0.2658274
[5 empty] | 0.04300737 | 0.06362045 |  |  | 0.03375806 | 0.2699866 | 0.07023703 | 0.2687986 | 0.1067868 | 0.2678261
[5 empty] | 0.0423781 | 0.06362018 |  |  | 0.03421803 | 0.2720015 | 0.07081023 | 0.2708046 | 0.1064105 | 0.2698248
[5 empty] | 0.0417616 | 0.06361991 |  |  | 0.0341568 | 0.2740163 | 0.07054757 | 0.2728106 | 0.1070773 | 0.2718235
[5 empty] | 0.04115836 | 0.06361964 |  |  | 0.03457136 | 0.2760311 | 0.07193729 | 0.2748165 | 0.1098697 | 0.2738222
[5 empty] | 0.04056883 | 0.06361937 |  |  | 0.03495598 | 0.2780459 | 0.07206764 | 0.2768225 | 0.1096699 | 0.2758209
[5 empty] | 0.03999347 | 0.0636191 |  |  | 0.0356049 | 0.2800608 | 0.07322685 | 0.2788284 | 0.1123603 | 0.2778196
[5 empty] | 0.03943274 | 0.06361884 |  |  | 0.03561237 | 0.2820756 | 0.07500319 | 0.2808344 | 0.1138233 | 0.2798183
[5 empty] | 0.03888711 | 0.06361857 |  |  | 0.03617264 | 0.2840904 | 0.07608488 | 0.2828404 | 0.1154413 | 0.281817
[5 empty] | 0.03835705 | 0.0636183 |  |  | 0.03727996 | 0.2861052 | 0.07716017 | 0.2848463 | 0.1175965 | 0.2838157
[5 empty] | 0.037843 | 0.06361803 |  |  | 0.03762859 | 0.2881201 | 0.07791732 | 0.2868523 | 0.1195713 | 0.2858144
[5 empty] | 0.03734544 | 0.06361776 |  |  | 0.03861276 | 0.2901349 | 0.07944456 | 0.2888582 | 0.1212482 | 0.2878131
[5 empty] | 0.03686482 | 0.06361749 |  |  | 0.03912674 | 0.2921497 | 0.08163014 | 0.2908642 | 0.1229094 | 0.2898118
[5 empty] | 0.03640161 | 0.06361722 |  |  | 0.03956477 | 0.2941645 | 0.0833623 | 0.2928702 | 0.1254373 | 0.2918105
[5 empty] | 0.03595628 | 0.06361696 |  |  | 0.0404211 | 0.2961794 | 0.08452929 | 0.2948761 | 0.1289142 | 0.2938092
[5 empty] | 0.03552927 | 0.06361669 |  |  | 0.04128998 | 0.2981942 | 0.08561935 | 0.2968821 | 0.1314226 | 0.2958079
[5 empty] | 0.03512106 | 0.06361642 |  |  | 0.04226566 | 0.300209 | 0.08712073 | 0.298888 | 0.1335448 | 0.2978066
[5 empty] | 0.03512106 | 0.06361642 |  |  | 0.0431424 | 0.3022238 | 0.08882167 | 0.300894 | 0.1357631 | 0.2998053
[5 empty] | 0.03427028 | 0.06355948 |  |  | 0.04391444 | 0.3042387 | 0.09051042 | 0.3029 | 0.1386599 | 0.301804
[5 empty] | 0.03342761 | 0.06350254 |  |  | 0.04467603 | 0.3062535 | 0.09177522 | 0.3049059 | 0.1404176 | 0.3038027
[5 empty] | 0.03259329 | 0.0634456 |  |  | 0.04492142 | 0.3082683 | 0.09420431 | 0.3069119 | 0.1431185 | 0.3058014
[5 empty] | 0.03176757 | 0.06338866 |  |  | 0.04564486 | 0.3102831 | 0.09508595 | 0.3089178 | 0.1453449 | 0.3078001
[5 empty] | 0.03095066 | 0.06333172 |  |  | 0.0463406 | 0.312298 | 0.09660837 | 0.3109238 | 0.1479792 | 0.3097988
[5 empty] | 0.03014281 | 0.06327479 |  |  | 0.0474029 | 0.3143128 | 0.09835982 | 0.3129298 | 0.1487039 | 0.3117975
[5 empty] | 0.02934426 | 0.06321785 |  |  | 0.047726 | 0.3163276 | 0.09882855 | 0.3149357 | 0.1513011 | 0.3137962
[5 empty] | 0.02855522 | 0.06316091 |  |  | 0.04820415 | 0.3183424 | 0.1000028 | 0.3169417 | 0.1528534 | 0.3157949
[5 empty] | 0.02777595 | 0.06310397 |  |  | 0.0492316 | 0.3203573 | 0.1020708 | 0.3189476 | 0.153943 | 0.3177936
[5 empty] | 0.02700667 | 0.06304703 |  |  | 0.04970261 | 0.3223721 | 0.1029208 | 0.3209536 | 0.1561523 | 0.3197923
[5 empty] | 0.02624762 | 0.06299009 |  |  | 0.04991142 | 0.3243869 | 0.1037411 | 0.3229596 | 0.1570636 | 0.321791
[5 empty] | 0.02549902 | 0.06293315 |  |  | 0.05035228 | 0.3264017 | 0.1039199 | 0.3249655 | 0.1578594 | 0.3237897
[5 empty] | 0.02476113 | 0.06287621 |  |  | 0.05031944 | 0.3284166 | 0.1051454 | 0.3269715 | 0.158722 | 0.3257884
[5 empty] | 0.02403416 | 0.06281928 |  |  | 0.050909 | 0.3304314 | 0.1052173 | 0.3289774 | 0.159865 | 0.3277871
[5 empty] | 0.02331836 | 0.06276234 |  |  | 0.05077111 | 0.3324462 | 0.1055508 | 0.3309834 | 0.1605681 | 0.3297858
[5 empty] | 0.02261396 | 0.0627054 |  |  | 0.05083038 | 0.334461 | 0.1057784 | 0.3329894 | 0.1603623 | 0.3317845
[5 empty] | 0.02192119 | 0.06264846 |  |  | 0.0508867 | 0.3364759 | 0.1060999 | 0.3349953 | 0.1616473 | 0.3337832
[5 empty] | 0.02124029 | 0.06259152 |  |  | 0.05113997 | 0.3384907 | 0.1066152 | 0.3370013 | 0.1615227 | 0.3357819
[5 empty] | 0.02057149 | 0.06253458 |  |  | 0.05159007 | 0.3405055 | 0.1061238 | 0.3390072 | 0.1624883 | 0.3377807
[5 empty] | 0.01991503 | 0.06247764 |  |  | 0.05133688 | 0.3425204 | 0.1066258 | 0.3410132 | 0.1624436 | 0.3397794
[5 empty] | 0.01927114 | 0.0624207 |  |  | 0.05178031 | 0.3445352 | 0.1066207 | 0.3430192 | 0.1624884 | 0.3417781
[5 empty] | 0.01864005 | 0.06236377 |  |  | 0.05202023 | 0.34655 | 0.1080084 | 0.3450251 | 0.1635222 | 0.3437768
[5 empty] | 0.018022 | 0.06230683 |  |  | 0.05215654 | 0.3485648 | 0.1082887 | 0.3470311 | 0.1640448 | 0.3457755
[5 empty] | 0.01741722 | 0.06224989 |  |  | 0.05228913 | 0.3505797 | 0.1078612 | 0.349037 | 0.1634558 | 0.3477742
[5 empty] | 0.01682499 | 0.06219295 |  |  | 0.05221787 | 0.3525945 | 0.1083259 | 0.351043 | 0.1640549 | 0.3497729
[5 empty] | 0.01623981 | 0.06213601 |  |  | 0.05244267 | 0.3546093 | 0.1080825 | 0.353049 | 0.1652417 | 0.3517716
[5 empty] | 0.01566096 | 0.06207907 |  |  | 0.05246341 | 0.3566241 | 0.1091307 | 0.3550549 | 0.1654158 | 0.3537703
[5 empty] | 0.01508865 | 0.06202213 |  |  | 0.05237998 | 0.358639 | 0.1088703 | 0.3570609 | 0.1656771 | 0.355769
[5 empty] | 0.01452315 | 0.06196519 |  |  | 0.05259227 | 0.3606538 | 0.109801 | 0.3590668 | 0.165125 | 0.3577677
[5 empty] | 0.01396466 | 0.06190826 |  |  | 0.05280017 | 0.3626686 | 0.1096228 | 0.3610728 | 0.1656592 | 0.3597664
[5 empty] | 0.01341344 | 0.06185132 |  |  | 0.05310356 | 0.3646834 | 0.1100353 | 0.3630788 | 0.1672795 | 0.3617651
[5 empty] | 0.01286971 | 0.06179438 |  |  | 0.05320234 | 0.3666983 | 0.1095383 | 0.3650847 | 0.1661855 | 0.3637638
[5 empty] | 0.01233371 | 0.06173744 |  |  | 0.05289639 | 0.3687131 | 0.1105315 | 0.3670907 | 0.1665767 | 0.3657625
[5 empty] | 0.01180568 | 0.0616805 |  |  | 0.0532856 | 0.3707279 | 0.1102148 | 0.3690966 | 0.167253 | 0.3677612
[5 empty] | 0.01128584 | 0.06162356 |  |  | 0.05346986 | 0.3727427 | 0.110588 | 0.3711026 | 0.167914 | 0.3697599
[5 empty] | 0.01077443 | 0.06156662 |  |  | 0.05354906 | 0.3747576 | 0.1109507 | 0.3731086 | 0.1674592 | 0.3717586
[5 empty] | 0.01027169 | 0.06150968 |  |  | 0.05342309 | 0.3767724 | 0.1108028 | 0.3751145 | 0.1678884 | 0.3737573
[5 empty] | 0.00977785 | 0.06145275 |  |  | 0.05379184 | 0.3787872 | 0.111244 | 0.3771205 | 0.1691012 | 0.375756
[5 empty] | 0.009293143 | 0.06139581 |  |  | 0.05375519 | 0.380802 | 0.1104742 | 0.3791264 | 0.1689973 | 0.3777547
[5 empty] | 0.008817805 | 0.06133887 |  |  | 0.05371304 | 0.3828169 | 0.111593 | 0.3811324 | 0.1692764 | 0.3797534
[5 empty] | 0.008352069 | 0.06128193 |  |  | 0.05386527 | 0.3848317 | 0.1108003 | 0.3831384 | 0.169438 | 0.3817521
[5 empty] | 0.007896171 | 0.06122499 |  |  | 0.05371177 | 0.3868465 | 0.1109958 | 0.3851443 | 0.168482 | 0.3837508
[5 empty] | 0.007450344 | 0.06116805 |  |  | 0.05375243 | 0.3888613 | 0.1110793 | 0.3871503 | 0.1682078 | 0.3857495
[5 empty] | 0.007014823 | 0.06111111 |  |  | 0.05368715 | 0.3908762 | 0.1116506 | 0.3891562 | 0.1697152 | 0.3877482
[5 empty] | 0.006589841 | 0.06105417 |  |  | 0.0540158 | 0.392891 | 0.1117095 | 0.3911622 | 0.1688039 | 0.3897469
[5 empty] | 0.006175634 | 0.06099723 |  |  | 0.05393827 | 0.3949058 | 0.1121556 | 0.3931682 | 0.1689734 | 0.3917456
[5 empty] | 0.005772435 | 0.0609403 |  |  | 0.05365447 | 0.3969206 | 0.1114889 | 0.3951741 | 0.1701235 | 0.3937443
[5 empty] | 0.005380479 | 0.06088336 |  |  | 0.05416756 | 0.3989355 | 0.1122158 | 0.3971801 | 0.170264 | 0.395743
[5 empty] | 0.005 | 0.06082642 |  |  | 0.05416756 | 0.4009503 | 0.1117158 | 0.399186 | 0.170064 | 0.3977417
[5 empty] | 0.005 | 0.06081326
[5 empty] | 0.005878572 | 0.06081353
[5 empty] | 0.0067532 | 0.0608138
[5 empty] | 0.007623851 | 0.06081407
[5 empty] | 0.008490491 | 0.06081433
[5 empty] | 0.009353086 | 0.0608146
[5 empty] | 0.0102116 | 0.06081487
[5 empty] | 0.011066 | 0.06081514
[5 empty] | 0.01191626 | 0.06081541
[5 empty] | 0.01276234 | 0.06081568
[5 empty] | 0.0136042 | 0.06081595
[5 empty] | 0.01444182 | 0.06081621
[5 empty] | 0.01527515 | 0.06081648
[5 empty] | 0.01610417 | 0.06081675
[5 empty] | 0.01692884 | 0.06081702
[5 empty] | 0.01774912 | 0.06081729
[5 empty] | 0.01856499 | 0.06081756
[5 empty] | 0.01937641 | 0.06081783
[5 empty] | 0.02018335 | 0.06081809
[5 empty] | 0.02098576 | 0.06081836
[5 empty] | 0.02178363 | 0.06081863
[5 empty] | 0.02257691 | 0.0608189
[5 empty] | 0.02336557 | 0.06081917
[5 empty] | 0.02414958 | 0.06081944
[5 empty] | 0.0249289 | 0.06081971
[5 empty] | 0.02570364 | 0.06081997
[5 empty] | 0.02647459 | 0.06082024
[5 empty] | 0.02724185 | 0.06082051
[5 empty] | 0.0280054 | 0.06082078
[5 empty] | 0.02876519 | 0.06082105
[5 empty] | 0.0295212 | 0.06082132
[5 empty] | 0.03027338 | 0.06082158
[5 empty] | 0.03102172 | 0.06082185
[5 empty] | 0.03176617 | 0.06082212
[5 empty] | 0.03250669 | 0.06082239
[5 empty] | 0.03324326 | 0.06082266
[5 empty] | 0.03397584 | 0.06082293
[5 empty] | 0.0347044 | 0.0608232
[5 empty] | 0.03542891 | 0.06082346
[5 empty] | 0.03614932 | 0.06082373
[5 empty] | 0.03686561 | 0.060824
[5 empty] | 0.03757774 | 0.06082427
[5 empty] | 0.03828568 | 0.06082454
[5 empty] | 0.03898939 | 0.06082481
[5 empty] | 0.03968885 | 0.06082508
[5 empty] | 0.04038401 | 0.06082534
[5 empty] | 0.04107485 | 0.06082561
[5 empty] | 0.04176133 | 0.06082588
[5 empty] | 0.04244341 | 0.06082615
[5 empty] | 0.04312106 | 0.06082642
[5 empty] | 0.04312106 | 0.06081326
[5 empty] | 0.04387001 | 0.06087074
[5 empty] | 0.04461328 | 0.06092821
[5 empty] | 0.04535076 | 0.06098569
[5 empty] | 0.04608235 | 0.06104316
[5 empty] | 0.04680796 | 0.06110064
[5 empty] | 0.04752746 | 0.06115812
[5 empty] | 0.04824077 | 0.06121559
[5 empty] | 0.04894777 | 0.06127307
[5 empty] | 0.04964837 | 0.06133054
[5 empty] | 0.05034245 | 0.06138802
[5 empty] | 0.05102991 | 0.06144549
[5 empty] | 0.05171065 | 0.06150297
[5 empty] | 0.05238457 | 0.06156045
[5 empty] | 0.05305155 | 0.06161792
[5 empty] | 0.0537115 | 0.0616754
[5 empty] | 0.05436431 | 0.06173287
[5 empty] | 0.05500988 | 0.06179035
[5 empty] | 0.05564811 | 0.06184783
[5 empty] | 0.05627888 | 0.0619053
[5 empty] | 0.05690209 | 0.06196278
[5 empty] | 0.05751765 | 0.06202025
[5 empty] | 0.05812544 | 0.06207773
[5 empty] | 0.05872537 | 0.0621352
[5 empty] | 0.05931732 | 0.06219268
[5 empty] | 0.05990162 | 0.06225016
[5 empty] | 0.06048072 | 0.06230763
[5 empty] | 0.06105494 | 0.06236511
[5 empty] | 0.06162418 | 0.06242258
[5 empty] | 0.06218832 | 0.06248006
[5 empty] | 0.06274728 | 0.06253754
[5 empty] | 0.06330093 | 0.06259501
[5 empty] | 0.06384919 | 0.06265249
[5 empty] | 0.06439194 | 0.06270996
[5 empty] | 0.06492908 | 0.06276744
[5 empty] | 0.0654605 | 0.06282491
[5 empty] | 0.06598611 | 0.06288239
[5 empty] | 0.0665058 | 0.06293987
[5 empty] | 0.06701946 | 0.06299734
[5 empty] | 0.06752698 | 0.06305482
[5 empty] | 0.06802827 | 0.06311229
[5 empty] | 0.06852323 | 0.06316977
[5 empty] | 0.06901174 | 0.06322725
[5 empty] | 0.0694937 | 0.06328472
[5 empty] | 0.06996901 | 0.0633422
[5 empty] | 0.07043756 | 0.06339967
[5 empty] | 0.07089925 | 0.06345715
[5 empty] | 0.07135398 | 0.06351462
[5 empty] | 0.07180164 | 0.0635721
[5 empty] | 0.07224213 | 0.06362958
[5 empty] | 0.07224213 | 0.06362958
[5 empty] | 0.0728685 | 0.06760301
[5 empty] | 0.07344737 | 0.07157643
[5 empty] | 0.0739806 | 0.07554986
[5 empty] | 0.07447007 | 0.07952329
[5 empty] | 0.07491765 | 0.08349672
[5 empty] | 0.07532521 | 0.08747015
[5 empty] | 0.07569463 | 0.09144358
[5 empty] | 0.07602778 | 0.09541701
[5 empty] | 0.07632654 | 0.09939044
[5 empty] | 0.07659277 | 0.1033639
[5 empty] | 0.07682836 | 0.1073373
[5 empty] | 0.07703518 | 0.1113107
[5 empty] | 0.0772151 | 0.1152842
[5 empty] | 0.07737 | 0.1192576
[5 empty] | 0.07750174 | 0.123231
[5 empty] | 0.07761221 | 0.1272044
[5 empty] | 0.07770327 | 0.1311779
[5 empty] | 0.07777681 | 0.1351513
[5 empty] | 0.07783469 | 0.1391247
[5 empty] | 0.07787878 | 0.1430982
[5 empty] | 0.07791098 | 0.1470716
[5 empty] | 0.07793313 | 0.15
[5 empty] | 0.07794713 | 0.1550184
[5 empty] | 0.07795484 | 0.1589919
[5 empty] | 0.07795814 | 0.1629653
[5 empty] | 0.0779589 | 0.1669387
[5 empty] | 0.07776359 | 0.1709122
[5 empty] | 0.07687369 | 0.1748856
[5 empty] | 0.07562914 | 0.178859
[5 empty] | 0.07443722 | 0.1828325
[5 empty] | 0.07368246 | 0.1868059
[5 empty] | 0.07314037 | 0.1907793
[5 empty] | 0.07264399 | 0.1947527
[5 empty] | 0.07221292 | 0.1987262
[5 empty] | 0.07186677 | 0.2026996
[5 empty] | 0.07162514 | 0.206673
[5 empty] | 0.07149866 | 0.2106465
[5 empty] | 0.07142553 | 0.2146199
[5 empty] | 0.07137649 | 0.2185933
[5 empty] | 0.07133475 | 0.2225667
[5 empty] | 0.07128354 | 0.2265402
[5 empty] | 0.07120609 | 0.2305136
[5 empty] | 0.07101706 | 0.234487
[5 empty] | 0.07051663 | 0.2384605
[5 empty] | 0.06975127 | 0.2424339
[5 empty] | 0.06878568 | 0.2464073
[5 empty] | 0.06768458 | 0.2503807
[5 empty] | 0.06651268 | 0.2543542
[5 empty] | 0.06533468 | 0.2583276
[5 empty] | 0.06421529 | 0.262301
[5 empty] | 0.06321923 | 0.2662745
[5 empty] | 0.0624112 | 0.2702479
[5 empty] | 0.0617865 | 0.2742213
[5 empty] | 0.06115332 | 0.2781948
[5 empty] | 0.06053815 | 0.2821682
[5 empty] | 0.05998944 | 0.2861416
[5 empty] | 0.05955563 | 0.290115
[5 empty] | 0.05928518 | 0.2940885
[5 empty] | 0.05922221 | 0.2980619
[5 empty] | 0.05930327 | 0.3020353
[5 empty] | 0.05948185 | 0.3060088
[5 empty] | 0.05974494 | 0.3099822
[5 empty] | 0.06007953 | 0.3139556
[5 empty] | 0.06047262 | 0.317929
[5 empty] | 0.06091121 | 0.3219025
[5 empty] | 0.0613823 | 0.3258759
[5 empty] | 0.06206776 | 0.3298493
[5 empty] | 0.0632805 | 0.3338228
[5 empty] | 0.06494953 | 0.3377962
[5 empty] | 0.06699536 | 0.3417696
[5 empty] | 0.06933846 | 0.345743
[5 empty] | 0.07189934 | 0.3497165
[5 empty] | 0.07459849 | 0.3536899
[5 empty] | 0.07735639 | 0.3576633
[5 empty] | 0.08009354 | 0.3616368
[5 empty] | 0.08273043 | 0.3656102
[5 empty] | 0.08518756 | 0.3695836
[5 empty] | 0.08738541 | 0.3735571
[5 empty] | 0.08924448 | 0.3775305
[5 empty] | 0.09068526 | 0.3815039
[5 empty] | 0.09162825 | 0.3854773
[5 empty] | 0.09221058 | 0.3894508
[5 empty] | 0.09276675 | 0.3934242
[5 empty] | 0.09330114 | 0.3973976
[5 empty] | 0.09381219 | 0.4013711
[5 empty] | 0.09429839 | 0.4053445
[5 empty] | 0.09475818 | 0.4093179
[5 empty] | 0.09519002 | 0.4132913
[5 empty] | 0.09559239 | 0.4172648
[5 empty] | 0.09596374 | 0.4212382
[5 empty] | 0.09630253 | 0.4252116
[5 empty] | 0.09660722 | 0.4291851
[5 empty] | 0.09687628 | 0.4331585
[5 empty] | 0.09710817 | 0.4371319
[5 empty] | 0.09730135 | 0.4411054
[5 empty] | 0.09745427 | 0.4450788
[5 empty] | 0.09756541 | 0.4490522
[5 empty] | 0.09765617 | 0.4530256
[5 empty] | 0.09765617 | 0.4569991