## 1
Общество с ограниченной ответственностью "Инженерная геология" (ООО "ИнжГео") | [11 empty] | Общество с ограниченной ответственностью "Инженерная геология" (ООО "ИнжГео")
Юр. адрес: 117279, г. Москва, ул. Миклухо-Маклая, 36 а, этаж 5, пом. XXIII к. 76-84 | [11 empty] | Юр. адрес: 117279, г. Москва, ул. Миклухо-Маклая, 36 а, этаж 5, пом. XXIII к. 76-84 | [8 empty] | нагр |  |  | X0 | Y0 | R |  | нагр |  |  |  | X0 | Y0 | R | нагр |  |  |  | X0 | Y0 | R |  | нагр |  |  |  | X0 | Y0 | R
Телефон/факс +7 (495) 132-30-00, Адрес электронной почты inbox@inj-geo.ru | [11 empty] | Телефон/факс +7 (495) 132-30-00, Адрес электронной почты inbox@inj-geo.ru | [12 empty] | 0 | [7 empty] | 0 | [6 empty] | 0 | [7 empty] | 0
[21 empty] | девиатор | [6 empty] | девиатор | [6 empty] | девиатор | [7 empty] | девиатор
Испытательная лаборатория ООО «ИнжГео» | [11 empty] | Испытательная лаборатория ООО «ИнжГео» | [8 empty] | x0 | Угол | X | Y |  |  |  | x0 |  | Угол | X | Y |  |  | x0 |  | Угол | X | Y |  |  |  | x0 |  | Угол | X | Y
Адрес места осуществления деятельности лаборатории: г. Москва, просп. Вернадского, д. 51, стр. 1 | [11 empty] | Адрес места осуществления деятельности лаборатории: г. Москва, просп. Вернадского, д. 51, стр. 1 | [9 empty] | 0 | [7 empty] | 0 | [6 empty] | 0 | [7 empty] | 0
Телефон +7(910)4557682, E-mail: slg85@mail.ru | [11 empty] | Телефон +7(910)4557682, E-mail: slg85@mail.ru | [9 empty] | 5 | [7 empty] | 5 | [6 empty] | 5 | [7 empty] | 5
[22 empty] | 10 | [7 empty] | 10 | [6 empty] | 10 | [7 empty] | 10
[12 empty] | Протокол испытаний № 13-63/36 от 04-12-2022 | [9 empty] | 15 | [7 empty] | 15 | [6 empty] | 15 | [7 empty] | 15
[22 empty] | 20 | [7 empty] | 20 | [6 empty] | 20 | [7 empty] | 20
[12 empty] | Наименование и адрес заказчика: Переход трубопровода через р. Енисей | [9 empty] | 25 | [7 empty] | 25 | [6 empty] | 25 | [7 empty] | 25
[12 empty] | Наименование объекта: ООО Регионстрой | [9 empty] | 30 | [7 empty] | 30 | [6 empty] | 30 | [7 empty] | 30
Наименование используемого метода/методики: ГОСТ 12248.4-2020 | [11 empty] | Наименование используемого метода/методики: ГОСТ 12248.3-2020 | [9 empty] | 35 | [7 empty] | 35 | [6 empty] | 35 | [7 empty] | 35
Условия проведения испытания: температура окружающей среды (18 - 25)0С, влажность воздуха (40 - 75)% | [11 empty] | Условия проведения испытания: температура окружающей среды (18 - 25)0С, влажность воздуха (40 - 75)% | [9 empty] | 40 | [7 empty] | 40 | [6 empty] | 40 | [7 empty] | 40
[12 empty] | Дата получение объекта подлежащего испытаниям: 07-11-2022 | [9 empty] | 45 | [7 empty] | 45 | [6 empty] | 45 | [7 empty] | 45
[12 empty] | Дата испытания: 25.10.2022-19.11.2036 | [9 empty] | 50 | [7 empty] | 50 | [6 empty] | 50 | [7 empty] | 50
[22 empty] | 55 | [7 empty] | 55 | [6 empty] | 55 | [7 empty] | 55
Испытание грунтов методом трехосного сжатия | [11 empty] | Испытание грунтов методом трехосного сжатия | [9 empty] | 60 | [7 empty] | 60 | [6 empty] | 60 | [7 empty] | 60
[22 empty] | 65 | [7 empty] | 65 | [6 empty] | 65 | [7 empty] | 65
Лабораторный номер: | [6 empty] | We, д.е. = |  |  |  |  | Лабораторный номер: |  | 1071 |  |  |  | We, д.е. = | 0.53286882 |  |  | 70 | [7 empty] | 70 | [6 empty] | 70 | [7 empty] | 70
Номер скважины: | [6 empty] | ρ, г/см3 = |  |  |  |  | Номер скважины: |  | BH-004 |  |  |  | ρ, г/см3 = | 1.5 |  |  | 75 | [7 empty] | 75 | [6 empty] | 75 | [7 empty] | 75
Глубина отбора, м: | [6 empty] | ρs, г/см3 = |  |  |  |  | Глубина отбора, м: |  | 1.5 |  |  |  | ρs, г/см3 = | 2.73 |  |  | 80 | [7 empty] | 80 | [6 empty] | 80 | [7 empty] | 80
Наименование грунта: | [6 empty] | e, д.е. = |  |  |  |  | Наименование грунта: |  | Суглинок, после оттаивания текучий, легкий пылеватый |  |  |  | e, д.е. = | 1.789821 |  |  | 85 | [7 empty] | 85 | [6 empty] | 85 | [7 empty] | 85
Схема проведения опыта: | [6 empty] | IL, д.е. = |  |  |  |  | Схема проведения опыта: |  | КД |  |  |  | IL, д.е. = | 2.365 |  |  | 90 | [7 empty] | 90 | [6 empty] | 90 | [7 empty] | 90
[22 empty] | 95 | [7 empty] | 95 | [6 empty] | 95 | [7 empty] | 95
[22 empty] | 100 | [7 empty] | 100 | [6 empty] | 100 | [7 empty] | 100
Результаты испытаний | [11 empty] | Результаты испытаний | [9 empty] | 105 | [7 empty] | 105 | [6 empty] | 105 | [7 empty] | 105
[22 empty] | 110 | [7 empty] | 110 | [6 empty] | 110 | [7 empty] | 110
[22 empty] | 115 | [7 empty] | 115 | [6 empty] | 115 | [7 empty] | 115
[22 empty] | 120 | [7 empty] | 120 | [6 empty] | 120 | [7 empty] | 120
[22 empty] | 125 | [7 empty] | 125 | [6 empty] | 125 | [7 empty] | 125
[22 empty] | 130 | [7 empty] | 130 | [6 empty] | 130 | [7 empty] | 130
[22 empty] | 135 | [7 empty] | 135 | [6 empty] | 135 | [7 empty] | 135
[22 empty] | 140 | [7 empty] | 140 | [6 empty] | 140 | [7 empty] | 140
[22 empty] | 145 | [7 empty] | 145 | [6 empty] | 145 | [7 empty] | 145
[22 empty] | 150 | [7 empty] | 150 | [6 empty] | 150 | [7 empty] | 150
[22 empty] | 155 | [7 empty] | 155 | [6 empty] | 155 | [7 empty] | 155
[22 empty] | 160 | [7 empty] | 160 | [6 empty] | 160 | [7 empty] | 160
[22 empty] | 165 | [7 empty] | 165 | [6 empty] | 165 | [7 empty] | 165
[22 empty] | 170 | [7 empty] | 170 | [6 empty] | 170 | [7 empty] | 170
[22 empty] | 175 | [7 empty] | 175 | [6 empty] | 175 | [7 empty] | 175
[22 empty] | 180 | [7 empty] | 180 | [6 empty] | 180 | [7 empty] | 180
[13 empty] | Давление в камере, Мпа σ3 | Вертикальная нагрузка, Мпа σ1 | Поровое давление, Мпа u
| K0, д.е. | 0.7750489 |  |  |  |  | Коэфф. Точки | [5 empty] | 0.05 | 0.08656714 | [5 empty] | 1 | [6 empty] | σ3,кПа | σ1,кПа | u, кПа |  |  |  | 4
| q_zg, МПа | 0.03875245 | [10 empty] | 0.15 | 0.2446154 | [27 empty] | δ3, Мпа | δ1-δ3, МПа | δ1, МПа | δ1, КПа
|  |  | Модуль деформации, МПа: | [9 empty] | 0.25 | 0.4026636 | [21 empty] | С, МПа:
|  |  | Е0= |  | Точки модуля (полное напр.), МПа |  |  |  | 0.03875245 | 0.06200392 | [25 empty] | φ, град:
|  |  | E50 = |  | qf (полное напр.), МПа |  |  |  | 0.06046316 | [26 empty] | E, Мпа
|  |  | Коэф. Поперечной деформации, ϑ = | [9 empty] | Эффективные значения угла внутреннего трения и удельного сцепления ϕ', С' | [13 empty] | x | 0
[13 empty] | ϕ', град. = | 13 | [12 empty] | y |  |  |  | С, кПа | φ,°
[13 empty] | С', МПа = | 0.003
| Исполнитель: | [6 empty] | Морозов Д.С. |  |  |  |  | Исполнитель: |  |  |  |  | Морозов Д.С.
| Начальник исп. лаборатории: | [6 empty] | Семиколенова Л.Г. |  |  |  |  | Начальник исп. лаборатории: |  |  |  |  | Семиколенова Л.Г.
Лист 1 , всего листов 2 | [11 empty] | Лист 2 , всего листов 2
Частичное воспроизведение протокола испытаний без письменного разрешения ООО «ИнжГео» ЗАПРЕЩАЕТСЯ | [11 empty] | Частичное воспроизведение протокола испытаний без письменного разрешения ООО «ИнжГео» ЗАПРЕЩАЕТСЯ
[5 empty] | второй график |  | первый график | [9 empty] | К Пуассона
dev50 | epsE50 | ind | devE0 | epsE0 | dev | eps | sigma |  | dev1 | eps1 | dev2 | eps2 | dev3 | eps3 |  | Глины
0.01046316 | 0.008712761 |  |  |  | 0 | 0 |  |  | 0 | 0 | 0 | 0 | 0 | 0 |  | < 0 | 0,20-0,30
ind |  |  |  |  | 0.001175431 | 0.0004917451 |  |  | 0.003313145 | 0.00156438 | 0.009758956 | 0.001560385 | 0.01788954 | 0.001548713 |  | 0-0,25 | 0,30-0,38
2 |  |  |  |  | 0.002317001 | 0.0009834901 |  |  | 0.0075 | 0.0037471875 | 0.01781527 | 0.003120771 | 0.0375 | 0.00356875 |  | 0,25< | 0,38-0,45
E0 |  |  |  |  | 0.003390851 | 0.001475235 |  |  | 0.008549012 | 0.004693141 | 0.0225 | 0.004117788 | 0.04299734 | 0.004646139 |  | Суглинки | 0,35-0,37
epsE0 | devE0 |  |  |  | 0.004363122 | 0.00196698 |  |  | 0.01064844 | 0.006257522 | 0.02881379 | 0.006241541 | 0.05269117 | 0.006194852 |  | Пески и супеси | 0,30-0,35
0.002904254 | 0.005812867 |  |  |  | 0.005199951 | 0.002458725 |  |  | 0.01215447 | 0.007821902 | 0.03319005 | 0.007801927 | 0.05955479 | 0.007743565
[5 empty] | 0.005812867 | 0.002904254 |  |  | 0.01368283 | 0.009386283 | 0.03724205 | 0.009362312 | 0.06619037 | 0.009292279
График E50 |  | График E |  |  | 0.006444671 | 0.003442215 |  |  | 0.01494926 | 0.01095066 | 0.04083376 | 0.0109227 | 0.07250011 | 0.01084099
eps | q | sigma |  |  | 0.00699534 | 0.00393396 |  |  | 0.01616949 | 0.01251504 | 0.04312915 | 0.01248308 | 0.07633179 | 0.01210707
Горизонтальная линия E50 |  | Касательная |  |  | 0.007517603 | 0.004425706 |  |  | 0.01725927 | 0.01407942 | 0.04730768 | 0.01442985 | 0.08047423 | 0.01393842
0 |  | a | b |  | 0.008008788 | 0.004917451 |  |  | 0.01828357 | 0.01522488 | 0.04885145 | 0.01560385 | 0.08439307 | 0.01548713
|  |  | 0 |  | 0.008466226 | 0.005409196 |  |  | 0.01948521 | 0.01720819 | 0.05099218 | 0.01716424 | 0.08844955 | 0.01703584
Вертикальная линия E50 |  | p1 и p2 |  |  | 0.008887244 | 0.005900941 |  |  | 0.02012738 | 0.01877257 | 0.05321691 | 0.01872462 | 0.09273744 | 0.01858456
| 0 | 0 |  |  | 0.009269172 | 0.006392686 |  |  | 0.02106239 | 0.02033695 | 0.0563205 | 0.02028501 | 0.09585052 | 0.02013327
[5 empty] | 0.009609339 | 0.006884431 |  |  | 0.02198822 | 0.02190133 | 0.0583978 | 0.0218454 | 0.09968256 | 0.02168198
Касательная линия E50 |  |  |  |  | 0.009905075 | 0.007376176 |  |  | 0.02290286 | 0.02346571 | 0.06044364 | 0.02340578 | 0.1037273 | 0.0232307
0 | 0 | Горизонтальная 1 |  |  | 0.01015371 | 0.007867921 |  |  | 0.0240043 | 0.02503009 | 0.06335289 | 0.02496617 | 0.1079786 | 0.02477941
[5 empty] | 0.01035257 | 0.008359666 |  |  | 0.02499052 | 0.02659447 | 0.06522038 | 0.02652655 | 0.1116301 | 0.02632812
Горизонтальная линия qкр |  |  |  |  | 0.01046316 | 0.008712761 |  |  | 0.02575951 | 0.02815885 | 0.06794096 | 0.02808694 | 0.1145757 | 0.02787684
Горизонтальная линия q |  | Горизонтальная 2 |  |  | 0.01063434 | 0.009343156 |  |  | 0.02670927 | 0.02972323 | 0.06950949 | 0.02964732 | 0.1180091 | 0.02942555
0 |  | 0 |  |  | 0.01076574 | 0.009834901 |  |  | 0.02743778 | 0.03128761 | 0.0713208 | 0.03120771 | 0.1215241 | 0.03097426
[5 empty] | 0.01089526 | 0.01032665 |  |  | 0.02824302 | 0.03285199 | 0.07346974 | 0.03276809 | 0.1241144 | 0.03252297
Вертикальная линия q |  |  |  |  | 0.01102293 | 0.01081839 |  |  | 0.02912299 | 0.03441637 | 0.07585116 | 0.03432848 | 0.1278738 | 0.03407169
| 0 |  |  |  | 0.01114874 | 0.01131014 |  |  | 0.02977567 | 0.03598075 | 0.07725992 | 0.03588886 | 0.1300962 | 0.0356204
[5 empty] | 0.0112727 | 0.01180188 |  |  | 0.03029906 | 0.03754513 | 0.07919084 | 0.03744925 | 0.1326752 | 0.03716911
[5 empty] | 0.01139482 | 0.01229363 |  |  | 0.03119113 | 0.03910951 | 0.08173879 | 0.03900963 | 0.1355046 | 0.03871783
[5 empty] | 0.01151509 | 0.01278537 |  |  | 0.03174988 | 0.04067389 | 0.08319861 | 0.04057002 | 0.1371783 | 0.04026654
[5 empty] | 0.01163353 | 0.01327712 |  |  | 0.0322733 | 0.04223827 | 0.08416515 | 0.04213041 | 0.1407899 | 0.04181525
[5 empty] | 0.01175014 | 0.01376886 |  |  | 0.03295937 | 0.04380265 | 0.08563324 | 0.04369079 | 0.1414333 | 0.04336397
[5 empty] | 0.01186493 | 0.01426061 |  |  | 0.03350609 | 0.04536703 | 0.08729775 | 0.04525118 | 0.1443022 | 0.04491268
[5 empty] | 0.0119779 | 0.01475235 |  |  | 0.03411144 | 0.04693141 | 0.08825352 | 0.04681156 | 0.1453904 | 0.04646139
[5 empty] | 0.01208906 | 0.0152441 |  |  | 0.0346734 | 0.0484958 | 0.08979538 | 0.04837195 | 0.1466916 | 0.04801011
[5 empty] | 0.01219841 | 0.01573584 |  |  | 0.03488997 | 0.05006018 | 0.0908182 | 0.04993233 | 0.1477997 | 0.04955882
[5 empty] | 0.01230596 | 0.01622759 |  |  | 0.03515914 | 0.05162456 | 0.09171682 | 0.05149272 | 0.1503084 | 0.05110753
[5 empty] | 0.01241172 | 0.01671933 |  |  | 0.03567889 | 0.05318894 | 0.09228609 | 0.0530531 | 0.1511114 | 0.05265625
[5 empty] | 0.01251568 | 0.01721108 |  |  | 0.03584721 | 0.05475332 | 0.09262084 | 0.05461349 | 0.1512026 | 0.05420496
[5 empty] | 0.01261786 | 0.01770282 |  |  | 0.03616209 | 0.0563177 | 0.09321594 | 0.05617387 | 0.1516757 | 0.05575367
[5 empty] | 0.01271826 | 0.01819457 |  |  | 0.03612151 | 0.05788208 | 0.09366622 | 0.05773426 | 0.1526636 | 0.05730238
[5 empty] | 0.01281689 | 0.01868631 |  |  | 0.03656714 | 0.05944646 | 0.09461536 | 0.05929464 | 0.1525533 | 0.0588511
[5 empty] | 0.01291374 | 0.01917806 |  |  | 0.03656596 | 0.06101084 | 0.09451369 | 0.06085503 | 0.1510509 | 0.06039981
[5 empty] | 0.01300883 | 0.0196698 |  |  | 0.0362581 | 0.06257522 | 0.09416323 | 0.06241541 | 0.1516493 | 0.06194852
[5 empty] | 0.01310217 | 0.02016155 |  |  | 0.03622343 | 0.0641396 | 0.0942488 | 0.0639758 | 0.1516621 | 0.06349724
[5 empty] | 0.01319375 | 0.02065329 |  |  | 0.03616585 | 0.06570398 | 0.09357881 | 0.06553619 | 0.1504024 | 0.06504595
[5 empty] | 0.01328359 | 0.02114504 |  |  | 0.03618865 | 0.06726836 | 0.0933617 | 0.06709657 | 0.1507835 | 0.06659466
[5 empty] | 0.01337168 | 0.02163678 |  |  | 0.03609512 | 0.06883274 | 0.09320592 | 0.06865696 | 0.1503188 | 0.06814338
[5 empty] | 0.01345804 | 0.02212853 |  |  | 0.03618854 | 0.07039712 | 0.0935199 | 0.07021734 | 0.1502217 | 0.06969209
[5 empty] | 0.01354267 | 0.02262027 |  |  | 0.0357722 | 0.0719615 | 0.09231208 | 0.07177773 | 0.1494053 | 0.0712408
[5 empty] | 0.01362557 | 0.02311202 |  |  | 0.03564938 | 0.07352588 | 0.09209089 | 0.07333811 | 0.148683 | 0.07278952
[5 empty] | 0.01370676 | 0.02360376 |  |  | 0.03582337 | 0.07509026 | 0.09246477 | 0.0748985 | 0.1480681 | 0.07433823
[5 empty] | 0.01378623 | 0.02409551 |  |  | 0.03549746 | 0.07665464 | 0.09164216 | 0.07645888 | 0.1472739 | 0.07588694
[5 empty] | 0.01386399 | 0.02458725 |  |  | 0.03547493 | 0.07821902 | 0.09153149 | 0.07801927 | 0.1471138 | 0.07743565
[5 empty] | 0.01394004 | 0.025079 |  |  | 0.03525906 | 0.07978341 | 0.0916412 | 0.07957965 | 0.146001 | 0.07898437
[5 empty] | 0.0140144 | 0.02557074 |  |  | 0.03525315 | 0.08134779 | 0.09087973 | 0.08114004 | 0.1467488 | 0.08053308
[5 empty] | 0.01408707 | 0.02606249 |  |  | 0.03496048 | 0.08291217 | 0.09025552 | 0.08270042 | 0.1463706 | 0.08208179
[5 empty] | 0.01415805 | 0.02655423 |  |  | 0.03498433 | 0.08447655 | 0.09087699 | 0.08426081 | 0.1464797 | 0.08363051
[5 empty] | 0.01422735 | 0.02704598 |  |  | 0.03492798 | 0.08604093 | 0.09085259 | 0.0858212 | 0.145382 | 0.08517922
[5 empty] | 0.01429497 | 0.02753772 |  |  | 0.03499474 | 0.08760531 | 0.09058785 | 0.08738158 | 0.1452117 | 0.08672793
[5 empty] | 0.01436093 | 0.02802947 |  |  | 0.03487674 | 0.08916969 | 0.09064355 | 0.08894197 | 0.1458496 | 0.08827665
[5 empty] | 0.01442521 | 0.02852121 |  |  | 0.03476088 | 0.09073407 | 0.09020447 | 0.09050235 | 0.146095 | 0.08982536
[5 empty] | 0.01448784 | 0.02901296 |  |  | 0.03504693 | 0.09229845 | 0.0904701 | 0.09206274 | 0.1451471 | 0.09137407
[5 empty] | 0.01454882 | 0.0295047 |  |  | 0.03483469 | 0.09386283 | 0.09013996 | 0.09362312 | 0.144905 | 0.09292279
[5 empty] | 0.01460814 | 0.02999645 |  |  | 0.03492396 | 0.09542721 | 0.08991353 | 0.09518351 | 0.145468 | 0.0944715
[5 empty] | 0.01466582 | 0.03048819 |  |  | 0.03501456 | 0.09699159 | 0.08979032 | 0.09674389 | 0.1458353 | 0.09602021
[5 empty] | 0.01472187 | 0.03097994 |  |  | 0.03500627 | 0.09855597 | 0.09036983 | 0.09830428 | 0.1453061 | 0.09756892
[5 empty] | 0.01477628 | 0.03147168 |  |  | 0.03489891 | 0.1001204 | 0.08995155 | 0.09986466 | 0.1445796 | 0.09911764
[5 empty] | 0.01482906 | 0.03196343 |  |  | 0.03489229 | 0.1016847 | 0.08993499 | 0.101425 | 0.144755 | 0.1006664
[5 empty] | 0.01488023 | 0.03245517 |  |  | 0.0349862 | 0.1032491 | 0.09021963 | 0.1029854 | 0.1456315 | 0.1022151
[5 empty] | 0.01492977 | 0.03294692 |  |  | 0.03488045 | 0.1048135 | 0.08960499 | 0.1045458 | 0.1448084 | 0.1037638
[5 empty] | 0.01497771 | 0.03343866 |  |  | 0.03477486 | 0.1063779 | 0.08999056 | 0.1061062 | 0.1456849 | 0.1053125
[5 empty] | 0.01502404 | 0.03393041 |  |  | 0.03496921 | 0.1079423 | 0.09027584 | 0.1076666 | 0.1453601 | 0.1068612
[5 empty] | 0.01506878 | 0.03442215 |  |  | 0.03486332 | 0.1095066 | 0.09006032 | 0.109227 | 0.1450332 | 0.1084099
[5 empty] | 0.01511192 | 0.0349139 |  |  | 0.034857 | 0.111071 | 0.08994352 | 0.1107874 | 0.1456036 | 0.1099586
[5 empty] | 0.01515347 | 0.03540564 |  |  | 0.03495004 | 0.1126354 | 0.09042491 | 0.1123477 | 0.1456703 | 0.1115073
[5 empty] | 0.01519343 | 0.03589739 |  |  | 0.03494225 | 0.1141998 | 0.09000402 | 0.1139081 | 0.1446326 | 0.1130561
[5 empty] | 0.01523182 | 0.03638913 |  |  | 0.03483344 | 0.1157642 | 0.09018032 | 0.1154685 | 0.1452897 | 0.1146048
[5 empty] | 0.01526864 | 0.03688088 |  |  | 0.03462341 | 0.1173285 | 0.09015333 | 0.1170289 | 0.1456409 | 0.1161535
[5 empty] | 0.01530389 | 0.03737262 |  |  | 0.03491196 | 0.1188929 | 0.09032254 | 0.1185893 | 0.1448852 | 0.1177022
[5 empty] | 0.01533758 | 0.03786437 |  |  | 0.03469891 | 0.1204573 | 0.08968745 | 0.1201497 | 0.144822 | 0.1192509
[5 empty] | 0.01536971 | 0.03835611 |  |  | 0.03458405 | 0.1220217 | 0.08954756 | 0.1217101 | 0.1454504 | 0.1207996
[5 empty] | 0.01540029 | 0.03884786 |  |  | 0.03466719 | 0.1235861 | 0.08950236 | 0.1232704 | 0.1445499 | 0.1223483
[5 empty] | 0.01542933 | 0.0393396 |  |  | 0.03464607 | 0.1251504 | 0.0898346 | 0.1248308 | 0.1441452 | 0.123897
[5 empty] | 0.01545683 | 0.03983135 |  |  | 0.03480166 | 0.1267148 | 0.08949981 | 0.1263912 | 0.1439447 | 0.1254458
[5 empty] | 0.01548279 | 0.0403231 |  |  | 0.034733 | 0.1282792 | 0.08900611 | 0.1279516 | 0.1433669 | 0.1269945
[5 empty] | 0.01550722 | 0.04081484 |  |  | 0.0346446 | 0.1298436 | 0.08916504 | 0.129512 | 0.1429298 | 0.1285432
[5 empty] | 0.01553014 | 0.04130659 |  |  | 0.03454096 | 0.131408 | 0.08898819 | 0.1310724 | 0.1421518 | 0.1300919
[5 empty] | 0.01555153 | 0.04179833 |  |  | 0.03422659 | 0.1329723 | 0.0884871 | 0.1326328 | 0.1423511 | 0.1316406
[5 empty] | 0.01557141 | 0.04229008 |  |  | 0.03400599 | 0.1345367 | 0.08837335 | 0.1341931 | 0.142246 | 0.1331893
[5 empty] | 0.01558979 | 0.04278182 |  |  | 0.03408366 | 0.1361011 | 0.08805851 | 0.1357535 | 0.1413547 | 0.134738
[5 empty] | 0.01560666 | 0.04327357 |  |  | 0.03386411 | 0.1376655 | 0.08795413 | 0.1373139 | 0.1412953 | 0.1362868
[5 empty] | 0.01562204 | 0.04376531 |  |  | 0.03395184 | 0.1392299 | 0.08727179 | 0.1388743 | 0.1405863 | 0.1378355
[5 empty] | 0.01563593 | 0.04425706 |  |  | 0.03355135 | 0.1407942 | 0.08722304 | 0.1404347 | 0.1408458 | 0.1393842
[5 empty] | 0.01564833 | 0.0447488 |  |  | 0.03356716 | 0.1423586 | 0.08671946 | 0.1419951 | 0.1398921 | 0.1409329
[5 empty] | 0.01565925 | 0.04524055 |  |  | 0.03340376 | 0.143923 | 0.0864726 | 0.1435555 | 0.1391434 | 0.1424816
[5 empty] | 0.0156687 | 0.04573229 |  |  | 0.03346566 | 0.1454874 | 0.08659404 | 0.1451158 | 0.1390144 | 0.1440303
[5 empty] | 0.01567668 | 0.04622404 |  |  | 0.03365683 | 0.1470518 | 0.08698891 | 0.1466762 | 0.1393618 | 0.145579
[5 empty] | 0.0156832 | 0.04671578 |  |  | 0.03366751 | 0.1486161 | 0.08662605 | 0.1482366 | 0.1406639 | 0.1471277
[5 empty] | 0.01568826 | 0.04720753 |  |  | 0.03369161 | 0.1501805 | 0.08719682 | 0.149797 | 0.1400153 | 0.1486765
[5 empty] | 0.01569186 | 0.04769927 |  |  | 0.03372782 | 0.1517449 | 0.08729794 | 0.1513574 | 0.141011 | 0.1502252
[5 empty] | 0.01569402 | 0.04819102 |  |  | 0.03367489 | 0.1533093 | 0.08732615 | 0.1529178 | 0.1407457 | 0.1517739
[5 empty] | 0.01569474 | 0.04868276 |  |  | 0.03383154 | 0.1548737 | 0.08737815 | 0.1544782 | 0.1407143 | 0.1533226
[5 empty] | 0.01569474 | 0.04868276 |  |  | 0.03369649 | 0.156438 | 0.08775069 | 0.1560385 | 0.1404117 | 0.1548713
[5 empty] | 0.01530285 | 0.04868249 |  |  | 0.03366846 | 0.1580024 | 0.08794049 | 0.1575989 | 0.1421327 | 0.15642
[5 empty] | 0.01491538 | 0.04868222 |  |  | 0.03384618 | 0.1595668 | 0.08774426 | 0.1591593 | 0.141272 | 0.1579687
[5 empty] | 0.01453286 | 0.04868196 |  |  | 0.03412838 | 0.1611312 | 0.08805873 | 0.1607197 | 0.1413246 | 0.1595174
[5 empty] | 0.01415584 | 0.04868169 |  |  | 0.03421377 | 0.1626956 | 0.08838063 | 0.1622801 | 0.1425853 | 0.1610662
[5 empty] | 0.01378486 | 0.04868142 |  |  | 0.03420109 | 0.16426 | 0.08800669 | 0.1638405 | 0.1423488 | 0.1626149
[5 empty] | 0.01342047 | 0.04868115 |  |  | 0.03408905 | 0.1658243 | 0.08843362 | 0.1654008 | 0.1426101 | 0.1641636
[5 empty] | 0.01306319 | 0.04868088 |  |  | 0.03417639 | 0.1673887 | 0.08875815 | 0.1669612 | 0.1427639 | 0.1657123
[5 empty] | 0.01271357 | 0.04868061 |  |  | 0.03446182 | 0.1689531 | 0.08877701 | 0.1685216 | 0.1431052 | 0.167261
[5 empty] | 0.01237216 | 0.04868034 |  |  | 0.03464407 | 0.1705175 | 0.08958692 | 0.170082 | 0.1446287 | 0.1688097
[5 empty] | 0.01203949 | 0.04868008 |  |  | 0.03442186 | 0.1720819 | 0.0891846 | 0.1716424 | 0.1450292 | 0.1703584
[5 empty] | 0.0117161 | 0.04867981 |  |  | 0.03469392 | 0.1736462 | 0.08956678 | 0.1732028 | 0.1447017 | 0.1719072
[5 empty] | 0.01140254 | 0.04867954 |  |  | 0.03465898 | 0.1752106 | 0.09013019 | 0.1747632 | 0.1452408 | 0.1734559
[5 empty] | 0.01109934 | 0.04867927 |  |  | 0.03461575 | 0.176775 | 0.08987154 | 0.1763235 | 0.1459416 | 0.1750046
[5 empty] | 0.01080704 | 0.048679 |  |  | 0.03476296 | 0.1783394 | 0.09038757 | 0.1778839 | 0.1447987 | 0.1765533
[5 empty] | 0.0105262 | 0.04867873 |  |  | 0.03489934 | 0.1799038 | 0.090075 | 0.1794443 | 0.145907 | 0.178102
[5 empty] | 0.01025733 | 0.04867846 |  |  | 0.03482361 | 0.1814681 | 0.09033055 | 0.1810047 | 0.1448615 | 0.1796507
[5 empty] | 0.010001 | 0.0486782 |  |  | 0.0348345 | 0.1830325 | 0.09015094 | 0.1825651 | 0.1457459 | 0.1811994
[5 empty] | 0.009757735 | 0.04867793 |  |  | 0.03492629 | 0.1845969 | 0.09051445 | 0.1841255 | 0.1453117 | 0.1827481
[5 empty] | 0.009528078 | 0.04867766 |  |  | 0.03468843 | 0.1861613 | 0.08960141 | 0.1856859 | 0.1457611 | 0.1842969
[5 empty] | 0.00931257 | 0.04867739 |  |  | 0.03472252 | 0.1877257 | 0.09011728 | 0.1872462 | 0.1443026 | 0.1858456
[5 empty] | 0.009111753 | 0.04867712 |  |  | 0.03473069 | 0.18929 | 0.08986754 | 0.1888066 | 0.1443451 | 0.1873943
[5 empty] | 0.008926166 | 0.04867685 |  |  | 0.03451509 | 0.1908544 | 0.08895769 | 0.190367 | 0.1431971 | 0.188943
[5 empty] | 0.00875635 | 0.04867659 |  |  | 0.03457784 | 0.1924188 | 0.0891932 | 0.1919274 | 0.1436673 | 0.1904917
[5 empty] | 0.008602847 | 0.04867632 |  |  | 0.03432109 | 0.1939832 | 0.08877958 | 0.1934878 | 0.1425643 | 0.1920404
[5 empty] | 0.008464112 | 0.04867605 |  |  | 0.03424697 | 0.1955476 | 0.08772232 | 0.1950482 | 0.1413969 | 0.1935891
[5 empty] | 0.008328137 | 0.04867578 |  |  | 0.03395763 | 0.1971119 | 0.08762689 | 0.1966086 | 0.1411736 | 0.1951378
[5 empty] | 0.008193261 | 0.04867551 |  |  | 0.0338552 | 0.1986763 | 0.0865988 | 0.1981689 | 0.1399032 | 0.1966866
[5 empty] | 0.008059899 | 0.04867524 |  |  | 0.03344181 | 0.2002407 | 0.08664352 | 0.1997293 | 0.1386943 | 0.1982353
[5 empty] | 0.007928469 | 0.04867497 |  |  | 0.03331962 | 0.2018051 | 0.08626656 | 0.2012897 | 0.1376555 | 0.199784
[5 empty] | 0.007799388 | 0.04867471 |  |  | 0.03309074 | 0.2033695 | 0.0850734 | 0.2028501 | 0.1368956 | 0.2013327
[5 empty] | 0.007673072 | 0.04867444 |  |  | 0.03265734 | 0.2049338 | 0.08516953 | 0.2044105 | 0.1367232 | 0.2028814
[5 empty] | 0.007549938 | 0.04867417 |  |  | 0.03242153 | 0.2064982 | 0.08406044 | 0.2059709 | 0.1354468 | 0.2044301
[5 empty] | 0.007430403 | 0.0486739 |  |  | 0.03238546 | 0.2080626 | 0.08345162 | 0.2075313 | 0.1335753 | 0.2059788
[5 empty] | 0.007314884 | 0.04867363 |  |  | 0.03205127 | 0.209627 | 0.08244856 | 0.2090916 | 0.1332173 | 0.2075276
[5 empty] | 0.007203797 | 0.04867336 |  |  | 0.0318211 | 0.2111914 | 0.08195676 | 0.210652 | 0.1330814 | 0.2090763
[5 empty] | 0.007097559 | 0.04867309 |  |  | 0.03179707 | 0.2127557 | 0.08168169 | 0.2122124 | 0.1307762 | 0.210625
[5 empty] | 0.006996587 | 0.04867283 |  |  | 0.03138134 | 0.2143201 | 0.08132885 | 0.2137728 | 0.1305105 | 0.2121737
[5 empty] | 0.006901297 | 0.04867256 |  |  | 0.03137604 | 0.2158845 | 0.08020372 | 0.2153332 | 0.129993 | 0.2137224
[5 empty] | 0.006812108 | 0.04867229 |  |  | 0.03118331 | 0.2174489 | 0.07991181 | 0.2168936 | 0.1292321 | 0.2152711
[5 empty] | 0.006729434 | 0.04867202 |  |  | 0.03070528 | 0.2190133 | 0.0797586 | 0.218454 | 0.1287367 | 0.2168198
[5 empty] | 0.006653693 | 0.04867175 |  |  | 0.03074409 | 0.2205776 | 0.07944957 | 0.2200143 | 0.1278154 | 0.2183685
[5 empty] | 0.006585303 | 0.04867148 |  |  | 0.03070189 | 0.222142 | 0.07849022 | 0.2215747 | 0.1263769 | 0.2199173
[5 empty] | 0.006524678 | 0.04867121 |  |  | 0.03027986 | 0.2237064 | 0.07888021 | 0.2231351 | 0.1264907 | 0.221466
[5 empty] | 0.006472238 | 0.04867095 |  |  | 0.03026091 | 0.2252708 | 0.07847193 | 0.2246955 | 0.1264917 | 0.2230147
[5 empty] | 0.006428397 | 0.04867068 |  |  | 0.03003908 | 0.2268352 | 0.07825677 | 0.2262559 | 0.1252842 | 0.2245634
[5 empty] | 0.006393573 | 0.04867041 |  |  | 0.02991583 | 0.2283996 | 0.07723847 | 0.2278163 | 0.1256742 | 0.2261121
[5 empty] | 0.006368183 | 0.04867014 |  |  | 0.03009263 | 0.2299639 | 0.07752081 | 0.2293766 | 0.1243675 | 0.2276608
[5 empty] | 0.006352643 | 0.04866987 |  |  | 0.02997094 | 0.2315283 | 0.07660755 | 0.230937 | 0.1245701 | 0.2292095
[5 empty] | 0.006347371 | 0.0486696 |  |  | 0.02955223 | 0.2330927 | 0.07720244 | 0.2324974 | 0.123888 | 0.2307583
[5 empty] | 0.006347371 | 0.0486696 |  |  | 0.02943796 | 0.2346571 | 0.07620926 | 0.2340578 | 0.1237271 | 0.232307
[5 empty] | 0.006141166 | 0.04864884 |  |  | 0.02962961 | 0.2362215 | 0.07583176 | 0.2356182 | 0.1229933 | 0.2338557
[5 empty] | 0.005940393 | 0.04862808 |  |  | 0.02922863 | 0.2377858 | 0.07557371 | 0.2371786 | 0.1216925 | 0.2354044
[5 empty] | 0.005745327 | 0.04860731 |  |  | 0.02943648 | 0.2393502 | 0.07553887 | 0.238739 | 0.1213308 | 0.2369531
[5 empty] | 0.005556241 | 0.04858655 |  |  | 0.02905465 | 0.2409146 | 0.075831 | 0.2402993 | 0.121714 | 0.2385018
[5 empty] | 0.005373412 | 0.04856578 |  |  | 0.02908459 | 0.242479 | 0.07505387 | 0.2418597 | 0.121148 | 0.2400505
[5 empty] | 0.005197113 | 0.04854502 |  |  | 0.02912776 | 0.2440434 | 0.07541123 | 0.2434201 | 0.1204389 | 0.2415992
[5 empty] | 0.00502762 | 0.04852426 |  |  | 0.02918563 | 0.2456077 | 0.07510686 | 0.2449805 | 0.1205925 | 0.243148
[5 empty] | 0.004865208 | 0.04850349 |  |  | 0.02895968 | 0.2471721 | 0.07544451 | 0.2465409 | 0.1206147 | 0.2446967
[5 empty] | 0.004710151 | 0.04848273 |  |  | 0.02885134 | 0.2487365 | 0.07462769 | 0.2481013 | 0.1213079 | 0.2462454
[5 empty] | 0.004562725 | 0.04846197 |  |  | 0.02895702 | 0.2503009 | 0.07504499 | 0.2496617 | 0.1215477 | 0.2477941
[5 empty] | 0.004423203 | 0.0484412 |  |  | 0.02917252 | 0.2518653 | 0.07538738 | 0.251222 | 0.1217267 | 0.2493428
[5 empty] | 0.004291862 | 0.04842044 |  |  | 0.02909715 | 0.2534296 | 0.0749531 | 0.2527824 | 0.1207419 | 0.2508915
[5 empty] | 0.004168976 | 0.04839967 |  |  | 0.02923022 | 0.254994 | 0.07484039 | 0.2543428 | 0.1208906 | 0.2524402
[5 empty] | 0.004054819 | 0.04837891 |  |  | 0.02917103 | 0.2565584 | 0.07554746 | 0.2559032 | 0.12127 | 0.2539889
[5 empty] | 0.003949667 | 0.04835815 |  |  | 0.02911891 | 0.2581228 | 0.07537255 | 0.2574636 | 0.1221774 | 0.2555377
[5 empty] | 0.003853795 | 0.04833738 |  |  | 0.02917317 | 0.2596872 | 0.07511389 | 0.259024 | 0.1226098 | 0.2570864
[5 empty] | 0.003767477 | 0.04831662 |  |  | 0.0291331 | 0.2612515 | 0.07596972 | 0.2605844 | 0.1223645 | 0.2586351
[5 empty] | 0.003690988 | 0.04829586 |  |  | 0.02949803 | 0.2628159 | 0.07553825 | 0.2621447 | 0.1223388 | 0.2601838
[5 empty] | 0.003624603 | 0.04827509 |  |  | 0.02926727 | 0.2643803 | 0.07651773 | 0.2637051 | 0.1230298 | 0.2617325
[5 empty] | 0.003568597 | 0.04825433 |  |  | 0.02964012 | 0.2659447 | 0.07600638 | 0.2652655 | 0.1224348 | 0.2632812
[5 empty] | 0.003523245 | 0.04823356 |  |  | 0.0297159 | 0.2675091 | 0.07660243 | 0.2668259 | 0.123151 | 0.2648299
[5 empty] | 0.003488821 | 0.0482128 |  |  | 0.02969392 | 0.2690734 | 0.07690412 | 0.2683863 | 0.1237754 | 0.2663787
[5 empty] | 0.003465601 | 0.04819204 |  |  | 0.02987348 | 0.2706378 | 0.07730967 | 0.2699467 | 0.1243055 | 0.2679274
[5 empty] | 0.003453859 | 0.04817127 |  |  | 0.0299539 | 0.2722022 | 0.07721731 | 0.2715071 | 0.1245384 | 0.2694761
[5 empty] | 0.003452748 | 0.04815051 |  |  | 0.0300345 | 0.2737666 | 0.07772528 | 0.2730674 | 0.1239712 | 0.2710248
[5 empty] | 0.003455809 | 0.04812975 |  |  | 0.03011457 | 0.275331 | 0.0772318 | 0.2746278 | 0.1255012 | 0.2725735
[5 empty] | 0.003462194 | 0.04810898 |  |  | 0.03009344 | 0.2768953 | 0.07723511 | 0.2761882 | 0.1253257 | 0.2741222
[5 empty] | 0.003472178 | 0.04808822 |  |  | 0.02997053 | 0.2784597 | 0.07763395 | 0.2777486 | 0.125144 | 0.2756709
[5 empty] | 0.003486036 | 0.04806745 |  |  | 0.03034954 | 0.2800241 | 0.07803839 | 0.279309 | 0.1255738 | 0.2772196
[5 empty] | 0.003504043 | 0.04804669 |  |  | 0.03033241 | 0.2815885 | 0.07815276 | 0.2808694 | 0.1259194 | 0.2787684
[5 empty] | 0.003526473 | 0.04802593 |  |  | 0.03051905 | 0.2831529 | 0.07897681 | 0.2824298 | 0.1267803 | 0.2803171
[5 empty] | 0.003553602 | 0.04800516 |  |  | 0.03060936 | 0.2847172 | 0.0789103 | 0.2839901 | 0.1273562 | 0.2818658
[5 empty] | 0.003585704 | 0.0479844 |  |  | 0.03060324 | 0.2862816 | 0.07945298 | 0.2855505 | 0.1280466 | 0.2834145
[5 empty] | 0.003623055 | 0.04796364 |  |  | 0.03080061 | 0.287846 | 0.07910461 | 0.2871109 | 0.1275513 | 0.2849632
[5 empty] | 0.003665928 | 0.04794287 |  |  | 0.03070136 | 0.2894104 | 0.07916495 | 0.2886713 | 0.1280697 | 0.2865119
[5 empty] | 0.0037146 | 0.04792211 |  |  | 0.0307054 | 0.2909748 | 0.08013375 | 0.2902317 | 0.1285015 | 0.2880606
[5 empty] | 0.003769344 | 0.04790134 |  |  | 0.03101264 | 0.2925392 | 0.08031077 | 0.2917921 | 0.1294463 | 0.2896093
[5 empty] | 0.003830436 | 0.04788058 |  |  | 0.03102298 | 0.2941035 | 0.08059577 | 0.2933524 | 0.1290038 | 0.2911581
[5 empty] | 0.00389815 | 0.04785982 |  |  | 0.03133632 | 0.2956679 | 0.0806885 | 0.2949128 | 0.1301736 | 0.2927068
[5 empty] | 0.003972762 | 0.04783905 |  |  | 0.03145258 | 0.2972323 | 0.08128872 | 0.2964732 | 0.1304552 | 0.2942555
[5 empty] | 0.004054546 | 0.04781829 |  |  | 0.03157165 | 0.2987967 | 0.08079618 | 0.2980336 | 0.1318483 | 0.2958042
[5 empty] | 0.004143777 | 0.04779753 |  |  | 0.03139344 | 0.3003611 | 0.08131064 | 0.299594 | 0.1316525 | 0.2973529
[5 empty] | 0.004240729 | 0.04777676 |  |  | 0.03151787 | 0.3019254 | 0.08163187 | 0.3011544 | 0.1315675 | 0.2989016
[5 empty] | 0.004345679 | 0.047756 |  |  | 0.03184482 | 0.3034898 | 0.0823596 | 0.3027148 | 0.1325927 | 0.3004503
[5 empty] | 0.004458901 | 0.04773523 |  |  | 0.03207421 | 0.3050542 | 0.0822936 | 0.3042751 | 0.1336279 | 0.3019991
[5 empty] | 0.004580669 | 0.04771447 |  |  | 0.03210594 | 0.3066186 | 0.08283363 | 0.3058355 | 0.1329727 | 0.3035478
[5 empty] | 0.004711258 | 0.04769371 |  |  | 0.03233992 | 0.308183 | 0.08367944 | 0.3073959 | 0.1346267 | 0.3050965
[5 empty] | 0.004850943 | 0.04767294 |  |  | 0.03217605 | 0.3097473 | 0.0835308 | 0.3089563 | 0.1352895 | 0.3066452
[5 empty] | 0.005 | 0.04765218 |  |  | 0.03251424 | 0.3113117 | 0.08378744 | 0.3105167 | 0.1356606 | 0.3081939
[5 empty] | 0.005 | 0.04763902
[5 empty] | 0.005268533 | 0.04763929
[5 empty] | 0.005534426 | 0.04763956
[5 empty] | 0.005797596 | 0.04763983
[5 empty] | 0.006057963 | 0.0476401
[5 empty] | 0.006315444 | 0.04764036
[5 empty] | 0.006569957 | 0.04764063
[5 empty] | 0.00682142 | 0.0476409
[5 empty] | 0.007069752 | 0.04764117
[5 empty] | 0.00731487 | 0.04764144
[5 empty] | 0.007556693 | 0.04764171
[5 empty] | 0.007795139 | 0.04764198
[5 empty] | 0.008030126 | 0.04764224
[5 empty] | 0.008261572 | 0.04764251
[5 empty] | 0.008489395 | 0.04764278
[5 empty] | 0.008713513 | 0.04764305
[5 empty] | 0.008933845 | 0.04764332
[5 empty] | 0.009150308 | 0.04764359
[5 empty] | 0.009362821 | 0.04764385
[5 empty] | 0.009571302 | 0.04764412
[5 empty] | 0.009775668 | 0.04764439
[5 empty] | 0.009975838 | 0.04764466
[5 empty] | 0.01017173 | 0.04764493
[5 empty] | 0.01036326 | 0.0476452
[5 empty] | 0.01055035 | 0.04764547
[5 empty] | 0.01073326 | 0.04764573
[5 empty] | 0.01091389 | 0.047646
[5 empty] | 0.01109252 | 0.04764627
[5 empty] | 0.01126905 | 0.04764654
[5 empty] | 0.0114434 | 0.04764681
[5 empty] | 0.0116155 | 0.04764708
[5 empty] | 0.01178525 | 0.04764735
[5 empty] | 0.01195259 | 0.04764761
[5 empty] | 0.01211742 | 0.04764788
[5 empty] | 0.01227966 | 0.04764815
[5 empty] | 0.01243924 | 0.04764842
[5 empty] | 0.01259606 | 0.04764869
[5 empty] | 0.01275006 | 0.04764896
[5 empty] | 0.01290114 | 0.04764923
[5 empty] | 0.01304923 | 0.04764949
[5 empty] | 0.01319424 | 0.04764976
[5 empty] | 0.0133361 | 0.04765003
[5 empty] | 0.01347471 | 0.0476503
[5 empty] | 0.01361 | 0.04765057
[5 empty] | 0.01374188 | 0.04765084
[5 empty] | 0.01387028 | 0.04765111
[5 empty] | 0.01399511 | 0.04765137
[5 empty] | 0.01411629 | 0.04765164
[5 empty] | 0.01423374 | 0.04765191
[5 empty] | 0.01434737 | 0.04765218
[5 empty] | 0.01434737 | 0.04763902
[5 empty] | 0.01443994 | 0.04766032
[5 empty] | 0.01452947 | 0.04768162
[5 empty] | 0.01461588 | 0.04770292
[5 empty] | 0.01469911 | 0.04772422
[5 empty] | 0.01477908 | 0.04774553
[5 empty] | 0.01485573 | 0.04776683
[5 empty] | 0.01492899 | 0.04778813
[5 empty] | 0.01499877 | 0.04780943
[5 empty] | 0.01506502 | 0.04783073
[5 empty] | 0.01512765 | 0.04785203
[5 empty] | 0.01518661 | 0.04787333
[5 empty] | 0.01524182 | 0.04789463
[5 empty] | 0.0152932 | 0.04791593
[5 empty] | 0.0153407 | 0.04793723
[5 empty] | 0.01538423 | 0.04795853
[5 empty] | 0.01542372 | 0.04797983
[5 empty] | 0.01545911 | 0.04800114
[5 empty] | 0.01549032 | 0.04802244
[5 empty] | 0.01551729 | 0.04804374
[5 empty] | 0.01553994 | 0.04806504
[5 empty] | 0.0155582 | 0.04808634
[5 empty] | 0.015572 | 0.04810764
[5 empty] | 0.01558127 | 0.04812894
[5 empty] | 0.01558594 | 0.04815024
[5 empty] | 0.01558623 | 0.04817154
[5 empty] | 0.01558379 | 0.04819284
[5 empty] | 0.01557886 | 0.04821414
[5 empty] | 0.01557136 | 0.04823544
[5 empty] | 0.01556122 | 0.04825674
[5 empty] | 0.01554837 | 0.04827805
[5 empty] | 0.01553274 | 0.04829935
[5 empty] | 0.01551425 | 0.04832065
[5 empty] | 0.01549284 | 0.04834195
[5 empty] | 0.01546843 | 0.04836325
[5 empty] | 0.01544096 | 0.04838455
[5 empty] | 0.01541035 | 0.04840585
[5 empty] | 0.01537653 | 0.04842715
[5 empty] | 0.01533944 | 0.04844845
[5 empty] | 0.01529899 | 0.04846975
[5 empty] | 0.01525513 | 0.04849105
[5 empty] | 0.01520777 | 0.04851235
[5 empty] | 0.01515685 | 0.04853366
[5 empty] | 0.0151023 | 0.04855496
[5 empty] | 0.01504405 | 0.04857626
[5 empty] | 0.01498202 | 0.04859756
[5 empty] | 0.01491614 | 0.04861886
[5 empty] | 0.01484635 | 0.04864016
[5 empty] | 0.01477258 | 0.04866146
[5 empty] | 0.01469474 | 0.04868276
[5 empty] | 0.01469474 | 0.04868276
[5 empty] | 0.01516721 | 0.05167354
[5 empty] | 0.01562372 | 0.05466431
[5 empty] | 0.01606391 | 0.05765509
[5 empty] | 0.01648744 | 0.06064587
[5 empty] | 0.01689396 | 0.06363664
[5 empty] | 0.01728314 | 0.06662742
[5 empty] | 0.01765461 | 0.06961819
[5 empty] | 0.01800804 | 0.07260897
[5 empty] | 0.01834307 | 0.07559975
[5 empty] | 0.01865937 | 0.07859052
[5 empty] | 0.01895658 | 0.0815813
[5 empty] | 0.01923435 | 0.08457207
[5 empty] | 0.01949235 | 0.08756285
[5 empty] | 0.01973022 | 0.09055363
[5 empty] | 0.01994761 | 0.0935444
[5 empty] | 0.02014419 | 0.09653518
[5 empty] | 0.0203196 | 0.09952596
[5 empty] | 0.02047349 | 0.1025167
[5 empty] | 0.02060553 | 0.1055075
[5 empty] | 0.02071535 | 0.1084983
[5 empty] | 0.02080263 | 0.1114891
[5 empty] | 0.020867 | 0.1144798
[5 empty] | 0.02092632 | 0.1174706
[5 empty] | 0.02092566 | 0.1204614
[5 empty] | 0.02091929 | 0.1234522
[5 empty] | 0.02089041 | 0.1264429
[5 empty] | 0.02084187 | 0.1294337
[5 empty] | 0.02077657 | 0.1324245
[5 empty] | 0.02069738 | 0.1354153
[5 empty] | 0.02060718 | 0.138406
[5 empty] | 0.02050885 | 0.1413968
[5 empty] | 0.02040527 | 0.1443876
[5 empty] | 0.02029933 | 0.1473784
[5 empty] | 0.0201939 | 0.15
[5 empty] | 0.02009186 | 0.1533599
[5 empty] | 0.0199961 | 0.1563507
[5 empty] | 0.01990566 | 0.1593415
[5 empty] | 0.0197977 | 0.1623323
[5 empty] | 0.01967687 | 0.165323
[5 empty] | 0.01955406 | 0.1683138
[5 empty] | 0.01944015 | 0.1713046
[5 empty] | 0.01934602 | 0.1742954
[5 empty] | 0.01928256 | 0.1772861
[5 empty] | 0.01926062 | 0.1802769
[5 empty] | 0.01927681 | 0.1832677
[5 empty] | 0.019319 | 0.1862585
[5 empty] | 0.01938209 | 0.1892492
[5 empty] | 0.01946097 | 0.19224
[5 empty] | 0.01955055 | 0.1952308
[5 empty] | 0.01964573 | 0.1982216
[5 empty] | 0.0197414 | 0.2012123
[5 empty] | 0.01983246 | 0.2042031
[5 empty] | 0.01991381 | 0.2071939
[5 empty] | 0.01998035 | 0.2101847
[5 empty] | 0.02002699 | 0.2131754
[5 empty] | 0.02004861 | 0.2161662
[5 empty] | 0.020031 | 0.219157
[5 empty] | 0.01995444 | 0.2221478
[5 empty] | 0.01982642 | 0.2251386
[5 empty] | 0.01965551 | 0.2281293
[5 empty] | 0.01945024 | 0.2311201
[5 empty] | 0.01921917 | 0.2341109
[5 empty] | 0.01897084 | 0.2371017
[5 empty] | 0.0187138 | 0.2400924
[5 empty] | 0.01845661 | 0.2430832
[5 empty] | 0.01820782 | 0.246074
[5 empty] | 0.01797596 | 0.2490648
[5 empty] | 0.0177696 | 0.2520555
[5 empty] | 0.01759729 | 0.2550463
[5 empty] | 0.01746225 | 0.2580371
[5 empty] | 0.0173291 | 0.2610279
[5 empty] | 0.01719443 | 0.2640186
[5 empty] | 0.01706409 | 0.2670094
[5 empty] | 0.01694395 | 0.2700002
[5 empty] | 0.01683986 | 0.272991
[5 empty] | 0.01675768 | 0.2759817
[5 empty] | 0.01670328 | 0.2789725
[5 empty] | 0.01668251 | 0.2819633
[5 empty] | 0.01669201 | 0.2849541
[5 empty] | 0.01672097 | 0.2879449
[5 empty] | 0.01676661 | 0.2909356
[5 empty] | 0.01682617 | 0.2939264
[5 empty] | 0.01689689 | 0.2969172
[5 empty] | 0.01697603 | 0.299908
[5 empty] | 0.01706083 | 0.3028987
[5 empty] | 0.01714852 | 0.3058895
[5 empty] | 0.01723636 | 0.3088803
[5 empty] | 0.01732164 | 0.3118711
[5 empty] | 0.01740989 | 0.3148618
[5 empty] | 0.01750603 | 0.3178526
[5 empty] | 0.01760969 | 0.3208434
[5 empty] | 0.0177205 | 0.3238342
[5 empty] | 0.01783806 | 0.3268249
[5 empty] | 0.01796201 | 0.3298157
[5 empty] | 0.01809196 | 0.3328065
[5 empty] | 0.01822753 | 0.3357973
[5 empty] | 0.01836835 | 0.338788
[5 empty] | 0.01851402 | 0.3417788
[5 empty] | 0.01866419 | 0.3447696