## 1
Общество с ограниченной ответственностью "Инженерная геология" (ООО "ИнжГео") | [11 empty] | Общество с ограниченной ответственностью "Инженерная геология" (ООО "ИнжГео")
Юр. адрес: 117279, г. Москва, ул. Миклухо-Маклая, 36 а, этаж 5, пом. XXIII к. 76-84 | [11 empty] | Юр. адрес: 117279, г. Москва, ул. Миклухо-Маклая, 36 а, этаж 5, пом. XXIII к. 76-84 | [8 empty] | нагр |  |  | X0 | Y0 | R |  | нагр |  |  |  | X0 | Y0 | R | нагр |  |  |  | X0 | Y0 | R |  | нагр |  |  |  | X0 | Y0 | R
Телефон/факс +7 (495) 132-30-00, Адрес электронной почты inbox@inj-geo.ru | [11 empty] | Телефон/факс +7 (495) 132-30-00, Адрес электронной почты inbox@inj-geo.ru | [12 empty] | 0 | [7 empty] | 0 | [6 empty] | 0 | [7 empty] | 0
[21 empty] | девиатор | [6 empty] | девиатор | [6 empty] | девиатор | [7 empty] | девиатор
Испытательная лаборатория ООО «ИнжГео» | [11 empty] | Испытательная лаборатория ООО «ИнжГео» | [8 empty] | x0 | Угол | X | Y |  |  |  | x0 |  | Угол | X | Y |  |  | x0 |  | Угол | X | Y |  |  |  | x0 |  | Угол | X | Y
Адрес места осуществления деятельности лаборатории: г. Москва, просп. Вернадского, д. 51, стр. 1 | [11 empty] | Адрес места осуществления деятельности лаборатории: г. Москва, просп. Вернадского, д. 51, стр. 1 | [9 empty] | 0 | [7 empty] | 0 | [6 empty] | 0 | [7 empty] | 0
Телефон +7(910)4557682, E-mail: slg85@mail.ru | [11 empty] | Телефон +7(910)4557682, E-mail: slg85@mail.ru | [9 empty] | 5 | [7 empty] | 5 | [6 empty] | 5 | [7 empty] | 5
[22 empty] | 10 | [7 empty] | 10 | [6 empty] | 10 | [7 empty] | 10
[12 empty] | Протокол испытаний № 13-63/37 от 05-12-2022 | [9 empty] | 15 | [7 empty] | 15 | [6 empty] | 15 | [7 empty] | 15
[22 empty] | 20 | [7 empty] | 20 | [6 empty] | 20 | [7 empty] | 20
[12 empty] | Наименование и адрес заказчика: Переход трубопровода через р. Енисей | [9 empty] | 25 | [7 empty] | 25 | [6 empty] | 25 | [7 empty] | 25
[12 empty] | Наименование объекта: ООО Регионстрой | [9 empty] | 30 | [7 empty] | 30 | [6 empty] | 30 | [7 empty] | 30
Наименование используемого метода/методики: ГОСТ 12248.4-2020 | [11 empty] | Наименование используемого метода/методики: ГОСТ 12248.3-2020 | [9 empty] | 35 | [7 empty] | 35 | [6 empty] | 35 | [7 empty] | 35
Условия проведения испытания: температура окружающей среды (18 - 25)0С, влажность воздуха (40 - 75)% | [11 empty] | Условия проведения испытания: температура окружающей среды (18 - 25)0С, влажность воздуха (40 - 75)% | [9 empty] | 40 | [7 empty] | 40 | [6 empty] | 40 | [7 empty] | 40
[12 empty] | Дата получение объекта подлежащего испытаниям: 08-11-2022 | [9 empty] | 45 | [7 empty] | 45 | [6 empty] | 45 | [7 empty] | 45
[12 empty] | Дата испытания: 25.10.2022-19.11.2037 | [9 empty] | 50 | [7 empty] | 50 | [6 empty] | 50 | [7 empty] | 50
[22 empty] | 55 | [7 empty] | 55 | [6 empty] | 55 | [7 empty] | 55
Испытание грунтов методом трехосного сжатия | [11 empty] | Испытание грунтов методом трехосного сжатия | [9 empty] | 60 | [7 empty] | 60 | [6 empty] | 60 | [7 empty] | 60
[22 empty] | 65 | [7 empty] | 65 | [6 empty] | 65 | [7 empty] | 65
Лабораторный номер: | [6 empty] | We, д.е. = |  |  |  |  | Лабораторный номер: |  | 1072 |  |  |  | We, д.е. = | 0.506050912 |  |  | 70 | [7 empty] | 70 | [6 empty] | 70 | [7 empty] | 70
Номер скважины: | [6 empty] | ρ, г/см3 = |  |  |  |  | Номер скважины: |  | BH-004 |  |  |  | ρ, г/см3 = | 1.56 |  |  | 75 | [7 empty] | 75 | [6 empty] | 75 | [7 empty] | 75
Глубина отбора, м: | [6 empty] | ρs, г/см3 = |  |  |  |  | Глубина отбора, м: |  | 3 |  |  |  | ρs, г/см3 = | 2.72 |  |  | 80 | [7 empty] | 80 | [6 empty] | 80 | [7 empty] | 80
Наименование грунта: | [6 empty] | e, д.е. = |  |  |  |  | Наименование грунта: |  | Суглинок, после оттаивания текучий, легкий пылеватый |  |  |  | e, д.е. = | 1.625935 |  |  | 85 | [7 empty] | 85 | [6 empty] | 85 | [7 empty] | 85
Схема проведения опыта: | [6 empty] | IL, д.е. = |  |  |  |  | Схема проведения опыта: |  | КД |  |  |  | IL, д.е. = | 2.288 |  |  | 90 | [7 empty] | 90 | [6 empty] | 90 | [7 empty] | 90
[22 empty] | 95 | [7 empty] | 95 | [6 empty] | 95 | [7 empty] | 95
[22 empty] | 100 | [7 empty] | 100 | [6 empty] | 100 | [7 empty] | 100
Результаты испытаний | [11 empty] | Результаты испытаний | [9 empty] | 105 | [7 empty] | 105 | [6 empty] | 105 | [7 empty] | 105
[22 empty] | 110 | [7 empty] | 110 | [6 empty] | 110 | [7 empty] | 110
[22 empty] | 115 | [7 empty] | 115 | [6 empty] | 115 | [7 empty] | 115
[22 empty] | 120 | [7 empty] | 120 | [6 empty] | 120 | [7 empty] | 120
[22 empty] | 125 | [7 empty] | 125 | [6 empty] | 125 | [7 empty] | 125
[22 empty] | 130 | [7 empty] | 130 | [6 empty] | 130 | [7 empty] | 130
[22 empty] | 135 | [7 empty] | 135 | [6 empty] | 135 | [7 empty] | 135
[22 empty] | 140 | [7 empty] | 140 | [6 empty] | 140 | [7 empty] | 140
[22 empty] | 145 | [7 empty] | 145 | [6 empty] | 145 | [7 empty] | 145
[22 empty] | 150 | [7 empty] | 150 | [6 empty] | 150 | [7 empty] | 150
[22 empty] | 155 | [7 empty] | 155 | [6 empty] | 155 | [7 empty] | 155
[22 empty] | 160 | [7 empty] | 160 | [6 empty] | 160 | [7 empty] | 160
[22 empty] | 165 | [7 empty] | 165 | [6 empty] | 165 | [7 empty] | 165
[22 empty] | 170 | [7 empty] | 170 | [6 empty] | 170 | [7 empty] | 170
[22 empty] | 175 | [7 empty] | 175 | [6 empty] | 175 | [7 empty] | 175
[22 empty] | 180 | [7 empty] | 180 | [6 empty] | 180 | [7 empty] | 180
[13 empty] | Давление в камере, Мпа σ3 | Вертикальная нагрузка, Мпа σ1 | Поровое давление, Мпа u
| K0, д.е. | 0.8435655 |  |  |  |  | Коэфф. Точки | [5 empty] | 0.05 | 0.08025293 | [5 empty] | 1 | [6 empty] | σ3,кПа | σ1,кПа | u, кПа |  |  |  | 4
| q_zg, МПа | 0.04217828 | [10 empty] | 0.15 | 0.2173418 | [27 empty] | δ3, Мпа | δ1-δ3, МПа | δ1, МПа | δ1, КПа
|  |  | Модуль деформации, МПа: | [9 empty] | 0.25 | 0.3544307 | [21 empty] | С, МПа:
|  |  | Е0= |  | Точки модуля (полное напр.), МПа |  |  |  | 0.04217828 | 0.06748524 | [25 empty] | φ, град:
|  |  | E50 = |  | qf (полное напр.), МПа |  |  |  | 0.06138813 | [26 empty] | E, Мпа
|  |  | Коэф. Поперечной деформации, ϑ = | [9 empty] | Эффективные значения угла внутреннего трения и удельного сцепления ϕ', С' | [13 empty] | x | 0
[13 empty] | ϕ', град. = | 9 | [12 empty] | y |  |  |  | С, кПа | φ,°
[13 empty] | С', МПа = | 0.005
| Исполнитель: | [6 empty] | Морозов Д.С. |  |  |  |  | Исполнитель: |  |  |  |  | Морозов Д.С.
| Начальник исп. лаборатории: | [6 empty] | Семиколенова Л.Г. |  |  |  |  | Начальник исп. лаборатории: |  |  |  |  | Семиколенова Л.Г.
Лист 1 , всего листов 2 | [11 empty] | Лист 2 , всего листов 2
Частичное воспроизведение протокола испытаний без письменного разрешения ООО «ИнжГео» ЗАПРЕЩАЕТСЯ | [11 empty] | Частичное воспроизведение протокола испытаний без письменного разрешения ООО «ИнжГео» ЗАПРЕЩАЕТСЯ
[5 empty] | второй график |  | первый график | [9 empty] | К Пуассона
dev50 | epsE50 | ind | devE0 | epsE0 | dev | eps | sigma |  | dev1 | eps1 | dev2 | eps2 | dev3 | eps3 |  | Глины
0.01138813 | 0.01053666 |  |  |  | 0 | 0 |  |  | 0 | 0 | 0 | 0 | 0 | 0 |  | < 0 | 0,20-0,30
ind |  |  |  |  | 0.001314307 | 0.0006111026 |  |  | 0.00303219 | 0.001558203 | 0.009614619 | 0.001540057 | 0.01380258 | 0.00154123 |  | 0-0,25 | 0,30-0,38
2 |  |  |  |  | 0.002588624 | 0.001222205 |  |  | 0.005758364 | 0.003116405 | 0.01919241 | 0.003551485 | 0.02454121 | 0.002994237 |  | 0,25< | 0,38-0,45
E0 |  |  |  |  | 0.003782959 | 0.001833308 |  |  | 0.0075 | 0.004163542 | 0.02229681 | 0.00462017 | 0.0319229 | 0.004623689 |  | Суглинки | 0,35-0,37
epsE0 | devE0 |  |  |  | 0.004857323 | 0.002444411 |  |  | 0.00947565 | 0.00623281 | 0.02633307 | 0.006160227 | 0.03826632 | 0.006164919 |  | Пески и супеси | 0,30-0,35
0.00351222 | 0.006326742 |  |  |  | 0.005771723 | 0.003055513 |  |  | 0.01077686 | 0.007791013 | 0.0295441 | 0.007700284 | 0.04365681 | 0.007706148
[5 empty] | 0.006326742 | 0.00351222 |  |  | 0.01200047 | 0.009349216 | 0.03201836 | 0.009240341 | 0.04901116 | 0.009247378
График E50 |  | График E |  |  | 0.007132929 | 0.004277718 |  |  | 0.01306998 | 0.01090742 | 0.0336709 | 0.01038446 | 0.05221534 | 0.01061786
eps | q | sigma |  |  | 0.007743317 | 0.004888821 |  |  | 0.01420891 | 0.01246562 | 0.03553895 | 0.01232045 | 0.0554589 | 0.01232984
Горизонтальная линия E50 |  | Касательная |  |  | 0.008320635 | 0.005499924 |  |  | 0.01512647 | 0.01399548 | 0.03748721 | 0.01386051 | 0.05810584 | 0.01387107
0 |  | a | b |  | 0.008861566 | 0.006111026 |  |  | 0.01572675 | 0.01558203 | 0.0391015 | 0.01540057 | 0.0606898 | 0.0154123
|  |  | 0 |  | 0.009362793 | 0.006722129 |  |  | 0.01650829 | 0.01714023 | 0.04117948 | 0.01694062 | 0.06340778 | 0.01695353
Вертикальная линия E50 |  | p1 и p2 |  |  | 0.009821001 | 0.007333232 |  |  | 0.01748377 | 0.01869843 | 0.04291884 | 0.01848068 | 0.06605675 | 0.01849476
| 0 | 0 |  |  | 0.01023287 | 0.007944334 |  |  | 0.0180516 | 0.02025663 | 0.04451723 | 0.02002074 | 0.06963369 | 0.02003599
[5 empty] | 0.01059509 | 0.008555437 |  |  | 0.01871017 | 0.02181484 | 0.04657234 | 0.02156079 | 0.0720356 | 0.02157721
Касательная линия E50 |  |  |  |  | 0.01090434 | 0.00916654 |  |  | 0.01975785 | 0.02337304 | 0.04768184 | 0.02310085 | 0.07435944 | 0.02311844
0 | 0 | Горизонтальная 1 |  |  | 0.0111573 | 0.009777642 |  |  | 0.02049305 | 0.02493124 | 0.04924338 | 0.02464091 | 0.07680221 | 0.02465967
[5 empty] | 0.01138813 | 0.01053666 |  |  | 0.02101414 | 0.02648944 | 0.05125466 | 0.02618096 | 0.07856088 | 0.0262009
Горизонтальная линия qкр |  |  |  |  | 0.01149905 | 0.01099985 |  |  | 0.02161951 | 0.02804765 | 0.05211333 | 0.02772102 | 0.08083244 | 0.02774213
Горизонтальная линия q |  | Горизонтальная 2 |  |  | 0.01164356 | 0.01161095 |  |  | 0.02260757 | 0.02960585 | 0.05361707 | 0.02926108 | 0.08351387 | 0.02928336
0 |  | 0 |  |  | 0.01178599 | 0.01222205 |  |  | 0.02307668 | 0.03116405 | 0.05526355 | 0.03080114 | 0.08530216 | 0.03082459
[5 empty] | 0.01192636 | 0.01283316 |  |  | 0.02372524 | 0.03272225 | 0.05675044 | 0.03234119 | 0.08789428 | 0.03236582
Вертикальная линия q |  |  |  |  | 0.01206466 | 0.01344426 |  |  | 0.02455165 | 0.03428046 | 0.05757542 | 0.03388125 | 0.08908722 | 0.03390705
| 0 |  |  |  | 0.01220091 | 0.01405536 |  |  | 0.02505428 | 0.03583866 | 0.05903614 | 0.03542131 | 0.09097795 | 0.03544828
[5 empty] | 0.01233512 | 0.01466646 |  |  | 0.02543152 | 0.03739686 | 0.0596303 | 0.03696136 | 0.09276348 | 0.03698951
[5 empty] | 0.01246728 | 0.01527757 |  |  | 0.02608177 | 0.03895507 | 0.06125555 | 0.03850142 | 0.09444077 | 0.03853074
[5 empty] | 0.01259741 | 0.01588867 |  |  | 0.02670341 | 0.04051327 | 0.06160957 | 0.04004148 | 0.0960068 | 0.04007197
[5 empty] | 0.01272552 | 0.01649977 |  |  | 0.02719483 | 0.04207147 | 0.06279003 | 0.04158153 | 0.09685857 | 0.0416132
[5 empty] | 0.01285161 | 0.01711087 |  |  | 0.02765442 | 0.04362967 | 0.0635946 | 0.04312159 | 0.09909305 | 0.04315443
[5 empty] | 0.01297569 | 0.01772198 |  |  | 0.02818057 | 0.04518788 | 0.06402095 | 0.04466165 | 0.09950723 | 0.04469566
[5 empty] | 0.01309776 | 0.01833308 |  |  | 0.02857166 | 0.04674608 | 0.06486676 | 0.0462017 | 0.1001981 | 0.04623689
[5 empty] | 0.01321783 | 0.01894418 |  |  | 0.02872609 | 0.04830428 | 0.06542969 | 0.04774176 | 0.1010626 | 0.04777812
[5 empty] | 0.01333592 | 0.01955528 |  |  | 0.02914223 | 0.04986248 | 0.06620742 | 0.04928182 | 0.1019978 | 0.04931935
[5 empty] | 0.01345202 | 0.02016639 |  |  | 0.02951849 | 0.05142069 | 0.06619761 | 0.05082187 | 0.1026005 | 0.05086058
[5 empty] | 0.01356615 | 0.02077749 |  |  | 0.02955324 | 0.05297889 | 0.06669794 | 0.05236193 | 0.1031679 | 0.05240181
[5 empty] | 0.0136783 | 0.02138859 |  |  | 0.02974488 | 0.05453709 | 0.06690609 | 0.05390199 | 0.1033969 | 0.05394304
[5 empty] | 0.0137885 | 0.02199969 |  |  | 0.0297918 | 0.05609529 | 0.0673418 | 0.05544204 | 0.1044307 | 0.05548427
[5 empty] | 0.01389674 | 0.0226108 |  |  | 0.02999237 | 0.0576535 | 0.06733906 | 0.0569821 | 0.104429 | 0.0570255
[5 empty] | 0.01400303 | 0.0232219 |  |  | 0.03025293 | 0.0592117 | 0.06729867 | 0.05852216 | 0.1040753 | 0.05856673
[5 empty] | 0.01410738 | 0.023833 |  |  | 0.0302507 | 0.0607699 | 0.06701447 | 0.06006221 | 0.1035525 | 0.06010796
[5 empty] | 0.01420979 | 0.02444411 |  |  | 0.0302298 | 0.0623281 | 0.06709226 | 0.06160227 | 0.1036695 | 0.06164919
[5 empty] | 0.01431028 | 0.02505521 |  |  | 0.03018909 | 0.06388631 | 0.0669378 | 0.06314233 | 0.1037353 | 0.06319042
[5 empty] | 0.01440885 | 0.02566631 |  |  | 0.03003127 | 0.06544451 | 0.06675687 | 0.06468238 | 0.103059 | 0.06473164
[5 empty] | 0.0145055 | 0.02627741 |  |  | 0.02985901 | 0.06700271 | 0.06615524 | 0.06622244 | 0.1026494 | 0.06627287
[5 empty] | 0.01460025 | 0.02688852 |  |  | 0.02987501 | 0.06856091 | 0.06633868 | 0.0677625 | 0.1029156 | 0.0678141
[5 empty] | 0.0146931 | 0.02749962 |  |  | 0.02988196 | 0.07011912 | 0.06591296 | 0.06930255 | 0.1025665 | 0.06935533
[5 empty] | 0.01478406 | 0.02811072 |  |  | 0.02948252 | 0.07167732 | 0.06578387 | 0.07084261 | 0.1019112 | 0.07089656
[5 empty] | 0.01487314 | 0.02872182 |  |  | 0.02967941 | 0.07323552 | 0.06525716 | 0.07238267 | 0.1009584 | 0.07243779
[5 empty] | 0.01496033 | 0.02933293 |  |  | 0.02927529 | 0.07479372 | 0.06503863 | 0.07392272 | 0.1008174 | 0.07397902
[5 empty] | 0.01504566 | 0.02994403 |  |  | 0.02917286 | 0.07635193 | 0.06523403 | 0.07546278 | 0.1011969 | 0.07552025
[5 empty] | 0.01512912 | 0.03055513 |  |  | 0.0290748 | 0.07791013 | 0.06464914 | 0.07700284 | 0.100606 | 0.07706148
[5 empty] | 0.01521073 | 0.03116623 |  |  | 0.0291838 | 0.07946833 | 0.06488974 | 0.07854289 | 0.1001537 | 0.07860271
[5 empty] | 0.01529048 | 0.03177734 |  |  | 0.02910255 | 0.08102654 | 0.06416159 | 0.08008295 | 0.09964895 | 0.08014394
[5 empty] | 0.0153684 | 0.03238844 |  |  | 0.02913372 | 0.08258474 | 0.06467048 | 0.08162301 | 0.0993007 | 0.08168517
[5 empty] | 0.01544447 | 0.03299954 |  |  | 0.02878002 | 0.08414294 | 0.06462134 | 0.08316306 | 0.09961768 | 0.0832264
[5 empty] | 0.01551872 | 0.03361064 |  |  | 0.02874412 | 0.08570114 | 0.06458977 | 0.08470312 | 0.09916802 | 0.08476763
[5 empty] | 0.01559115 | 0.03422175 |  |  | 0.02892612 | 0.08725935 | 0.06436185 | 0.08624318 | 0.09992411 | 0.08630886
[5 empty] | 0.01566176 | 0.03483285 |  |  | 0.02891232 | 0.08881755 | 0.06403726 | 0.08778324 | 0.09948541 | 0.08785009
[5 empty] | 0.01573057 | 0.03544395 |  |  | 0.02880015 | 0.09037575 | 0.06391565 | 0.08932329 | 0.1000514 | 0.08939132
[5 empty] | 0.01579757 | 0.03605506 |  |  | 0.02868946 | 0.09193395 | 0.06399666 | 0.09086335 | 0.09962152 | 0.09093255
[5 empty] | 0.01586278 | 0.03666616 |  |  | 0.02868008 | 0.09349216 | 0.06407997 | 0.09240341 | 0.09939527 | 0.09247378
[5 empty] | 0.01592621 | 0.03727726 |  |  | 0.02877185 | 0.09505036 | 0.06396523 | 0.09394346 | 0.0996721 | 0.09401501
[5 empty] | 0.01598786 | 0.03788836 |  |  | 0.02896462 | 0.09660856 | 0.0642521 | 0.09548352 | 0.09925147 | 0.09555624
[5 empty] | 0.01604773 | 0.03849947 |  |  | 0.02895823 | 0.09816676 | 0.06404023 | 0.09702358 | 0.09893287 | 0.09709747
[5 empty] | 0.01610584 | 0.03911057 |  |  | 0.0288525 | 0.09972497 | 0.06442927 | 0.09856363 | 0.09901575 | 0.0986387
[5 empty] | 0.01616219 | 0.03972167 |  |  | 0.0287473 | 0.1012832 | 0.0639189 | 0.1001037 | 0.09979958 | 0.1001799
[5 empty] | 0.01621679 | 0.04033277 |  |  | 0.02884245 | 0.1028414 | 0.06420876 | 0.1016437 | 0.09978383 | 0.1017212
[5 empty] | 0.01626964 | 0.04094388 |  |  | 0.0288378 | 0.1043996 | 0.0642985 | 0.1031838 | 0.09966796 | 0.1032624
[5 empty] | 0.01632076 | 0.04155498 |  |  | 0.02863319 | 0.1059578 | 0.0643878 | 0.1047239 | 0.09885144 | 0.1048036
[5 empty] | 0.01637015 | 0.04216608 |  |  | 0.02872845 | 0.107516 | 0.0638763 | 0.1062639 | 0.09973375 | 0.1063448
[5 empty] | 0.01641781 | 0.04277718 |  |  | 0.02872344 | 0.1090742 | 0.06416367 | 0.107804 | 0.09901434 | 0.1078861
[5 empty] | 0.01646376 | 0.04338829 |  |  | 0.02891798 | 0.1106324 | 0.06424955 | 0.109344 | 0.09969268 | 0.1094273
[5 empty] | 0.016508 | 0.04399939 |  |  | 0.02861192 | 0.1121906 | 0.06433362 | 0.1108841 | 0.09956824 | 0.1109685
[5 empty] | 0.01655054 | 0.04461049 |  |  | 0.0286051 | 0.1137488 | 0.06421551 | 0.1124241 | 0.09944049 | 0.1125098
[5 empty] | 0.01659138 | 0.04522159 |  |  | 0.02859736 | 0.115307 | 0.0638949 | 0.1139642 | 0.09970889 | 0.114051
[5 empty] | 0.01663054 | 0.0458327 |  |  | 0.02888854 | 0.1168652 | 0.06427143 | 0.1155043 | 0.09927292 | 0.1155922
[5 empty] | 0.01666801 | 0.0464438 |  |  | 0.02877849 | 0.1184234 | 0.06414477 | 0.1170443 | 0.09883203 | 0.1171335
[5 empty] | 0.01670382 | 0.0470549 |  |  | 0.02886703 | 0.1199816 | 0.06361457 | 0.1185844 | 0.09938569 | 0.1186747
[5 empty] | 0.01673795 | 0.04766601 |  |  | 0.02885402 | 0.1215398 | 0.06387864 | 0.1201244 | 0.09873211 | 0.1202159
[5 empty] | 0.01677042 | 0.04827711 |  |  | 0.02873929 | 0.123098 | 0.06400425 | 0.1216645 | 0.0994236 | 0.1217571
[5 empty] | 0.01680125 | 0.04888821 |  |  | 0.02881451 | 0.1246562 | 0.06358551 | 0.1232045 | 0.09924508 | 0.1232984
[5 empty] | 0.01683042 | 0.04949931 |  |  | 0.0286681 | 0.1262144 | 0.06353033 | 0.1247446 | 0.09900885 | 0.1248396
[5 empty] | 0.01685796 | 0.05011042 |  |  | 0.02850351 | 0.1277726 | 0.06354662 | 0.1262847 | 0.09782721 | 0.1263808
[5 empty] | 0.01688386 | 0.05072152 |  |  | 0.02832442 | 0.1293308 | 0.0634423 | 0.1278247 | 0.09771247 | 0.1279221
[5 empty] | 0.01690815 | 0.05133262 |  |  | 0.02843452 | 0.130889 | 0.06262529 | 0.1293648 | 0.09737691 | 0.1294633
[5 empty] | 0.01693081 | 0.05194372 |  |  | 0.02813749 | 0.1324472 | 0.06270349 | 0.1309048 | 0.09683285 | 0.1310045
[5 empty] | 0.01695186 | 0.05255483 |  |  | 0.02823701 | 0.1340054 | 0.06228481 | 0.1324449 | 0.09669258 | 0.1325457
[5 empty] | 0.01697131 | 0.05316593 |  |  | 0.02823676 | 0.1355636 | 0.06237719 | 0.1339849 | 0.09696841 | 0.134087
[5 empty] | 0.01698917 | 0.05377703 |  |  | 0.02784043 | 0.1371218 | 0.06218851 | 0.135525 | 0.09577263 | 0.1356282
[5 empty] | 0.01700543 | 0.05438813 |  |  | 0.02795169 | 0.13868 | 0.06202671 | 0.1370651 | 0.09621754 | 0.1371694
[5 empty] | 0.01702011 | 0.05499924 |  |  | 0.02797424 | 0.1402382 | 0.0614997 | 0.1386051 | 0.09611545 | 0.1387107
[5 empty] | 0.01703322 | 0.05561034 |  |  | 0.02791174 | 0.1417964 | 0.06181538 | 0.1401452 | 0.09577866 | 0.1402519
[5 empty] | 0.01704476 | 0.05622144 |  |  | 0.0275679 | 0.1433546 | 0.06198168 | 0.1416852 | 0.09581946 | 0.1417931
[5 empty] | 0.01705473 | 0.05683254 |  |  | 0.02764637 | 0.1449128 | 0.06199201 | 0.1432253 | 0.09543166 | 0.1433344
[5 empty] | 0.01706316 | 0.05744365 |  |  | 0.02764741 | 0.146471 | 0.06192721 | 0.1447653 | 0.09538335 | 0.1448756
[5 empty] | 0.01707003 | 0.05805475 |  |  | 0.0275609 | 0.1480292 | 0.0616849 | 0.1463054 | 0.09557022 | 0.1464168
[5 empty] | 0.01707537 | 0.05866585 |  |  | 0.02788496 | 0.1495874 | 0.06196283 | 0.1478454 | 0.09598881 | 0.147958
[5 empty] | 0.01707917 | 0.05927696 |  |  | 0.02781856 | 0.1511457 | 0.06225875 | 0.1493855 | 0.09653563 | 0.1494993
[5 empty] | 0.01708144 | 0.05988806 |  |  | 0.02776063 | 0.1527039 | 0.06217044 | 0.1509256 | 0.09670719 | 0.1510405
[5 empty] | 0.0170822 | 0.06049916 |  |  | 0.02771015 | 0.1542621 | 0.06189564 | 0.1524656 | 0.09590001 | 0.1525817
[5 empty] | 0.0170822 | 0.06049916 |  |  | 0.02786608 | 0.1558203 | 0.06243211 | 0.1540057 | 0.09691061 | 0.154123
[5 empty] | 0.01665807 | 0.06049889 |  |  | 0.02782735 | 0.1573785 | 0.06257762 | 0.1555457 | 0.09693549 | 0.1556642
[5 empty] | 0.01623869 | 0.06049862 |  |  | 0.02819295 | 0.1589367 | 0.06272992 | 0.1570858 | 0.09757119 | 0.1572054
[5 empty] | 0.01582467 | 0.06049836 |  |  | 0.02826181 | 0.1604949 | 0.06258677 | 0.1586258 | 0.09731422 | 0.1587467
[5 empty] | 0.01541659 | 0.06049809 |  |  | 0.0283329 | 0.1620531 | 0.06284593 | 0.1601659 | 0.09806108 | 0.1602879
[5 empty] | 0.01501505 | 0.06049782 |  |  | 0.02810518 | 0.1636113 | 0.06340516 | 0.161706 | 0.0974083 | 0.1618291
[5 empty] | 0.01462066 | 0.06049755 |  |  | 0.02827759 | 0.1651695 | 0.06306222 | 0.163246 | 0.0981524 | 0.1633703
[5 empty] | 0.01423401 | 0.06049728 |  |  | 0.02844911 | 0.1667277 | 0.06341486 | 0.1647861 | 0.09798989 | 0.1649116
[5 empty] | 0.0138557 | 0.06049701 |  |  | 0.02841868 | 0.1682859 | 0.06376085 | 0.1663261 | 0.09811728 | 0.1664528
[5 empty] | 0.01348633 | 0.06049674 |  |  | 0.02858527 | 0.1698441 | 0.06339794 | 0.1678662 | 0.0990311 | 0.167994
[5 empty] | 0.01312649 | 0.06049648 |  |  | 0.02854783 | 0.1714023 | 0.06402389 | 0.1694062 | 0.09882785 | 0.1695353
[5 empty] | 0.01277678 | 0.06049621 |  |  | 0.02870532 | 0.1729605 | 0.06403646 | 0.1709463 | 0.09920406 | 0.1710765
[5 empty] | 0.01243781 | 0.06049594 |  |  | 0.02865669 | 0.1745187 | 0.06403341 | 0.1724864 | 0.09965624 | 0.1726177
[5 empty] | 0.01211016 | 0.06049567 |  |  | 0.0286009 | 0.1760769 | 0.06431249 | 0.1740264 | 0.09928091 | 0.1741589
[5 empty] | 0.01179443 | 0.0604954 |  |  | 0.02873691 | 0.1776351 | 0.06387147 | 0.1755665 | 0.09897459 | 0.1757002
[5 empty] | 0.01149123 | 0.06049513 |  |  | 0.02876367 | 0.1791933 | 0.06450811 | 0.1771065 | 0.09973378 | 0.1772414
[5 empty] | 0.01120115 | 0.06049486 |  |  | 0.02868015 | 0.1807515 | 0.06402014 | 0.1786466 | 0.100055 | 0.1787826
[5 empty] | 0.01092478 | 0.0604946 |  |  | 0.02888527 | 0.1823097 | 0.06409038 | 0.1801866 | 0.09991415 | 0.1803239
[5 empty] | 0.01066274 | 0.06049433 |  |  | 0.02897075 | 0.1838679 | 0.06430777 | 0.1817267 | 0.09979087 | 0.1818651
[5 empty] | 0.0104156 | 0.06049406 |  |  | 0.02883202 | 0.1854261 | 0.06377608 | 0.1832668 | 0.099491 | 0.1834063
[5 empty] | 0.01018398 | 0.06049379 |  |  | 0.02857081 | 0.1869843 | 0.06389907 | 0.1848068 | 0.09942038 | 0.1849476
[5 empty] | 0.009968466 | 0.06049352 |  |  | 0.02878887 | 0.1885425 | 0.06378049 | 0.1863469 | 0.09848485 | 0.1864888
[5 empty] | 0.009769659 | 0.06049325 |  |  | 0.02858796 | 0.1901007 | 0.06342409 | 0.1878869 | 0.09849025 | 0.18803
[5 empty] | 0.009588156 | 0.06049298 |  |  | 0.02826982 | 0.1916589 | 0.06293364 | 0.189427 | 0.09804241 | 0.1895712
[5 empty] | 0.009424556 | 0.06049272 |  |  | 0.0282362 | 0.1932171 | 0.06281289 | 0.190967 | 0.09724717 | 0.1911125
[5 empty] | 0.009277178 | 0.06049245 |  |  | 0.02798884 | 0.1947753 | 0.0624656 | 0.1925071 | 0.09721037 | 0.1926537
[5 empty] | 0.009132905 | 0.06049218 |  |  | 0.0279295 | 0.1963335 | 0.06179552 | 0.1940472 | 0.09653786 | 0.1941949
[5 empty] | 0.0089899 | 0.06049191 |  |  | 0.02785992 | 0.1978917 | 0.06140641 | 0.1955872 | 0.09513547 | 0.1957362
[5 empty] | 0.008848595 | 0.06049164 |  |  | 0.02768185 | 0.1994499 | 0.06110203 | 0.1971273 | 0.09500903 | 0.1972774
[5 empty] | 0.008709424 | 0.06049137 |  |  | 0.02759703 | 0.2010081 | 0.06088613 | 0.1986673 | 0.0944644 | 0.1988186
[5 empty] | 0.00857282 | 0.0604911 |  |  | 0.02720723 | 0.2025663 | 0.06056247 | 0.2002074 | 0.0938074 | 0.2003599
[5 empty] | 0.008439217 | 0.06049084 |  |  | 0.02711418 | 0.2041245 | 0.05973481 | 0.2017474 | 0.09294388 | 0.2019011
[5 empty] | 0.008309047 | 0.06049057 |  |  | 0.02701963 | 0.2056827 | 0.0594069 | 0.2032875 | 0.09227967 | 0.2034423
[5 empty] | 0.008182743 | 0.0604903 |  |  | 0.02662533 | 0.2072409 | 0.0591825 | 0.2048275 | 0.09162061 | 0.2049835
[5 empty] | 0.008060738 | 0.06049003 |  |  | 0.02643303 | 0.2087991 | 0.05886537 | 0.2063676 | 0.09077255 | 0.2065248
[5 empty] | 0.007943466 | 0.06048976 |  |  | 0.02644448 | 0.2103574 | 0.05815926 | 0.2079077 | 0.09044131 | 0.208066
[5 empty] | 0.007831359 | 0.06048949 |  |  | 0.02616142 | 0.2119156 | 0.05776793 | 0.2094477 | 0.08963275 | 0.2096072
[5 empty] | 0.007724851 | 0.06048923 |  |  | 0.0260856 | 0.2134738 | 0.05719514 | 0.2109878 | 0.08935269 | 0.2111485
[5 empty] | 0.007624375 | 0.06048896 |  |  | 0.02561877 | 0.215032 | 0.05734463 | 0.2125278 | 0.08850699 | 0.2126897
[5 empty] | 0.007530364 | 0.06048869 |  |  | 0.02556268 | 0.2165902 | 0.05682018 | 0.2140679 | 0.08830146 | 0.2142309
[5 empty] | 0.007443251 | 0.06048842 |  |  | 0.02561908 | 0.2181484 | 0.05642553 | 0.2156079 | 0.08714197 | 0.2157721
[5 empty] | 0.007363469 | 0.06048815 |  |  | 0.02528971 | 0.2197066 | 0.05596445 | 0.217148 | 0.08743433 | 0.2173134
[5 empty] | 0.007291451 | 0.06048788 |  |  | 0.02507632 | 0.2212648 | 0.05614012 | 0.2186881 | 0.08668397 | 0.2188546
[5 empty] | 0.00722763 | 0.06048761 |  |  | 0.024978 | 0.222823 | 0.05552529 | 0.2202281 | 0.08625101 | 0.2203958
[5 empty] | 0.00717244 | 0.06048735 |  |  | 0.02497936 | 0.2243812 | 0.05570497 | 0.2217682 | 0.08670937 | 0.2219371
[5 empty] | 0.007126313 | 0.06048708 |  |  | 0.02497861 | 0.2259394 | 0.05508174 | 0.2233082 | 0.08596304 | 0.2234783
[5 empty] | 0.007089682 | 0.06048681 |  |  | 0.02487695 | 0.2274976 | 0.05545817 | 0.2248483 | 0.08601602 | 0.2250195
[5 empty] | 0.007062981 | 0.06048654 |  |  | 0.02487558 | 0.2290558 | 0.05463685 | 0.2263883 | 0.08517233 | 0.2265608
[5 empty] | 0.007046643 | 0.06048627 |  |  | 0.02447571 | 0.230614 | 0.05452034 | 0.2279284 | 0.08513595 | 0.228102
[5 empty] | 0.007041101 | 0.060486 |  |  | 0.02437852 | 0.2321722 | 0.05471122 | 0.2294685 | 0.0848109 | 0.2296432
[5 empty] | 0.007041101 | 0.060486 |  |  | 0.02428521 | 0.2337304 | 0.05431207 | 0.2310085 | 0.08370117 | 0.2311844
[5 empty] | 0.0068051 | 0.06046011 |  |  | 0.02429699 | 0.2352886 | 0.05392546 | 0.2325486 | 0.08411077 | 0.2327257
[5 empty] | 0.006574145 | 0.06043423 |  |  | 0.02411505 | 0.2368468 | 0.05395396 | 0.2340886 | 0.0839437 | 0.2342669
[5 empty] | 0.006348652 | 0.06040834 |  |  | 0.02414059 | 0.238405 | 0.05400015 | 0.2356287 | 0.08380395 | 0.2358081
[5 empty] | 0.006129037 | 0.06038245 |  |  | 0.0239748 | 0.2399632 | 0.0539666 | 0.2371687 | 0.08339555 | 0.2373494
[5 empty] | 0.005915718 | 0.06035656 |  |  | 0.0242189 | 0.2415214 | 0.0534559 | 0.2387088 | 0.08252247 | 0.2388906
[5 empty] | 0.005709109 | 0.06033067 |  |  | 0.02387406 | 0.2430796 | 0.05317061 | 0.2402489 | 0.08318873 | 0.2404318
[5 empty] | 0.005509628 | 0.06030478 |  |  | 0.0239415 | 0.2446378 | 0.0533133 | 0.2417889 | 0.08259834 | 0.2419731
[5 empty] | 0.005317692 | 0.06027889 |  |  | 0.02392241 | 0.246196 | 0.05358657 | 0.243329 | 0.08275528 | 0.2435143
[5 empty] | 0.005133715 | 0.06025301 |  |  | 0.02391783 | 0.2477542 | 0.05328922 | 0.244869 | 0.08255828 | 0.2450555
[5 empty] | 0.004958116 | 0.06022712 |  |  | 0.02412381 | 0.2493124 | 0.0534106 | 0.2464091 | 0.08239065 | 0.2465967
[5 empty] | 0.004791309 | 0.06020123 |  |  | 0.02413776 | 0.2508706 | 0.05324876 | 0.2479491 | 0.08284913 | 0.248138
[5 empty] | 0.004633712 | 0.06017534 |  |  | 0.02395912 | 0.2524288 | 0.05320248 | 0.2494892 | 0.08283184 | 0.2496792
[5 empty] | 0.004485741 | 0.06014945 |  |  | 0.02388733 | 0.253987 | 0.05347057 | 0.2510293 | 0.0830369 | 0.2512204
[5 empty] | 0.004347813 | 0.06012356 |  |  | 0.02412181 | 0.2555452 | 0.05345179 | 0.2525693 | 0.08346243 | 0.2527617
[5 empty] | 0.004220343 | 0.06009767 |  |  | 0.02396202 | 0.2571034 | 0.05354495 | 0.2541094 | 0.08330655 | 0.2543029
[5 empty] | 0.004103748 | 0.06007178 |  |  | 0.02410738 | 0.2586616 | 0.05404883 | 0.2556494 | 0.08316737 | 0.2558441
[5 empty] | 0.003998444 | 0.0600459 |  |  | 0.02425733 | 0.2602198 | 0.05366223 | 0.2571895 | 0.08394301 | 0.2573853
[5 empty] | 0.003904848 | 0.06002001 |  |  | 0.02441131 | 0.261778 | 0.05388393 | 0.2587295 | 0.08423158 | 0.2589266
[5 empty] | 0.003823377 | 0.05999412 |  |  | 0.02426875 | 0.2633362 | 0.05411271 | 0.2602696 | 0.08383122 | 0.2604678
[5 empty] | 0.003754446 | 0.05996823 |  |  | 0.0243291 | 0.2648944 | 0.05404738 | 0.2618096 | 0.08374003 | 0.262009
[5 empty] | 0.003698471 | 0.05994234 |  |  | 0.02439178 | 0.2664526 | 0.05418672 | 0.2633497 | 0.08445613 | 0.2635503
[5 empty] | 0.003655871 | 0.05991645 |  |  | 0.02435624 | 0.2680108 | 0.05432951 | 0.2648898 | 0.08447765 | 0.2650915
[5 empty] | 0.003627059 | 0.05989056 |  |  | 0.0247219 | 0.269569 | 0.05507455 | 0.2664298 | 0.08510269 | 0.2666327
[5 empty] | 0.003612454 | 0.05986468 |  |  | 0.02468822 | 0.2711273 | 0.05492063 | 0.2679699 | 0.08522938 | 0.268174
[5 empty] | 0.003610771 | 0.05983879 |  |  | 0.02455461 | 0.2726855 | 0.05486654 | 0.2695099 | 0.08515584 | 0.2697152
[5 empty] | 0.003612226 | 0.0598129 |  |  | 0.02482053 | 0.2742437 | 0.05511105 | 0.27105 | 0.08578018 | 0.2712564
[5 empty] | 0.003615534 | 0.05978701 |  |  | 0.02498541 | 0.2758019 | 0.05555298 | 0.27259 | 0.08530052 | 0.2727976
[5 empty] | 0.003621112 | 0.05976112 |  |  | 0.02474888 | 0.2773601 | 0.05529272 | 0.2741301 | 0.08611735 | 0.2743389
[5 empty] | 0.003629376 | 0.05973523 |  |  | 0.02481425 | 0.2789183 | 0.05543822 | 0.2756702 | 0.08664298 | 0.2758801
[5 empty] | 0.003640743 | 0.05970934 |  |  | 0.02518278 | 0.2804765 | 0.05559055 | 0.2772102 | 0.08647923 | 0.2774213
[5 empty] | 0.003655629 | 0.05968346 |  |  | 0.0250544 | 0.2820347 | 0.05564955 | 0.2787503 | 0.08672585 | 0.2789626
[5 empty] | 0.00367445 | 0.05965757 |  |  | 0.02502903 | 0.2835929 | 0.05581505 | 0.2802903 | 0.08728257 | 0.2805038
[5 empty] | 0.003697623 | 0.05963168 |  |  | 0.02540658 | 0.2851511 | 0.0563869 | 0.2818304 | 0.08774914 | 0.282045
[5 empty] | 0.003725564 | 0.05960579 |  |  | 0.02548699 | 0.2867093 | 0.05666491 | 0.2833704 | 0.08782529 | 0.2835863
[5 empty] | 0.00375869 | 0.0595799 |  |  | 0.02557017 | 0.2882675 | 0.05694893 | 0.2849105 | 0.08731077 | 0.2851275
[5 empty] | 0.003797417 | 0.05955401 |  |  | 0.02565605 | 0.2898257 | 0.05683878 | 0.2864506 | 0.08790532 | 0.2866687
[5 empty] | 0.003842161 | 0.05952812 |  |  | 0.02554455 | 0.2913839 | 0.05693431 | 0.2879906 | 0.08890868 | 0.2882099
[5 empty] | 0.003893339 | 0.05950224 |  |  | 0.02573559 | 0.2929421 | 0.05743533 | 0.2895307 | 0.08862059 | 0.2897512
[5 empty] | 0.003951366 | 0.05947635 |  |  | 0.02562909 | 0.2945003 | 0.0572417 | 0.2910707 | 0.08944079 | 0.2912924
[5 empty] | 0.004016661 | 0.05945046 |  |  | 0.02582498 | 0.2960585 | 0.05775323 | 0.2926108 | 0.08966902 | 0.2928336
[5 empty] | 0.004089638 | 0.05942457 |  |  | 0.02602318 | 0.2976167 | 0.05776977 | 0.2941508 | 0.09020502 | 0.2943749
[5 empty] | 0.004170714 | 0.05939868 |  |  | 0.02612361 | 0.2991749 | 0.05839114 | 0.2956909 | 0.09024853 | 0.2959161
[5 empty] | 0.004260305 | 0.05937279 |  |  | 0.0262262 | 0.3007331 | 0.05851718 | 0.297231 | 0.0907993 | 0.2974573
[5 empty] | 0.004358829 | 0.0593469 |  |  | 0.02633086 | 0.3022913 | 0.05854772 | 0.298771 | 0.09075706 | 0.2989985
[5 empty] | 0.004466701 | 0.05932101 |  |  | 0.02633752 | 0.3038495 | 0.05888261 | 0.3003111 | 0.09162156 | 0.3005398
[5 empty] | 0.004584338 | 0.05929513 |  |  | 0.0263461 | 0.3054077 | 0.05892166 | 0.3018511 | 0.09149253 | 0.302081
[5 empty] | 0.004712156 | 0.05926924 |  |  | 0.02655652 | 0.3069659 | 0.05946471 | 0.3033912 | 0.09186972 | 0.3036222
[5 empty] | 0.004850571 | 0.05924335 |  |  | 0.02666871 | 0.3085241 | 0.0595116 | 0.3049312 | 0.09195287 | 0.3051635
[5 empty] | 0.005 | 0.05921746 |  |  | 0.02698259 | 0.3100823 | 0.05946215 | 0.3064713 | 0.09274172 | 0.3067047
[5 empty] | 0.005 | 0.0592043
[5 empty] | 0.005288751 | 0.05920457
[5 empty] | 0.005574658 | 0.05920484
[5 empty] | 0.005857632 | 0.05920511
[5 empty] | 0.006137586 | 0.05920538
[5 empty] | 0.00641443 | 0.05920565
[5 empty] | 0.006688077 | 0.05920591
[5 empty] | 0.006958436 | 0.05920618
[5 empty] | 0.007225421 | 0.05920645
[5 empty] | 0.007488942 | 0.05920672
[5 empty] | 0.007748911 | 0.05920699
[5 empty] | 0.008005238 | 0.05920726
[5 empty] | 0.008257837 | 0.05920752
[5 empty] | 0.008506617 | 0.05920779
[5 empty] | 0.008751491 | 0.05920806
[5 empty] | 0.00899237 | 0.05920833
[5 empty] | 0.009229165 | 0.0592086
[5 empty] | 0.009461787 | 0.05920887
[5 empty] | 0.009690149 | 0.05920914
[5 empty] | 0.009914162 | 0.0592094
[5 empty] | 0.01013374 | 0.05920967
[5 empty] | 0.01034878 | 0.05920994
[5 empty] | 0.01055922 | 0.05921021
[5 empty] | 0.01076495 | 0.05921048
[5 empty] | 0.01096588 | 0.05921075
[5 empty] | 0.0111623 | 0.05921102
[5 empty] | 0.01135628 | 0.05921128
[5 empty] | 0.0115481 | 0.05921155
[5 empty] | 0.01173766 | 0.05921182
[5 empty] | 0.01192488 | 0.05921209
[5 empty] | 0.01210967 | 0.05921236
[5 empty] | 0.01229194 | 0.05921263
[5 empty] | 0.0124716 | 0.0592129
[5 empty] | 0.01264857 | 0.05921316
[5 empty] | 0.01282275 | 0.05921343
[5 empty] | 0.01299406 | 0.0592137
[5 empty] | 0.01316241 | 0.05921397
[5 empty] | 0.01332771 | 0.05921424
[5 empty] | 0.01348986 | 0.05921451
[5 empty] | 0.01364879 | 0.05921478
[5 empty] | 0.01380441 | 0.05921504
[5 empty] | 0.01395662 | 0.05921531
[5 empty] | 0.01410534 | 0.05921558
[5 empty] | 0.01425047 | 0.05921585
[5 empty] | 0.01439193 | 0.05921612
[5 empty] | 0.01452964 | 0.05921639
[5 empty] | 0.0146635 | 0.05921665
[5 empty] | 0.01479342 | 0.05921692
[5 empty] | 0.01491932 | 0.05921719
[5 empty] | 0.0150411 | 0.05921746
[5 empty] | 0.0150411 | 0.0592043
[5 empty] | 0.01515553 | 0.05923073
[5 empty] | 0.01526762 | 0.05925715
[5 empty] | 0.01537718 | 0.05928358
[5 empty] | 0.01548399 | 0.05931001
[5 empty] | 0.01558784 | 0.05933643
[5 empty] | 0.01568851 | 0.05936286
[5 empty] | 0.0157858 | 0.05938928
[5 empty] | 0.01587948 | 0.05941571
[5 empty] | 0.01596935 | 0.05944213
[5 empty] | 0.0160552 | 0.05946856
[5 empty] | 0.01613681 | 0.05949499
[5 empty] | 0.01621397 | 0.05952141
[5 empty] | 0.01628647 | 0.05954784
[5 empty] | 0.0163541 | 0.05957426
[5 empty] | 0.01641664 | 0.05960069
[5 empty] | 0.01647388 | 0.05962711
[5 empty] | 0.0165256 | 0.05965354
[5 empty] | 0.01657161 | 0.05967996
[5 empty] | 0.01661168 | 0.05970639
[5 empty] | 0.01664559 | 0.05973282
[5 empty] | 0.01667315 | 0.05975924
[5 empty] | 0.01669414 | 0.05978567
[5 empty] | 0.01670834 | 0.05981209
[5 empty] | 0.01671554 | 0.05983852
[5 empty] | 0.0167164 | 0.05986494
[5 empty] | 0.0167159 | 0.05989137
[5 empty] | 0.01671471 | 0.0599178
[5 empty] | 0.01671261 | 0.05994422
[5 empty] | 0.01670939 | 0.05997065
[5 empty] | 0.01670483 | 0.05999707
[5 empty] | 0.01669873 | 0.0600235
[5 empty] | 0.01669086 | 0.06004992
[5 empty] | 0.01668103 | 0.06007635
[5 empty] | 0.01666901 | 0.06010278
[5 empty] | 0.01665459 | 0.0601292
[5 empty] | 0.01663757 | 0.06015563
[5 empty] | 0.01661772 | 0.06018205
[5 empty] | 0.01659484 | 0.06020848
[5 empty] | 0.01656871 | 0.0602349
[5 empty] | 0.01653913 | 0.06026133
[5 empty] | 0.01650587 | 0.06028776
[5 empty] | 0.01646874 | 0.06031418
[5 empty] | 0.0164275 | 0.06034061
[5 empty] | 0.01638196 | 0.06036703
[5 empty] | 0.0163319 | 0.06039346
[5 empty] | 0.0162771 | 0.06041988
[5 empty] | 0.01621737 | 0.06044631
[5 empty] | 0.01615247 | 0.06047274
[5 empty] | 0.0160822 | 0.06049916
[5 empty] | 0.0160822 | 0.06049916
[5 empty] | 0.01659042 | 0.06348994
[5 empty] | 0.01708138 | 0.06648071
[5 empty] | 0.0175547 | 0.06947149
[5 empty] | 0.01801003 | 0.07246227
[5 empty] | 0.018447 | 0.07545304
[5 empty] | 0.01886524 | 0.07844382
[5 empty] | 0.01926439 | 0.08143459
[5 empty] | 0.01964409 | 0.08442537
[5 empty] | 0.02000396 | 0.08741615
[5 empty] | 0.02034365 | 0.09040692
[5 empty] | 0.02066279 | 0.0933977
[5 empty] | 0.02096101 | 0.09638847
[5 empty] | 0.02123796 | 0.09937925
[5 empty] | 0.02149326 | 0.10237
[5 empty] | 0.02172655 | 0.1053608
[5 empty] | 0.02193747 | 0.1083516
[5 empty] | 0.02212565 | 0.1113424
[5 empty] | 0.02229072 | 0.1143331
[5 empty] | 0.02243233 | 0.1173239
[5 empty] | 0.0225501 | 0.1203147
[5 empty] | 0.02264368 | 0.1233055
[5 empty] | 0.02271269 | 0.1262962
[5 empty] | 0.02277627 | 0.129287
[5 empty] | 0.02277556 | 0.1322778
[5 empty] | 0.02276861 | 0.1352686
[5 empty] | 0.02273718 | 0.1382593
[5 empty] | 0.02268436 | 0.1412501
[5 empty] | 0.02261328 | 0.1442409
[5 empty] | 0.02252709 | 0.1472317
[5 empty] | 0.02242892 | 0.15
[5 empty] | 0.02232189 | 0.1532132
[5 empty] | 0.02220916 | 0.156204
[5 empty] | 0.02209385 | 0.1591948
[5 empty] | 0.0219791 | 0.1621855
[5 empty] | 0.02186804 | 0.1651763
[5 empty] | 0.02176381 | 0.1681671
[5 empty] | 0.02166538 | 0.1711579
[5 empty] | 0.02154788 | 0.1741487
[5 empty] | 0.02141637 | 0.1771394
[5 empty] | 0.0212827 | 0.1801302
[5 empty] | 0.02115871 | 0.183121
[5 empty] | 0.02105626 | 0.1861118
[5 empty] | 0.02098719 | 0.1891025
[5 empty] | 0.02096332 | 0.1920933
[5 empty] | 0.02098094 | 0.1950841
[5 empty] | 0.02102686 | 0.1980749
[5 empty] | 0.02109552 | 0.2010656
[5 empty] | 0.02118138 | 0.2040564
[5 empty] | 0.02127888 | 0.2070472
[5 empty] | 0.02138247 | 0.210038
[5 empty] | 0.02148659 | 0.2130287
[5 empty] | 0.0215857 | 0.2160195
[5 empty] | 0.02167425 | 0.2190103
[5 empty] | 0.02174668 | 0.2220011
[5 empty] | 0.02179743 | 0.2249918
[5 empty] | 0.02182096 | 0.2279826
[5 empty] | 0.02180179 | 0.2309734
[5 empty] | 0.02171847 | 0.2339642
[5 empty] | 0.02157914 | 0.236955
[5 empty] | 0.02139311 | 0.2399457
[5 empty] | 0.0211697 | 0.2429365
[5 empty] | 0.0209182 | 0.2459273
[5 empty] | 0.02064791 | 0.2489181
[5 empty] | 0.02036816 | 0.2519088
[5 empty] | 0.02008823 | 0.2548996
[5 empty] | 0.01981744 | 0.2578904
[5 empty] | 0.01956509 | 0.2608812
[5 empty] | 0.01934049 | 0.2638719
[5 empty] | 0.01915294 | 0.2668627
[5 empty] | 0.01900596 | 0.2698535
[5 empty] | 0.01886104 | 0.2728443
[5 empty] | 0.01871447 | 0.275835
[5 empty] | 0.01857261 | 0.2788258
[5 empty] | 0.01844184 | 0.2818166
[5 empty] | 0.01832855 | 0.2848074
[5 empty] | 0.01823911 | 0.2877981
[5 empty] | 0.0181799 | 0.2907889
[5 empty] | 0.0181573 | 0.2937797
[5 empty] | 0.01816764 | 0.2967705
[5 empty] | 0.01819915 | 0.2997613
[5 empty] | 0.01824882 | 0.302752
[5 empty] | 0.01831365 | 0.3057428
[5 empty] | 0.01839063 | 0.3087336
[5 empty] | 0.01847676 | 0.3117244
[5 empty] | 0.01856905 | 0.3147151
[5 empty] | 0.0186645 | 0.3177059
[5 empty] | 0.01876011 | 0.3206967
[5 empty] | 0.01885292 | 0.3236875
[5 empty] | 0.01894897 | 0.3266782
[5 empty] | 0.01905361 | 0.329669
[5 empty] | 0.01916644 | 0.3326598
[5 empty] | 0.01928704 | 0.3356506
[5 empty] | 0.019415 | 0.3386413
[5 empty] | 0.01954991 | 0.3416321
[5 empty] | 0.01969134 | 0.3446229
[5 empty] | 0.0198389 | 0.3476137
[5 empty] | 0.01999216 | 0.3506044
[5 empty] | 0.02015072 | 0.3535952
[5 empty] | 0.02031415 | 0.356586