## 1
Общество с ограниченной ответственностью "Инженерная геология" (ООО "ИнжГео") | [11 empty] | Общество с ограниченной ответственностью "Инженерная геология" (ООО "ИнжГео")
Юр. адрес: 117279, г. Москва, ул. Миклухо-Маклая, 36 а, этаж 5, пом. XXIII к. 76-84 | [11 empty] | Юр. адрес: 117279, г. Москва, ул. Миклухо-Маклая, 36 а, этаж 5, пом. XXIII к. 76-84 | [8 empty] | нагр |  |  | X0 | Y0 | R |  | нагр |  |  |  | X0 | Y0 | R | нагр |  |  |  | X0 | Y0 | R |  | нагр |  |  |  | X0 | Y0 | R
Телефон/факс +7 (495) 132-30-00, Адрес электронной почты inbox@inj-geo.ru | [11 empty] | Телефон/факс +7 (495) 132-30-00, Адрес электронной почты inbox@inj-geo.ru | [12 empty] | 0 | [7 empty] | 0 | [6 empty] | 0 | [7 empty] | 0
[21 empty] | девиатор | [6 empty] | девиатор | [6 empty] | девиатор | [7 empty] | девиатор
Испытательная лаборатория ООО «ИнжГео» | [11 empty] | Испытательная лаборатория ООО «ИнжГео» | [8 empty] | x0 | Угол | X | Y |  |  |  | x0 |  | Угол | X | Y |  |  | x0 |  | Угол | X | Y |  |  |  | x0 |  | Угол | X | Y
Адрес места осуществления деятельности лаборатории: г. Москва, просп. Вернадского, д. 51, стр. 1 | [11 empty] | Адрес места осуществления деятельности лаборатории: г. Москва, просп. Вернадского, д. 51, стр. 1 | [9 empty] | 0 | [7 empty] | 0 | [6 empty] | 0 | [7 empty] | 0
Телефон +7(910)4557682, E-mail: slg85@mail.ru | [11 empty] | Телефон +7(910)4557682, E-mail: slg85@mail.ru | [9 empty] | 5 | [7 empty] | 5 | [6 empty] | 5 | [7 empty] | 5
[22 empty] | 10 | [7 empty] | 10 | [6 empty] | 10 | [7 empty] | 10
[12 empty] | Протокол испытаний № 13-63/40 от 08-12-2022 | [9 empty] | 15 | [7 empty] | 15 | [6 empty] | 15 | [7 empty] | 15
[22 empty] | 20 | [7 empty] | 20 | [6 empty] | 20 | [7 empty] | 20
[12 empty] | Наименование и адрес заказчика: Переход трубопровода через р. Енисей | [9 empty] | 25 | [7 empty] | 25 | [6 empty] | 25 | [7 empty] | 25
[12 empty] | Наименование объекта: ООО Регионстрой | [9 empty] | 30 | [7 empty] | 30 | [6 empty] | 30 | [7 empty] | 30
Наименование используемого метода/методики: ГОСТ 12248.4-2020 | [11 empty] | Наименование используемого метода/методики: ГОСТ 12248.3-2020 | [9 empty] | 35 | [7 empty] | 35 | [6 empty] | 35 | [7 empty] | 35
Условия проведения испытания: температура окружающей среды (18 - 25)0С, влажность воздуха (40 - 75)% | [11 empty] | Условия проведения испытания: температура окружающей среды (18 - 25)0С, влажность воздуха (40 - 75)% | [9 empty] | 40 | [7 empty] | 40 | [6 empty] | 40 | [7 empty] | 40
[12 empty] | Дата получение объекта подлежащего испытаниям: 11-11-2022 | [9 empty] | 45 | [7 empty] | 45 | [6 empty] | 45 | [7 empty] | 45
[12 empty] | Дата испытания: 25.10.2022-19.11.2040 | [9 empty] | 50 | [7 empty] | 50 | [6 empty] | 50 | [7 empty] | 50
[22 empty] | 55 | [7 empty] | 55 | [6 empty] | 55 | [7 empty] | 55
Испытание грунтов методом трехосного сжатия | [11 empty] | Испытание грунтов методом трехосного сжатия | [9 empty] | 60 | [7 empty] | 60 | [6 empty] | 60 | [7 empty] | 60
[22 empty] | 65 | [7 empty] | 65 | [6 empty] | 65 | [7 empty] | 65
Лабораторный номер: | [6 empty] | We, д.е. = |  |  |  |  | Лабораторный номер: |  | 1075 |  |  |  | We, д.е. = | 0.538958387 |  |  | 70 | [7 empty] | 70 | [6 empty] | 70 | [7 empty] | 70
Номер скважины: | [6 empty] | ρ, г/см3 = |  |  |  |  | Номер скважины: |  | BH-007 |  |  |  | ρ, г/см3 = | 1.51 |  |  | 75 | [7 empty] | 75 | [6 empty] | 75 | [7 empty] | 75
Глубина отбора, м: | [6 empty] | ρs, г/см3 = |  |  |  |  | Глубина отбора, м: |  | 1 |  |  |  | ρs, г/см3 = | 2.72 |  |  | 80 | [7 empty] | 80 | [6 empty] | 80 | [7 empty] | 80
Наименование грунта: | [6 empty] | e, д.е. = |  |  |  |  | Наименование грунта: |  | Суглинок, после оттаивания текучий, легкий песчанистый |  |  |  | e, д.е. = | 1.772163 |  |  | 85 | [7 empty] | 85 | [6 empty] | 85 | [7 empty] | 85
Схема проведения опыта: | [6 empty] | IL, д.е. = |  |  |  |  | Схема проведения опыта: |  | КД |  |  |  | IL, д.е. = | 2.651 |  |  | 90 | [7 empty] | 90 | [6 empty] | 90 | [7 empty] | 90
[22 empty] | 95 | [7 empty] | 95 | [6 empty] | 95 | [7 empty] | 95
[22 empty] | 100 | [7 empty] | 100 | [6 empty] | 100 | [7 empty] | 100
Результаты испытаний | [11 empty] | Результаты испытаний | [9 empty] | 105 | [7 empty] | 105 | [6 empty] | 105 | [7 empty] | 105
[22 empty] | 110 | [7 empty] | 110 | [6 empty] | 110 | [7 empty] | 110
[22 empty] | 115 | [7 empty] | 115 | [6 empty] | 115 | [7 empty] | 115
[22 empty] | 120 | [7 empty] | 120 | [6 empty] | 120 | [7 empty] | 120
[22 empty] | 125 | [7 empty] | 125 | [6 empty] | 125 | [7 empty] | 125
[22 empty] | 130 | [7 empty] | 130 | [6 empty] | 130 | [7 empty] | 130
[22 empty] | 135 | [7 empty] | 135 | [6 empty] | 135 | [7 empty] | 135
[22 empty] | 140 | [7 empty] | 140 | [6 empty] | 140 | [7 empty] | 140
[22 empty] | 145 | [7 empty] | 145 | [6 empty] | 145 | [7 empty] | 145
[22 empty] | 150 | [7 empty] | 150 | [6 empty] | 150 | [7 empty] | 150
[22 empty] | 155 | [7 empty] | 155 | [6 empty] | 155 | [7 empty] | 155
[22 empty] | 160 | [7 empty] | 160 | [6 empty] | 160 | [7 empty] | 160
[22 empty] | 165 | [7 empty] | 165 | [6 empty] | 165 | [7 empty] | 165
[22 empty] | 170 | [7 empty] | 170 | [6 empty] | 170 | [7 empty] | 170
[22 empty] | 175 | [7 empty] | 175 | [6 empty] | 175 | [7 empty] | 175
[22 empty] | 180 | [7 empty] | 180 | [6 empty] | 180 | [7 empty] | 180
[13 empty] | Давление в камере, Мпа σ3 | Вертикальная нагрузка, Мпа σ1 | Поровое давление, Мпа u
| K0, д.е. | 0.7750489 |  |  |  |  | Коэфф. Точки | [5 empty] | 0.05 | 0.09411018 | [5 empty] | 1 | [6 empty] | σ3,кПа | σ1,кПа | u, кПа |  |  |  | 4
| q_zg, МПа | 0.03875245 | [10 empty] | 0.15 | 0.2521584 | [27 empty] | δ3, Мпа | δ1-δ3, МПа | δ1, МПа | δ1, КПа
|  |  | Модуль деформации, МПа: | [9 empty] | 0.25 | 0.4102066 | [21 empty] | С, МПа:
|  |  | Е0= |  | Точки модуля (полное напр.), МПа |  |  |  | 0.03875245 | 0.06200392 | [25 empty] | φ, град:
|  |  | E50 = |  | qf (полное напр.), МПа |  |  |  | 0.06046316 | [26 empty] | E, Мпа
|  |  | Коэф. Поперечной деформации, ϑ = | [9 empty] | Эффективные значения угла внутреннего трения и удельного сцепления ϕ', С' | [13 empty] | x | 0
[13 empty] | ϕ', град. = | 13 | [12 empty] | y |  |  |  | С, кПа | φ,°
[13 empty] | С', МПа = | 0.006
| Исполнитель: | [6 empty] | Морозов Д.С. |  |  |  |  | Исполнитель: |  |  |  |  | Морозов Д.С.
| Начальник исп. лаборатории: | [6 empty] | Семиколенова Л.Г. |  |  |  |  | Начальник исп. лаборатории: |  |  |  |  | Семиколенова Л.Г.
Лист 1 , всего листов 2 | [11 empty] | Лист 2 , всего листов 2
Частичное воспроизведение протокола испытаний без письменного разрешения ООО «ИнжГео» ЗАПРЕЩАЕТСЯ | [11 empty] | Частичное воспроизведение протокола испытаний без письменного разрешения ООО «ИнжГео» ЗАПРЕЩАЕТСЯ
[5 empty] | второй график |  | первый график | [9 empty] | К Пуассона
dev50 | epsE50 | ind | devE0 | epsE0 | dev | eps | sigma |  | dev1 | eps1 | dev2 | eps2 | dev3 | eps3 |  | Глины
0.01046316 | 0.008712761 |  |  |  | 0 | 0 |  |  | 0 | 0 | 0 | 0 | 0 | 0 |  | < 0 | 0,20-0,30
ind |  |  |  |  | 0.001175431 | 0.0004917451 |  |  | 0.003193646 | 0.001580162 | 0.01104192 | 0.001552643 | 0.01639778 | 0.00155844 |  | 0-0,25 | 0,30-0,38
2 |  |  |  |  | 0.002317001 | 0.0009834901 |  |  | 0.0075 | 0.0037471875 | 0.0225 | 0.003406534 | 0.02994895 | 0.003116879 |  | 0,25< | 0,38-0,45
E0 |  |  |  |  | 0.003390851 | 0.001475235 |  |  | 0.008778054 | 0.004740487 | 0.02684919 | 0.004657929 | 0.0375 | 0.003944408 |  | Суглинки | 0,35-0,37
epsE0 | devE0 |  |  |  | 0.004363122 | 0.00196698 |  |  | 0.0109257 | 0.006320649 | 0.03268156 | 0.006210572 | 0.04916958 | 0.006233759 |  | Пески и супеси | 0,30-0,35
0.002904254 | 0.005812867 |  |  |  | 0.005199951 | 0.002458725 |  |  | 0.0124075 | 0.007900811 | 0.03800073 | 0.007763215 | 0.05711978 | 0.007792199
[5 empty] | 0.005812867 | 0.002904254 |  |  | 0.01423685 | 0.009480974 | 0.04294991 | 0.009315858 | 0.06335194 | 0.009350638
График E50 |  | График E |  |  | 0.006444671 | 0.003442215 |  |  | 0.01602713 | 0.01106114 | 0.04617228 | 0.0108685 | 0.06896785 | 0.01090908
eps | q | sigma |  |  | 0.00699534 | 0.00393396 |  |  | 0.01729173 | 0.0126413 | 0.0510792 | 0.01288911 | 0.07406931 | 0.01246752
Горизонтальная линия E50 |  | Касательная |  |  | 0.007517603 | 0.004425706 |  |  | 0.01854404 | 0.01422146 | 0.05222807 | 0.01397379 | 0.08010331 | 0.01404267
0 |  | a | b |  | 0.008008788 | 0.004917451 |  |  | 0.01989745 | 0.01580162 | 0.0553897 | 0.01552643 | 0.08365792 | 0.0155844
|  |  | 0 |  | 0.008466226 | 0.005409196 |  |  | 0.02126534 | 0.01738178 | 0.05821434 | 0.01707907 | 0.08682946 | 0.01714284
Вертикальная линия E50 |  | p1 и p2 |  |  | 0.008887244 | 0.005900941 |  |  | 0.02205509 | 0.01836546 | 0.06069764 | 0.01863172 | 0.09136448 | 0.01870128
| 0 | 0 |  |  | 0.009269172 | 0.006392686 |  |  | 0.0231576 | 0.02054211 | 0.06293524 | 0.02018436 | 0.09555472 | 0.02025972
[5 empty] | 0.009609339 | 0.006884431 |  |  | 0.02445155 | 0.02212227 | 0.06542277 | 0.021737 | 0.0991919 | 0.02181816
Касательная линия E50 |  |  |  |  | 0.009905075 | 0.007376176 |  |  | 0.0253448 | 0.02370243 | 0.06845587 | 0.02328964 | 0.1041677 | 0.0233766
0 | 0 | Горизонтальная 1 |  |  | 0.01015371 | 0.007867921 |  |  | 0.02683436 | 0.0252826 | 0.07063018 | 0.02484229 | 0.108574 | 0.02493504
[5 empty] | 0.01035257 | 0.008359666 |  |  | 0.02751723 | 0.02686276 | 0.07314132 | 0.02639493 | 0.1113024 | 0.02649348
Горизонтальная линия qкр |  |  |  |  | 0.01046316 | 0.008712761 |  |  | 0.02859041 | 0.02844292 | 0.07548495 | 0.02794757 | 0.1155446 | 0.02805192
Горизонтальная линия q |  | Горизонтальная 2 |  |  | 0.01063434 | 0.009343156 |  |  | 0.02995091 | 0.03002308 | 0.07795669 | 0.02950022 | 0.1193924 | 0.02961035
0 |  | 0 |  |  | 0.01076574 | 0.009834901 |  |  | 0.03079574 | 0.03160325 | 0.07965218 | 0.03105286 | 0.1221376 | 0.03116879
[5 empty] | 0.01089526 | 0.01032665 |  |  | 0.03172188 | 0.03318341 | 0.08196706 | 0.0326055 | 0.1254717 | 0.03272723
Вертикальная линия q |  |  |  |  | 0.01102293 | 0.01081839 |  |  | 0.03272636 | 0.03476357 | 0.08409697 | 0.03415815 | 0.1285867 | 0.03428567
| 0 |  |  |  | 0.01114874 | 0.01131014 |  |  | 0.03400617 | 0.03634373 | 0.08653754 | 0.03571079 | 0.1329741 | 0.03584411
[5 empty] | 0.0112727 | 0.01180188 |  |  | 0.03505831 | 0.03792389 | 0.0880844 | 0.03726343 | 0.1359258 | 0.03740255
[5 empty] | 0.01139482 | 0.01229363 |  |  | 0.03597979 | 0.03950406 | 0.0900332 | 0.03881607 | 0.1382334 | 0.03896099
[5 empty] | 0.01151509 | 0.01278537 |  |  | 0.03656761 | 0.04108422 | 0.09127958 | 0.04036872 | 0.1410888 | 0.04051943
[5 empty] | 0.01163353 | 0.01327712 |  |  | 0.03771878 | 0.04266438 | 0.09291916 | 0.04192136 | 0.1430835 | 0.04207787
[5 empty] | 0.01175014 | 0.01376886 |  |  | 0.0381303 | 0.04424454 | 0.09424758 | 0.043474 | 0.1468094 | 0.04363631
[5 empty] | 0.01186493 | 0.01426061 |  |  | 0.03899917 | 0.04582471 | 0.09606049 | 0.04502665 | 0.1487581 | 0.04519475
[5 empty] | 0.0119779 | 0.01475235 |  |  | 0.0399224 | 0.04740487 | 0.09705352 | 0.04657929 | 0.1505215 | 0.04675319
[5 empty] | 0.01208906 | 0.0152441 |  |  | 0.04059699 | 0.04898503 | 0.0981223 | 0.04813193 | 0.1523912 | 0.04831163
[5 empty] | 0.01219841 | 0.01573584 |  |  | 0.04091994 | 0.05056519 | 0.09886247 | 0.04968457 | 0.1545589 | 0.04987007
[5 empty] | 0.01230596 | 0.01622759 |  |  | 0.04148825 | 0.05214535 | 0.09926967 | 0.05123722 | 0.1559164 | 0.05142851
[5 empty] | 0.01241172 | 0.01671933 |  |  | 0.04239894 | 0.05372552 | 0.1005395 | 0.05278986 | 0.1563555 | 0.05298695
[5 empty] | 0.01251568 | 0.01721108 |  |  | 0.042449 | 0.05530568 | 0.1010677 | 0.0543425 | 0.1575677 | 0.05454539
[5 empty] | 0.01261786 | 0.01770282 |  |  | 0.04313544 | 0.05688584 | 0.1018498 | 0.05589515 | 0.158845 | 0.05610383
[5 empty] | 0.01271826 | 0.01819457 |  |  | 0.04315526 | 0.058466 | 0.1021584 | 0.05744779 | 0.158879 | 0.05766227
[5 empty] | 0.01281689 | 0.01868631 |  |  | 0.04350547 | 0.06004617 | 0.1013584 | 0.05900043 | 0.1602066 | 0.05922071
[5 empty] | 0.01291374 | 0.01917806 |  |  | 0.04388306 | 0.06162633 | 0.1020193 | 0.06055308 | 0.1601961 | 0.06077915
[5 empty] | 0.01300883 | 0.0196698 |  |  | 0.04411018 | 0.06320649 | 0.1018099 | 0.06210572 | 0.1587881 | 0.06233759
[5 empty] | 0.01310217 | 0.02016155 |  |  | 0.04400941 | 0.06478665 | 0.1018393 | 0.06365836 | 0.1590749 | 0.06389603
[5 empty] | 0.01319375 | 0.02065329 |  |  | 0.04398548 | 0.06636682 | 0.1016163 | 0.065211 | 0.1594706 | 0.06545447
[5 empty] | 0.01328359 | 0.02114504 |  |  | 0.04363099 | 0.06794698 | 0.10065 | 0.06676365 | 0.1587896 | 0.06701291
[5 empty] | 0.01337168 | 0.02163678 |  |  | 0.04375004 | 0.06952714 | 0.1010493 | 0.06831629 | 0.158146 | 0.06857135
[5 empty] | 0.01345804 | 0.02212853 |  |  | 0.0435467 | 0.0711073 | 0.1002233 | 0.06986893 | 0.1580541 | 0.07012979
[5 empty] | 0.01354267 | 0.02262027 |  |  | 0.04362507 | 0.07268746 | 0.1000808 | 0.07142158 | 0.1576281 | 0.07168823
[5 empty] | 0.01362557 | 0.02311202 |  |  | 0.04328922 | 0.07426763 | 0.09903088 | 0.07297422 | 0.1568822 | 0.07324667
[5 empty] | 0.01370676 | 0.02360376 |  |  | 0.04324325 | 0.07584779 | 0.09928249 | 0.07452686 | 0.1562307 | 0.07480511
[5 empty] | 0.01378623 | 0.02409551 |  |  | 0.04299123 | 0.07742795 | 0.09924461 | 0.0760795 | 0.1547879 | 0.07636355
[5 empty] | 0.01386399 | 0.02458725 |  |  | 0.04273726 | 0.07900811 | 0.0989262 | 0.07763215 | 0.1544678 | 0.07792199
[5 empty] | 0.01394004 | 0.025079 |  |  | 0.04268541 | 0.08058828 | 0.09853626 | 0.07918479 | 0.1547848 | 0.07948043
[5 empty] | 0.0140144 | 0.02557074 |  |  | 0.04273977 | 0.08216844 | 0.09798374 | 0.08073743 | 0.1530532 | 0.08103887
[5 empty] | 0.01408707 | 0.02606249 |  |  | 0.04260443 | 0.0837486 | 0.09827763 | 0.08229008 | 0.1541871 | 0.08259731
[5 empty] | 0.01415805 | 0.02655423 |  |  | 0.04248347 | 0.08532876 | 0.0980269 | 0.08384272 | 0.1532007 | 0.08415575
[5 empty] | 0.01422735 | 0.02704598 |  |  | 0.04208097 | 0.08690892 | 0.09804051 | 0.08539536 | 0.1534083 | 0.08571419
[5 empty] | 0.01429497 | 0.02753772 |  |  | 0.04240103 | 0.08848909 | 0.0976912 | 0.08694801 | 0.1528117 | 0.08727263
[5 empty] | 0.01436093 | 0.02802947 |  |  | 0.04204772 | 0.09006925 | 0.09714762 | 0.08850065 | 0.1536384 | 0.08883106
[5 empty] | 0.01442521 | 0.02852121 |  |  | 0.04222116 | 0.09164941 | 0.09760925 | 0.09005329 | 0.1527737 | 0.0903895
[5 empty] | 0.01448784 | 0.02901296 |  |  | 0.0423008 | 0.09322957 | 0.09747555 | 0.09160593 | 0.1523169 | 0.09194794
[5 empty] | 0.01454882 | 0.0295047 |  |  | 0.04208289 | 0.09480974 | 0.09704599 | 0.09315858 | 0.1532671 | 0.09350638
[5 empty] | 0.01460814 | 0.02999645 |  |  | 0.04186717 | 0.0963899 | 0.09742003 | 0.09471122 | 0.1521234 | 0.09506482
[5 empty] | 0.01466582 | 0.03048819 |  |  | 0.04185342 | 0.09797006 | 0.09769714 | 0.09626386 | 0.153185 | 0.09662326
[5 empty] | 0.01472187 | 0.03097994 |  |  | 0.04224137 | 0.09955022 | 0.0972768 | 0.09781651 | 0.1530511 | 0.0981817
[5 empty] | 0.01477628 | 0.03147168 |  |  | 0.0421308 | 0.1011304 | 0.09725845 | 0.09936915 | 0.1525207 | 0.09974014
[5 empty] | 0.01482906 | 0.03196343 |  |  | 0.04212146 | 0.1027105 | 0.09764159 | 0.1009218 | 0.1522931 | 0.1012986
[5 empty] | 0.01488023 | 0.03245517 |  |  | 0.04201311 | 0.1042907 | 0.09762566 | 0.1024744 | 0.1529674 | 0.102857
[5 empty] | 0.01492977 | 0.03294692 |  |  | 0.04190549 | 0.1058709 | 0.09681014 | 0.1040271 | 0.1530427 | 0.1044155
[5 empty] | 0.01497771 | 0.03343866 |  |  | 0.04209838 | 0.107451 | 0.09729449 | 0.1055797 | 0.1530183 | 0.1059739
[5 empty] | 0.01502404 | 0.03393041 |  |  | 0.04179153 | 0.1090312 | 0.09677818 | 0.1071324 | 0.1530933 | 0.1075323
[5 empty] | 0.01506878 | 0.03442215 |  |  | 0.0418847 | 0.1106114 | 0.09676068 | 0.108685 | 0.1520667 | 0.1090908
[5 empty] | 0.01511192 | 0.0349139 |  |  | 0.04177763 | 0.1121915 | 0.09764146 | 0.1102377 | 0.1521379 | 0.1106492
[5 empty] | 0.01515347 | 0.03540564 |  |  | 0.0421701 | 0.1137717 | 0.09721998 | 0.1117903 | 0.1521059 | 0.1122077
[5 empty] | 0.01519343 | 0.03589739 |  |  | 0.04176186 | 0.1153518 | 0.0965957 | 0.1133429 | 0.1518698 | 0.1137661
[5 empty] | 0.01523182 | 0.03638913 |  |  | 0.04205266 | 0.116932 | 0.0968681 | 0.1148956 | 0.1527289 | 0.1153245
[5 empty] | 0.01526864 | 0.03688088 |  |  | 0.04184227 | 0.1185122 | 0.09663665 | 0.1164482 | 0.1523823 | 0.116883
[5 empty] | 0.01530389 | 0.03737262 |  |  | 0.04183043 | 0.1200923 | 0.0969008 | 0.1180009 | 0.1525292 | 0.1184414
[5 empty] | 0.01533758 | 0.03786437 |  |  | 0.04211692 | 0.1216725 | 0.09676003 | 0.1195535 | 0.1524687 | 0.1199999
[5 empty] | 0.01536971 | 0.03835611 |  |  | 0.04170147 | 0.1232527 | 0.0971138 | 0.1211062 | 0.1515999 | 0.1215583
[5 empty] | 0.01540029 | 0.03884786 |  |  | 0.04168386 | 0.1248328 | 0.09675837 | 0.1226588 | 0.1512221 | 0.1231167
[5 empty] | 0.01542933 | 0.0393396 |  |  | 0.04186385 | 0.126413 | 0.09654288 | 0.1242114 | 0.1510928 | 0.1246752
[5 empty] | 0.01545683 | 0.03983135 |  |  | 0.04164052 | 0.1279931 | 0.09675934 | 0.1257641 | 0.1518489 | 0.1262336
[5 empty] | 0.01548279 | 0.0403231 |  |  | 0.04179249 | 0.1295733 | 0.09622005 | 0.1273167 | 0.1518084 | 0.1277921
[5 empty] | 0.01550722 | 0.04081484 |  |  | 0.04161362 | 0.1311535 | 0.09653731 | 0.1288694 | 0.1509907 | 0.1293505
[5 empty] | 0.01553014 | 0.04130659 |  |  | 0.04180951 | 0.1327336 | 0.09572342 | 0.130422 | 0.1505154 | 0.1309089
[5 empty] | 0.01555153 | 0.04179833 |  |  | 0.04128576 | 0.1343138 | 0.09499069 | 0.1319747 | 0.150302 | 0.1324674
[5 empty] | 0.01557141 | 0.04229008 |  |  | 0.04114796 | 0.135894 | 0.09555142 | 0.1335273 | 0.1487699 | 0.1340258
[5 empty] | 0.01558979 | 0.04278182 |  |  | 0.04130172 | 0.1374741 | 0.0944179 | 0.1350799 | 0.1493388 | 0.1355843
[5 empty] | 0.01560666 | 0.04327357 |  |  | 0.04105264 | 0.1390543 | 0.09450244 | 0.1366326 | 0.147428 | 0.1371427
[5 empty] | 0.01562204 | 0.04376531 |  |  | 0.04080631 | 0.1406344 | 0.09401735 | 0.1381852 | 0.1482572 | 0.1387011
[5 empty] | 0.01563593 | 0.04425706 |  |  | 0.04056833 | 0.1422146 | 0.09377492 | 0.1397379 | 0.1466458 | 0.1402596
[5 empty] | 0.01564833 | 0.0447488 |  |  | 0.04074431 | 0.1437948 | 0.09398746 | 0.1412905 | 0.1476134 | 0.141818
[5 empty] | 0.01565925 | 0.04524055 |  |  | 0.04033984 | 0.1453749 | 0.09376727 | 0.1428432 | 0.1464794 | 0.1433765
[5 empty] | 0.0156687 | 0.04573229 |  |  | 0.04056052 | 0.1469551 | 0.09342661 | 0.1443958 | 0.1460633 | 0.1449349
[5 empty] | 0.01567668 | 0.04622404 |  |  | 0.04031196 | 0.1485353 | 0.09384806 | 0.1459484 | 0.1464673 | 0.1464933
[5 empty] | 0.0156832 | 0.04671578 |  |  | 0.04059933 | 0.1501154 | 0.09410713 | 0.1475011 | 0.1461378 | 0.1480518
[5 empty] | 0.01568826 | 0.04720753 |  |  | 0.0402116 | 0.1516956 | 0.09330035 | 0.1490537 | 0.1476645 | 0.1496102
[5 empty] | 0.01569186 | 0.04769927 |  |  | 0.04054042 | 0.1532757 | 0.09432423 | 0.1506064 | 0.1469416 | 0.1511687
[5 empty] | 0.01569402 | 0.04819102 |  |  | 0.04058421 | 0.1548559 | 0.09447529 | 0.152159 | 0.1479638 | 0.1527271
[5 empty] | 0.01569474 | 0.04868276 |  |  | 0.04044139 | 0.1564361 | 0.09465005 | 0.1537117 | 0.1478256 | 0.1542855
[5 empty] | 0.01569474 | 0.04868276 |  |  | 0.04061037 | 0.1580162 | 0.09394501 | 0.1552643 | 0.1471213 | 0.155844
[5 empty] | 0.01530285 | 0.04868249 |  |  | 0.04048956 | 0.1595964 | 0.0946567 | 0.1568169 | 0.1480454 | 0.1574024
[5 empty] | 0.01491538 | 0.04868222 |  |  | 0.04067738 | 0.1611766 | 0.09508163 | 0.1583696 | 0.1489925 | 0.1589609
[5 empty] | 0.01453286 | 0.04868196 |  |  | 0.04087225 | 0.1627567 | 0.09551631 | 0.1599222 | 0.1487571 | 0.1605193
[5 empty] | 0.01415584 | 0.04868169 |  |  | 0.04077257 | 0.1643369 | 0.09555727 | 0.1614749 | 0.1486334 | 0.1620777
[5 empty] | 0.01378486 | 0.04868142 |  |  | 0.04107676 | 0.165917 | 0.09560101 | 0.1630275 | 0.1496162 | 0.1636362
[5 empty] | 0.01342047 | 0.04868115 |  |  | 0.04118323 | 0.1674972 | 0.09604406 | 0.1645802 | 0.1498998 | 0.1651946
[5 empty] | 0.01306319 | 0.04868088 |  |  | 0.04109041 | 0.1690774 | 0.09558293 | 0.1661328 | 0.1503787 | 0.1667531
[5 empty] | 0.01271357 | 0.04868061 |  |  | 0.0411967 | 0.1706575 | 0.09611414 | 0.1676854 | 0.1511473 | 0.1683115
[5 empty] | 0.01237216 | 0.04868034 |  |  | 0.04140051 | 0.1722377 | 0.0964342 | 0.1692381 | 0.1518003 | 0.1698699
[5 empty] | 0.01203949 | 0.04868008 |  |  | 0.04160027 | 0.1738178 | 0.09683962 | 0.1707907 | 0.1510319 | 0.1714284
[5 empty] | 0.0117161 | 0.04867981 |  |  | 0.04149438 | 0.175398 | 0.09682693 | 0.1723434 | 0.1520368 | 0.1729868
[5 empty] | 0.01140254 | 0.04867954 |  |  | 0.04158126 | 0.1769782 | 0.09659263 | 0.173896 | 0.1526093 | 0.1745453
[5 empty] | 0.01109934 | 0.04867927 |  |  | 0.04185933 | 0.1785583 | 0.09753326 | 0.1754487 | 0.152944 | 0.1761037
[5 empty] | 0.01080704 | 0.048679 |  |  | 0.04202699248 | 0.1801385 | 0.09694531 | 0.1770013 | 0.1531354 | 0.1776621
[5 empty] | 0.0105262 | 0.04867873 |  |  | 0.04188267 | 0.1817187 | 0.0977253 | 0.1785539 | 0.1522778 | 0.1792206
[5 empty] | 0.01025733 | 0.04867846 |  |  | 0.04192477 | 0.1832988 | 0.09746976 | 0.1801066 | 0.1529658 | 0.180779
[5 empty] | 0.010001 | 0.0486782 |  |  | 0.04215172 | 0.184879 | 0.09747222 | 0.1816592 | 0.1520937 | 0.1823374
[5 empty] | 0.009757735 | 0.04867793 |  |  | 0.04216191 | 0.1864591 | 0.09679907 | 0.1832119 | 0.1518185 | 0.1838959
[5 empty] | 0.009528078 | 0.04867766 |  |  | 0.04184542 | 0.1880393 | 0.09664641 | 0.1847645 | 0.1530149 | 0.1854543
[5 empty] | 0.00931257 | 0.04867739 |  |  | 0.04189232 | 0.1896195 | 0.09652007 | 0.1863172 | 0.1517921 | 0.1870128
[5 empty] | 0.009111753 | 0.04867712 |  |  | 0.04180523 | 0.1911996 | 0.0968259 | 0.1878698 | 0.1511594 | 0.1885712
[5 empty] | 0.008926166 | 0.04867685 |  |  | 0.0417868 | 0.1927798 | 0.09656973 | 0.1894224 | 0.151526 | 0.1901296
[5 empty] | 0.00875635 | 0.04867659 |  |  | 0.04143969 | 0.19436 | 0.09625741 | 0.1909751 | 0.1512013 | 0.1916881
[5 empty] | 0.008602847 | 0.04867632 |  |  | 0.04126657 | 0.1959401 | 0.09549477 | 0.1925277 | 0.1501945 | 0.1932465
[5 empty] | 0.008464112 | 0.04867605 |  |  | 0.04117008 | 0.1975203 | 0.09478765 | 0.1940804 | 0.1482148 | 0.194805
[5 empty] | 0.008328137 | 0.04867578 |  |  | 0.04085288 | 0.1991004 | 0.0944419 | 0.195633 | 0.1485715 | 0.1963634
[5 empty] | 0.008193261 | 0.04867551 |  |  | 0.04101764 | 0.2006806 | 0.09406335 | 0.1971857 | 0.1465739 | 0.1979218
[5 empty] | 0.008059899 | 0.04867524 |  |  | 0.04076701 | 0.2022608 | 0.09295784 | 0.1987383 | 0.1466312 | 0.1994803
[5 empty] | 0.007928469 | 0.04867497 |  |  | 0.04040364 | 0.2038409 | 0.09263121 | 0.2002909 | 0.1455527 | 0.2010387
[5 empty] | 0.007799388 | 0.04867471 |  |  | 0.03993021 | 0.2054211 | 0.0920893 | 0.2018436 | 0.1442477 | 0.2025972
[5 empty] | 0.007673072 | 0.04867444 |  |  | 0.03974936 | 0.2070013 | 0.09153795 | 0.2033962 | 0.1440253 | 0.2041556
[5 empty] | 0.007549938 | 0.04867417 |  |  | 0.03956375 | 0.2085814 | 0.09108301 | 0.2049489 | 0.1427949 | 0.205714
[5 empty] | 0.007430403 | 0.0486739 |  |  | 0.03897604 | 0.2101616 | 0.0901303 | 0.2065015 | 0.1414658 | 0.2072725
[5 empty] | 0.007314884 | 0.04867363 |  |  | 0.03908889 | 0.2117417 | 0.08878567 | 0.2080542 | 0.1399472 | 0.2088309
[5 empty] | 0.007203797 | 0.04867336 |  |  | 0.03860496 | 0.2133219 | 0.08815497 | 0.2096068 | 0.1400483 | 0.2103894
[5 empty] | 0.007097559 | 0.04867309 |  |  | 0.0383269 | 0.2149021 | 0.08794402 | 0.2111594 | 0.1375784 | 0.2119478
[5 empty] | 0.006996587 | 0.04867283 |  |  | 0.03785737 | 0.2164822 | 0.08755867 | 0.2127121 | 0.1371468 | 0.2135062
[5 empty] | 0.006901297 | 0.04867256 |  |  | 0.03759903 | 0.2180624 | 0.08680475 | 0.2142647 | 0.1367627 | 0.2150647
[5 empty] | 0.006812108 | 0.04867229 |  |  | 0.03775454 | 0.2196426 | 0.08608812 | 0.2158174 | 0.1359354 | 0.2166231
[5 empty] | 0.006729434 | 0.04867202 |  |  | 0.03732656 | 0.2212227 | 0.0861146 | 0.21737 | 0.1355742 | 0.2181816
[5 empty] | 0.006653693 | 0.04867175 |  |  | 0.03721774 | 0.2228029 | 0.08539004 | 0.2189227 | 0.1349883 | 0.21974
[5 empty] | 0.006585303 | 0.04867148 |  |  | 0.03683074 | 0.224383 | 0.08482027 | 0.2204753 | 0.133887 | 0.2212984
[5 empty] | 0.006524678 | 0.04867121 |  |  | 0.03656822 | 0.2259632 | 0.08459322 | 0.2220279 | 0.1336659 | 0.2228569
[5 empty] | 0.006472238 | 0.04867095 |  |  | 0.03672452 | 0.2275434 | 0.08415958 | 0.2235806 | 0.1325436 | 0.2244153
[5 empty] | 0.006428397 | 0.04867068 |  |  | 0.03667778 | 0.2291235 | 0.08451967 | 0.2251332 | 0.13131 | 0.2259738
[5 empty] | 0.006393573 | 0.04867041 |  |  | 0.03652832 | 0.2307037 | 0.08367749 | 0.2266859 | 0.1315716 | 0.2275322
[5 empty] | 0.006368183 | 0.04867014 |  |  | 0.03597795 | 0.2322839 | 0.08303704 | 0.2282385 | 0.1309347 | 0.2290906
[5 empty] | 0.006352643 | 0.04866987 |  |  | 0.0358285 | 0.233864 | 0.08350234 | 0.2297912 | 0.1310056 | 0.2306491
[5 empty] | 0.006347371 | 0.0486696 |  |  | 0.03568179 | 0.2354442 | 0.08227737 | 0.2313438 | 0.1302907 | 0.2322075
[5 empty] | 0.006347371 | 0.0486696 |  |  | 0.03563964 | 0.2370243 | 0.08266615 | 0.2328964 | 0.1300964 | 0.233766
[5 empty] | 0.006141166 | 0.04864928 |  |  | 0.03550387 | 0.2386045 | 0.08237267 | 0.2344491 | 0.1291289 | 0.2353244
[5 empty] | 0.005940393 | 0.04862895 |  |  | 0.0352763 | 0.2401847 | 0.08140094 | 0.2360017 | 0.1292946 | 0.2368828
[5 empty] | 0.005745327 | 0.04860863 |  |  | 0.03555875 | 0.2417648 | 0.08155496 | 0.2375544 | 0.1276 | 0.2384413
[5 empty] | 0.005556241 | 0.0485883 |  |  | 0.03535306 | 0.243345 | 0.08123873 | 0.239107 | 0.1282512 | 0.2399997
[5 empty] | 0.005373412 | 0.04856798 |  |  | 0.03536103 | 0.2449252 | 0.08165626 | 0.2406597 | 0.1279547 | 0.2415582
[5 empty] | 0.005197113 | 0.04854765 |  |  | 0.03518449 | 0.2465053 | 0.08141155 | 0.2422123 | 0.1280169 | 0.2431166
[5 empty] | 0.00502762 | 0.04852732 |  |  | 0.03522527 | 0.2480855 | 0.0813086 | 0.2437649 | 0.127444 | 0.244675
[5 empty] | 0.004865208 | 0.048507 |  |  | 0.03508518 | 0.2496656 | 0.08135141 | 0.2453176 | 0.1266424 | 0.2462335
[5 empty] | 0.004710151 | 0.04848667 |  |  | 0.03516604 | 0.2512458 | 0.08124248 | 0.2468702 | 0.1272177 | 0.2477919
[5 empty] | 0.004562725 | 0.04846635 |  |  | 0.03506735 | 0.252826 | 0.0809665 | 0.2484229 | 0.1267491 | 0.2493504
[5 empty] | 0.004423203 | 0.04844602 |  |  | 0.03508168 | 0.2544061 | 0.08081698 | 0.2499755 | 0.1274227 | 0.2509088
[5 empty] | 0.004291862 | 0.0484257 |  |  | 0.03480758 | 0.2559863 | 0.08089205 | 0.2515282 | 0.1269357 | 0.2524672
[5 empty] | 0.004168976 | 0.04840537 |  |  | 0.03524418 | 0.2575664 | 0.08168982 | 0.2530808 | 0.1264849 | 0.2540257
[5 empty] | 0.004054819 | 0.04838505 |  |  | 0.03499063 | 0.2591466 | 0.0812084 | 0.2546334 | 0.1274673 | 0.2555841
[5 empty] | 0.003949667 | 0.04836472 |  |  | 0.03504607 | 0.2607268 | 0.08124592 | 0.2561861 | 0.1278801 | 0.2571426
[5 empty] | 0.003853795 | 0.04834439 |  |  | 0.03510965 | 0.2623069 | 0.08200049 | 0.2577387 | 0.1273202 | 0.258701
[5 empty] | 0.003767477 | 0.04832407 |  |  | 0.0354805 | 0.2638871 | 0.08127023 | 0.2592914 | 0.1275847 | 0.2602594
[5 empty] | 0.003690988 | 0.04830374 |  |  | 0.03545777 | 0.2654673 | 0.08195327 | 0.260844 | 0.1280705 | 0.2618179
[5 empty] | 0.003624603 | 0.04828342 |  |  | 0.0352406 | 0.2670474 | 0.0818477 | 0.2623967 | 0.1289746 | 0.2633763
[5 empty] | 0.003568597 | 0.04826309 |  |  | 0.03542814 | 0.2686276 | 0.08245167 | 0.2639493 | 0.1286942 | 0.2649348
[5 empty] | 0.003523245 | 0.04824277 |  |  | 0.03561954 | 0.2702077 | 0.08306327 | 0.2655019 | 0.1297261 | 0.2664932
[5 empty] | 0.003488821 | 0.04822244 |  |  | 0.03551392 | 0.2717879 | 0.08318063 | 0.2670546 | 0.1289675 | 0.2680516
[5 empty] | 0.003465601 | 0.04820211 |  |  | 0.03571044 | 0.2733681 | 0.08330187 | 0.2686072 | 0.1294153 | 0.2696101
[5 empty] | 0.003453859 | 0.04818179 |  |  | 0.03570825 | 0.2749482 | 0.08352511 | 0.2701599 | 0.1298665 | 0.2711685
[5 empty] | 0.003452748 | 0.04816146 |  |  | 0.03620647 | 0.2765284 | 0.08334845 | 0.2717125 | 0.1312181 | 0.272727
[5 empty] | 0.003455809 | 0.04814114 |  |  | 0.03630426 | 0.2781086 | 0.08397003 | 0.2732652 | 0.1319673 | 0.2742854
[5 empty] | 0.003462194 | 0.04812081 |  |  | 0.03640077 | 0.2796887 | 0.08398796 | 0.2748178 | 0.1323109 | 0.2758438
[5 empty] | 0.003472178 | 0.04810049 |  |  | 0.03649512 | 0.2812689 | 0.08360147 | 0.2763704 | 0.1313471 | 0.2774023
[5 empty] | 0.003486036 | 0.04808016 |  |  | 0.03649041 | 0.282849 | 0.08392221 | 0.2779231 | 0.1328933 | 0.2789607
[5 empty] | 0.003504043 | 0.04805984 |  |  | 0.03649047 | 0.2844292 | 0.08445354 | 0.2794757 | 0.1317562 | 0.2805192
[5 empty] | 0.003526473 | 0.04803951 |  |  | 0.03659518 | 0.2860094 | 0.0845952 | 0.2810284 | 0.1336355 | 0.2820776
[5 empty] | 0.003553602 | 0.04801918 |  |  | 0.03670444 | 0.2875895 | 0.08554691 | 0.282581 | 0.1340307 | 0.283636
[5 empty] | 0.003585704 | 0.04799886 |  |  | 0.03691811 | 0.2891697 | 0.08580844 | 0.2841337 | 0.1331414 | 0.2851945
[5 empty] | 0.003623055 | 0.04797853 |  |  | 0.03673609 | 0.2907499 | 0.08547951 | 0.2856863 | 0.1334672 | 0.2867529
[5 empty] | 0.003665928 | 0.04795821 |  |  | 0.03725825 | 0.29233 | 0.08595988 | 0.2872389 | 0.1354078 | 0.2883114
[5 empty] | 0.0037146 | 0.04793788 |  |  | 0.03728448 | 0.2939102 | 0.08594927 | 0.2887916 | 0.1356626 | 0.2898698
[5 empty] | 0.003769344 | 0.04791756 |  |  | 0.03731466 | 0.2954903 | 0.08634743 | 0.2903442 | 0.1351313 | 0.2914282
[5 empty] | 0.003830436 | 0.04789723 |  |  | 0.03744867 | 0.2970705 | 0.0868541 | 0.2918969 | 0.1366134 | 0.2929867
[5 empty] | 0.00389815 | 0.04787691 |  |  | 0.03738639 | 0.2986507 | 0.08716903 | 0.2934495 | 0.1369086 | 0.2945451
[5 empty] | 0.003972762 | 0.04785658 |  |  | 0.03772771 | 0.3002308 | 0.08709194 | 0.2950022 | 0.1373165 | 0.2961035
[5 empty] | 0.004054546 | 0.04783625 |  |  | 0.0379725 | 0.301811 | 0.08772259 | 0.2965548 | 0.1383366 | 0.297662
[5 empty] | 0.004143777 | 0.04781593 |  |  | 0.03802066 | 0.3033912 | 0.08766072 | 0.2981074 | 0.1379685 | 0.2992204
[5 empty] | 0.004240729 | 0.0477956 |  |  | 0.03837205 | 0.3049713 | 0.08880605 | 0.2996601 | 0.1383118 | 0.3007789
[5 empty] | 0.004345679 | 0.04777528 |  |  | 0.03842657 | 0.3065515 | 0.08925835 | 0.3012127 | 0.1396661 | 0.3023373
[5 empty] | 0.004458901 | 0.04775495 |  |  | 0.03858409 | 0.3081316 | 0.08861734 | 0.3027654 | 0.140531 | 0.3038957
[5 empty] | 0.004580669 | 0.04773463 |  |  | 0.0386445 | 0.3097118 | 0.08938276 | 0.304318 | 0.1411061 | 0.3054542
[5 empty] | 0.004711258 | 0.0477143 |  |  | 0.03860768 | 0.311292 | 0.08935437 | 0.3058707 | 0.1403909 | 0.3070126
[5 empty] | 0.004850943 | 0.04769398 |  |  | 0.0390735 | 0.3128721 | 0.09023189 | 0.3074233 | 0.1413851 | 0.3085711
[5 empty] | 0.005 | 0.04767365 |  |  | 0.03894187 | 0.3144523 | 0.09071507 | 0.3089759 | 0.1423883 | 0.3101295
[5 empty] | 0.005 | 0.04766049
[5 empty] | 0.005268533 | 0.04766076
[5 empty] | 0.005534426 | 0.04766103
[5 empty] | 0.005797596 | 0.0476613
[5 empty] | 0.006057963 | 0.04766157
[5 empty] | 0.006315444 | 0.04766183
[5 empty] | 0.006569957 | 0.0476621
[5 empty] | 0.00682142 | 0.04766237
[5 empty] | 0.007069752 | 0.04766264
[5 empty] | 0.00731487 | 0.04766291
[5 empty] | 0.007556693 | 0.04766318
[5 empty] | 0.007795139 | 0.04766345
[5 empty] | 0.008030126 | 0.04766371
[5 empty] | 0.008261572 | 0.04766398
[5 empty] | 0.008489395 | 0.04766425
[5 empty] | 0.008713513 | 0.04766452
[5 empty] | 0.008933845 | 0.04766479
[5 empty] | 0.009150308 | 0.04766506
[5 empty] | 0.009362821 | 0.04766533
[5 empty] | 0.009571302 | 0.04766559
[5 empty] | 0.009775668 | 0.04766586
[5 empty] | 0.009975838 | 0.04766613
[5 empty] | 0.01017173 | 0.0476664
[5 empty] | 0.01036326 | 0.04766667
[5 empty] | 0.01055035 | 0.04766694
[5 empty] | 0.01073326 | 0.04766721
[5 empty] | 0.01091389 | 0.04766747
[5 empty] | 0.01109252 | 0.04766774
[5 empty] | 0.01126905 | 0.04766801
[5 empty] | 0.0114434 | 0.04766828
[5 empty] | 0.0116155 | 0.04766855
[5 empty] | 0.01178525 | 0.04766882
[5 empty] | 0.01195259 | 0.04766908
[5 empty] | 0.01211742 | 0.04766935
[5 empty] | 0.01227966 | 0.04766962
[5 empty] | 0.01243924 | 0.04766989
[5 empty] | 0.01259606 | 0.04767016
[5 empty] | 0.01275006 | 0.04767043
[5 empty] | 0.01290114 | 0.0476707
[5 empty] | 0.01304923 | 0.04767096
[5 empty] | 0.01319424 | 0.04767123
[5 empty] | 0.0133361 | 0.0476715
[5 empty] | 0.01347471 | 0.04767177
[5 empty] | 0.01361 | 0.04767204
[5 empty] | 0.01374188 | 0.04767231
[5 empty] | 0.01387028 | 0.04767258
[5 empty] | 0.01399511 | 0.04767284
[5 empty] | 0.01411629 | 0.04767311
[5 empty] | 0.01423374 | 0.04767338
[5 empty] | 0.01434737 | 0.04767365
[5 empty] | 0.01434737 | 0.04766049
[5 empty] | 0.01443994 | 0.04768135
[5 empty] | 0.01452947 | 0.04770222
[5 empty] | 0.01461588 | 0.04772308
[5 empty] | 0.01469911 | 0.04774394
[5 empty] | 0.01477908 | 0.04776481
[5 empty] | 0.01485573 | 0.04778567
[5 empty] | 0.01492899 | 0.04780653
[5 empty] | 0.01499877 | 0.04782739
[5 empty] | 0.01506502 | 0.04784826
[5 empty] | 0.01512765 | 0.04786912
[5 empty] | 0.01518661 | 0.04788998
[5 empty] | 0.01524182 | 0.04791084
[5 empty] | 0.0152932 | 0.04793171
[5 empty] | 0.0153407 | 0.04795257
[5 empty] | 0.01538423 | 0.04797343
[5 empty] | 0.01542372 | 0.04799429
[5 empty] | 0.01545911 | 0.04801516
[5 empty] | 0.01549032 | 0.04803602
[5 empty] | 0.01551729 | 0.04805688
[5 empty] | 0.01553994 | 0.04807774
[5 empty] | 0.0155582 | 0.04809861
[5 empty] | 0.015572 | 0.04811947
[5 empty] | 0.01558127 | 0.04814033
[5 empty] | 0.01558594 | 0.0481612
[5 empty] | 0.01558623 | 0.04818206
[5 empty] | 0.01558379 | 0.04820292
[5 empty] | 0.01557886 | 0.04822378
[5 empty] | 0.01557136 | 0.04824465
[5 empty] | 0.01556122 | 0.04826551
[5 empty] | 0.01554837 | 0.04828637
[5 empty] | 0.01553274 | 0.04830723
[5 empty] | 0.01551425 | 0.0483281
[5 empty] | 0.01549284 | 0.04834896
[5 empty] | 0.01546843 | 0.04836982
[5 empty] | 0.01544096 | 0.04839068
[5 empty] | 0.01541035 | 0.04841155
[5 empty] | 0.01537653 | 0.04843241
[5 empty] | 0.01533944 | 0.04845327
[5 empty] | 0.01529899 | 0.04847413
[5 empty] | 0.01525513 | 0.048495
[5 empty] | 0.01520777 | 0.04851586
[5 empty] | 0.01515685 | 0.04853672
[5 empty] | 0.0151023 | 0.04855759
[5 empty] | 0.01504405 | 0.04857845
[5 empty] | 0.01498202 | 0.04859931
[5 empty] | 0.01491614 | 0.04862017
[5 empty] | 0.01484635 | 0.04864104
[5 empty] | 0.01477258 | 0.0486619
[5 empty] | 0.01469474 | 0.04868276
[5 empty] | 0.01469474 | 0.04868276
[5 empty] | 0.01516721 | 0.05167354
[5 empty] | 0.01562372 | 0.05466431
[5 empty] | 0.01606391 | 0.05765509
[5 empty] | 0.01648744 | 0.06064587
[5 empty] | 0.01689396 | 0.06363664
[5 empty] | 0.01728314 | 0.06662742
[5 empty] | 0.01765461 | 0.06961819
[5 empty] | 0.01800804 | 0.07260897
[5 empty] | 0.01834307 | 0.07559975
[5 empty] | 0.01865937 | 0.07859052
[5 empty] | 0.01895658 | 0.0815813
[5 empty] | 0.01923435 | 0.08457207
[5 empty] | 0.01949235 | 0.08756285
[5 empty] | 0.01973022 | 0.09055363
[5 empty] | 0.01994761 | 0.0935444
[5 empty] | 0.02014419 | 0.09653518
[5 empty] | 0.0203196 | 0.09952596
[5 empty] | 0.02047349 | 0.1025167
[5 empty] | 0.02060553 | 0.1055075
[5 empty] | 0.02071535 | 0.1084983
[5 empty] | 0.02080263 | 0.1114891
[5 empty] | 0.020867 | 0.1144798
[5 empty] | 0.02092632 | 0.1174706
[5 empty] | 0.02092566 | 0.1204614
[5 empty] | 0.02091929 | 0.1234522
[5 empty] | 0.02089041 | 0.1264429
[5 empty] | 0.02084187 | 0.1294337
[5 empty] | 0.02077657 | 0.1324245
[5 empty] | 0.02069738 | 0.1354153
[5 empty] | 0.02060718 | 0.138406
[5 empty] | 0.02050885 | 0.1413968
[5 empty] | 0.02040527 | 0.1443876
[5 empty] | 0.02029933 | 0.1473784
[5 empty] | 0.0201939 | 0.15
[5 empty] | 0.02009186 | 0.1533599
[5 empty] | 0.0199961 | 0.1563507
[5 empty] | 0.01990566 | 0.1593415
[5 empty] | 0.0197977 | 0.1623323
[5 empty] | 0.01967687 | 0.165323
[5 empty] | 0.01955406 | 0.1683138
[5 empty] | 0.01944015 | 0.1713046
[5 empty] | 0.01934602 | 0.1742954
[5 empty] | 0.01928256 | 0.1772861
[5 empty] | 0.01926062 | 0.1802769
[5 empty] | 0.01927681 | 0.1832677
[5 empty] | 0.019319 | 0.1862585
[5 empty] | 0.01938209 | 0.1892492
[5 empty] | 0.01946097 | 0.19224
[5 empty] | 0.01955055 | 0.1952308
[5 empty] | 0.01964573 | 0.1982216
[5 empty] | 0.0197414 | 0.2012123
[5 empty] | 0.01983246 | 0.2042031
[5 empty] | 0.01991381 | 0.2071939
[5 empty] | 0.01998035 | 0.2101847
[5 empty] | 0.02002699 | 0.2131754
[5 empty] | 0.02004861 | 0.2161662
[5 empty] | 0.020031 | 0.219157
[5 empty] | 0.01995444 | 0.2221478
[5 empty] | 0.01982642 | 0.2251386
[5 empty] | 0.01965551 | 0.2281293
[5 empty] | 0.01945024 | 0.2311201
[5 empty] | 0.01921917 | 0.2341109
[5 empty] | 0.01897084 | 0.2371017
[5 empty] | 0.0187138 | 0.2400924
[5 empty] | 0.01845661 | 0.2430832
[5 empty] | 0.01820782 | 0.246074
[5 empty] | 0.01797596 | 0.2490648
[5 empty] | 0.0177696 | 0.2520555
[5 empty] | 0.01759729 | 0.2550463
[5 empty] | 0.01746225 | 0.2580371
[5 empty] | 0.0173291 | 0.2610279
[5 empty] | 0.01719443 | 0.2640186
[5 empty] | 0.01706409 | 0.2670094
[5 empty] | 0.01694395 | 0.2700002
[5 empty] | 0.01683986 | 0.272991
[5 empty] | 0.01675768 | 0.2759817
[5 empty] | 0.01670328 | 0.2789725
[5 empty] | 0.01668251 | 0.2819633
[5 empty] | 0.01669201 | 0.2849541
[5 empty] | 0.01672097 | 0.2879449
[5 empty] | 0.01676661 | 0.2909356
[5 empty] | 0.01682617 | 0.2939264
[5 empty] | 0.01689689 | 0.2969172
[5 empty] | 0.01697603 | 0.299908
[5 empty] | 0.01706083 | 0.3028987
[5 empty] | 0.01714852 | 0.3058895
[5 empty] | 0.01723636 | 0.3088803
[5 empty] | 0.01732164 | 0.3118711
[5 empty] | 0.01740989 | 0.3148618
[5 empty] | 0.01750603 | 0.3178526
[5 empty] | 0.01760969 | 0.3208434
[5 empty] | 0.0177205 | 0.3238342
[5 empty] | 0.01783806 | 0.3268249
[5 empty] | 0.01796201 | 0.3298157
[5 empty] | 0.01809196 | 0.3328065
[5 empty] | 0.01822753 | 0.3357973
[5 empty] | 0.01836835 | 0.338788
[5 empty] | 0.01851402 | 0.3417788
[5 empty] | 0.01866419 | 0.3447696