## 1
Общество с ограниченной ответственностью "Инженерная геология" (ООО "ИнжГео") | [11 empty] | Общество с ограниченной ответственностью "Инженерная геология" (ООО "ИнжГео")
Юр. адрес: 117279, г. Москва, ул. Миклухо-Маклая, 36 а, этаж 5, пом. XXIII к. 76-84 | [11 empty] | Юр. адрес: 117279, г. Москва, ул. Миклухо-Маклая, 36 а, этаж 5, пом. XXIII к. 76-84 | [8 empty] | нагр |  |  | X0 | Y0 | R |  | нагр |  |  |  | X0 | Y0 | R | нагр |  |  |  | X0 | Y0 | R |  | нагр |  |  |  | X0 | Y0 | R
Телефон/факс +7 (495) 132-30-00, Адрес электронной почты inbox@inj-geo.ru | [11 empty] | Телефон/факс +7 (495) 132-30-00, Адрес электронной почты inbox@inj-geo.ru | [12 empty] | 0 | [7 empty] | 0 | [6 empty] | 0 | [7 empty] | 0
[21 empty] | девиатор | [6 empty] | девиатор | [6 empty] | девиатор | [7 empty] | девиатор
Испытательная лаборатория ООО «ИнжГео» | [11 empty] | Испытательная лаборатория ООО «ИнжГео» | [8 empty] | x0 | Угол | X | Y |  |  |  | x0 |  | Угол | X | Y |  |  | x0 |  | Угол | X | Y |  |  |  | x0 |  | Угол | X | Y
Адрес места осуществления деятельности лаборатории: г. Москва, просп. Вернадского, д. 51, стр. 1 | [11 empty] | Адрес места осуществления деятельности лаборатории: г. Москва, просп. Вернадского, д. 51, стр. 1 | [9 empty] | 0 | [7 empty] | 0 | [6 empty] | 0 | [7 empty] | 0
Телефон +7(910)4557682, E-mail: slg85@mail.ru | [11 empty] | Телефон +7(910)4557682, E-mail: slg85@mail.ru | [9 empty] | 5 | [7 empty] | 5 | [6 empty] | 5 | [7 empty] | 5
[22 empty] | 10 | [7 empty] | 10 | [6 empty] | 10 | [7 empty] | 10
[12 empty] | Протокол испытаний № 13-63/49 от 17-12-2022 | [9 empty] | 15 | [7 empty] | 15 | [6 empty] | 15 | [7 empty] | 15
[22 empty] | 20 | [7 empty] | 20 | [6 empty] | 20 | [7 empty] | 20
[12 empty] | Наименование и адрес заказчика: Переход трубопровода через р. Енисей | [9 empty] | 25 | [7 empty] | 25 | [6 empty] | 25 | [7 empty] | 25
[12 empty] | Наименование объекта: ООО Регионстрой | [9 empty] | 30 | [7 empty] | 30 | [6 empty] | 30 | [7 empty] | 30
Наименование используемого метода/методики: ГОСТ 12248.4-2020 | [11 empty] | Наименование используемого метода/методики: ГОСТ 12248.3-2020 | [9 empty] | 35 | [7 empty] | 35 | [6 empty] | 35 | [7 empty] | 35
Условия проведения испытания: температура окружающей среды (18 - 25)0С, влажность воздуха (40 - 75)% | [11 empty] | Условия проведения испытания: температура окружающей среды (18 - 25)0С, влажность воздуха (40 - 75)% | [9 empty] | 40 | [7 empty] | 40 | [6 empty] | 40 | [7 empty] | 40
[12 empty] | Дата получение объекта подлежащего испытаниям: 20-11-2022 | [9 empty] | 45 | [7 empty] | 45 | [6 empty] | 45 | [7 empty] | 45
[12 empty] | Дата испытания: 25.10.2022-19.11.2049 | [9 empty] | 50 | [7 empty] | 50 | [6 empty] | 50 | [7 empty] | 50
[22 empty] | 55 | [7 empty] | 55 | [6 empty] | 55 | [7 empty] | 55
Испытание грунтов методом трехосного сжатия | [11 empty] | Испытание грунтов методом трехосного сжатия | [9 empty] | 60 | [7 empty] | 60 | [6 empty] | 60 | [7 empty] | 60
[22 empty] | 65 | [7 empty] | 65 | [6 empty] | 65 | [7 empty] | 65
Лабораторный номер: | [6 empty] | We, д.е. = |  |  |  |  | Лабораторный номер: |  | 1084 |  |  |  | We, д.е. = | 0.588900444 |  |  | 70 | [7 empty] | 70 | [6 empty] | 70 | [7 empty] | 70
Номер скважины: | [6 empty] | ρ, г/см3 = |  |  |  |  | Номер скважины: |  | BH-012 |  |  |  | ρ, г/см3 = | 1.63 |  |  | 75 | [7 empty] | 75 | [6 empty] | 75 | [7 empty] | 75
Глубина отбора, м: | [6 empty] | ρs, г/см3 = |  |  |  |  | Глубина отбора, м: |  | 2.4 |  |  |  | ρs, г/см3 = | 2.72 |  |  | 80 | [7 empty] | 80 | [6 empty] | 80 | [7 empty] | 80
Наименование грунта: | [6 empty] | e, д.е. = |  |  |  |  | Наименование грунта: |  | Суглинок, после оттаивания текучий, легкий пылеватый |  |  |  | e, д.е. = | 1.651417 |  |  | 85 | [7 empty] | 85 | [6 empty] | 85 | [7 empty] | 85
Схема проведения опыта: | [6 empty] | IL, д.е. = |  |  |  |  | Схема проведения опыта: |  | КД |  |  |  | IL, д.е. = | 3.382 |  |  | 90 | [7 empty] | 90 | [6 empty] | 90 | [7 empty] | 90
[22 empty] | 95 | [7 empty] | 95 | [6 empty] | 95 | [7 empty] | 95
[22 empty] | 100 | [7 empty] | 100 | [6 empty] | 100 | [7 empty] | 100
Результаты испытаний | [11 empty] | Результаты испытаний | [9 empty] | 105 | [7 empty] | 105 | [6 empty] | 105 | [7 empty] | 105
[22 empty] | 110 | [7 empty] | 110 | [6 empty] | 110 | [7 empty] | 110
[22 empty] | 115 | [7 empty] | 115 | [6 empty] | 115 | [7 empty] | 115
[22 empty] | 120 | [7 empty] | 120 | [6 empty] | 120 | [7 empty] | 120
[22 empty] | 125 | [7 empty] | 125 | [6 empty] | 125 | [7 empty] | 125
[22 empty] | 130 | [7 empty] | 130 | [6 empty] | 130 | [7 empty] | 130
[22 empty] | 135 | [7 empty] | 135 | [6 empty] | 135 | [7 empty] | 135
[22 empty] | 140 | [7 empty] | 140 | [6 empty] | 140 | [7 empty] | 140
[22 empty] | 145 | [7 empty] | 145 | [6 empty] | 145 | [7 empty] | 145
[22 empty] | 150 | [7 empty] | 150 | [6 empty] | 150 | [7 empty] | 150
[22 empty] | 155 | [7 empty] | 155 | [6 empty] | 155 | [7 empty] | 155
[22 empty] | 160 | [7 empty] | 160 | [6 empty] | 160 | [7 empty] | 160
[22 empty] | 165 | [7 empty] | 165 | [6 empty] | 165 | [7 empty] | 165
[22 empty] | 170 | [7 empty] | 170 | [6 empty] | 170 | [7 empty] | 170
[22 empty] | 175 | [7 empty] | 175 | [6 empty] | 175 | [7 empty] | 175
[22 empty] | 180 | [7 empty] | 180 | [6 empty] | 180 | [7 empty] | 180
[13 empty] | Давление в камере, Мпа σ3 | Вертикальная нагрузка, Мпа σ1 | Поровое давление, Мпа u
| K0, д.е. | 0.7920883 |  |  |  |  | Коэфф. Точки | [5 empty] | 0.05 | 0.09353711 | [5 empty] | 1 | [6 empty] | σ3,кПа | σ1,кПа | u, кПа |  |  |  | 4
| q_zg, МПа | 0.03960442 | [10 empty] | 0.15 | 0.2460342 | [27 empty] | δ3, Мпа | δ1-δ3, МПа | δ1, МПа | δ1, КПа
|  |  | Модуль деформации, МПа: | [9 empty] | 0.25 | 0.3985313 | [21 empty] | С, МПа:
|  |  | Е0= |  | Точки модуля (полное напр.), МПа |  |  |  | 0.03960442 | 0.06336706 | [25 empty] | φ, град:
|  |  | E50 = |  | qf (полное напр.), МПа |  |  |  | 0.06247539 | [26 empty] | E, Мпа
|  |  | Коэф. Поперечной деформации, ϑ = | [9 empty] | Эффективные значения угла внутреннего трения и удельного сцепления ϕ', С' | [13 empty] | x | 0
[13 empty] | ϕ', град. = | 12 | [12 empty] | y |  |  |  | С, кПа | φ,°
[13 empty] | С', МПа = | 0.007
| Исполнитель: | [6 empty] | Морозов Д.С. |  |  |  |  | Исполнитель: |  |  |  |  | Морозов Д.С.
| Начальник исп. лаборатории: | [6 empty] | Семиколенова Л.Г. |  |  |  |  | Начальник исп. лаборатории: |  |  |  |  | Семиколенова Л.Г.
Лист 1 , всего листов 2 | [11 empty] | Лист 2 , всего листов 2
Частичное воспроизведение протокола испытаний без письменного разрешения ООО «ИнжГео» ЗАПРЕЩАЕТСЯ | [11 empty] | Частичное воспроизведение протокола испытаний без письменного разрешения ООО «ИнжГео» ЗАПРЕЩАЕТСЯ
[5 empty] | второй график |  | первый график | [9 empty] | К Пуассона
dev50 | epsE50 | ind | devE0 | epsE0 | dev | eps | sigma |  | dev1 | eps1 | dev2 | eps2 | dev3 | eps3 |  | Глины
0.01247539 | 0.007742878 |  |  |  | 0 | 0 |  |  | 0 | 0 | 0 | 0 | 0 | 0 |  | < 0 | 0,20-0,30
ind |  |  |  |  | 0.001524799 | 0.0005828826 |  |  | 0.002151384 | 0.0008550895 | 0.006118695 | 0.000835662 | 0.009975703 | 0.0008339892 |  | 0-0,25 | 0,30-0,38
2 |  |  |  |  | 0.002981498 | 0.001165765 |  |  | 0.00423011 | 0.001710179 | 0.0123536 | 0.001671324 | 0.02099659 | 0.001667978 |  | 0,25< | 0,38-0,45
E0 |  |  |  |  | 0.004322198 | 0.001748648 |  |  | 0.005840565 | 0.002565268 | 0.01821445 | 0.002506986 | 0.02893489 | 0.002501968 |  | Суглинки | 0,35-0,37
epsE0 | devE0 |  |  |  | 0.005940662 | 0.002580959 |  |  | 0.0075 | 0.003258424 | 0.0225 | 0.003163518 | 0.0375 | 0.003291337 |  | Пески и супеси | 0,30-0,35
0.002580959 | 0.005940662 |  |  |  | 0.006505537 | 0.002914413 |  |  | 0.008978737 | 0.004275447 | 0.02695814 | 0.00417831 | 0.04315617 | 0.004169946
[5 empty] | 0.00749255 | 0.003497296 |  |  | 0.01038229 | 0.005130537 | 0.03065925 | 0.005013972 | 0.04997641 | 0.005003935
График E50 |  | График E |  |  | 0.008457964 | 0.004080178 |  |  | 0.01171077 | 0.005985626 | 0.03446701 | 0.005849634 | 0.05439129 | 0.005837924
eps | q | sigma |  |  | 0.009377175 | 0.004663061 |  |  | 0.01317257 | 0.006840716 | 0.03771464 | 0.006685296 | 0.05936666 | 0.006671914
Горизонтальная линия E50 |  | Касательная |  |  | 0.01022558 | 0.005245943 |  |  | 0.01407609 | 0.007695805 | 0.04023536 | 0.007520958 | 0.0647684 | 0.007505903
0 |  | a | b |  | 0.01097857 | 0.005828826 |  |  | 0.01562975 | 0.008550895 | 0.04336237 | 0.00835662 | 0.0684624 | 0.008339892
|  |  | 0 |  | 0.01161156 | 0.006411709 |  |  | 0.01674193 | 0.009405984 | 0.0461289 | 0.009192282 | 0.07426565 | 0.009311745
Вертикальная линия E50 |  | p1 и p2 |  |  | 0.01209992 | 0.006994591 |  |  | 0.01782104 | 0.01026107 | 0.0480171 | 0.009644634 | 0.07636706 | 0.01000787
| 0 | 0 |  |  | 0.01247539 | 0.007742878 |  |  | 0.01877548 | 0.01111616 | 0.05166143 | 0.01086361 | 0.08027847 | 0.01084186
[5 empty] | 0.01259666 | 0.008160357 |  |  | 0.01951366 | 0.01197125 | 0.05367275 | 0.01169927 | 0.08513366 | 0.01167585
Касательная линия E50 |  |  |  |  | 0.01276354 | 0.008743239 |  |  | 0.02094397 | 0.01282634 | 0.05630622 | 0.01253493 | 0.08901414 | 0.01250984
0 | 0 | Горизонтальная 1 |  |  | 0.01292761 | 0.009326122 |  |  | 0.02176855 | 0.0135107 | 0.05944973 | 0.01337059 | 0.09330141 | 0.01334383
[5 empty] | 0.01308887 | 0.009909004 |  |  | 0.02273932 | 0.01453652 | 0.06209116 | 0.01420625 | 0.09727699 | 0.01417782
Горизонтальная линия qкр |  |  |  |  | 0.01324735 | 0.01049189 |  |  | 0.02394216 | 0.01539161 | 0.06491839 | 0.01504192 | 0.1016224 | 0.01501181
Горизонтальная линия q |  | Горизонтальная 2 |  |  | 0.01340307 | 0.01107477 |  |  | 0.02517681 | 0.0162467 | 0.06691932 | 0.01587758 | 0.1055191 | 0.01584579
0 |  | 0 |  |  | 0.01355606 | 0.01165765 |  |  | 0.02603599 | 0.01710179 | 0.06968181 | 0.01671324 | 0.1095487 | 0.01667978
[5 empty] | 0.01370632 | 0.01224053 |  |  | 0.02731238 | 0.01795688 | 0.07229376 | 0.0175489 | 0.1135926 | 0.01751377
Вертикальная линия q |  |  |  |  | 0.01385389 | 0.01282342 |  |  | 0.0284987 | 0.01881197 | 0.07424305 | 0.01838456 | 0.1166324 | 0.01834776
| 0 |  |  |  | 0.01399877 | 0.0134063 |  |  | 0.02988763 | 0.01966706 | 0.07661757 | 0.01922023 | 0.1207495 | 0.01918175
[5 empty] | 0.014141 | 0.01398918 |  |  | 0.03117189 | 0.02052215 | 0.07890519 | 0.02005589 | 0.1239256 | 0.02001574
[5 empty] | 0.01428059 | 0.01457207 |  |  | 0.03224416 | 0.02137724 | 0.08159381 | 0.02089155 | 0.127842 | 0.02084973
[5 empty] | 0.01441756 | 0.01515495 |  |  | 0.03349715 | 0.02223233 | 0.08337131 | 0.02172721 | 0.1297803 | 0.02168372
[5 empty] | 0.01455194 | 0.01573783 |  |  | 0.03442356 | 0.02308742 | 0.08512556 | 0.02256287 | 0.1327221 | 0.02251771
[5 empty] | 0.01468374 | 0.01632071 |  |  | 0.03561608 | 0.02394251 | 0.08714446 | 0.02339854 | 0.1363487 | 0.0233517
[5 empty] | 0.01481298 | 0.0169036 |  |  | 0.03666743 | 0.02479759 | 0.08941589 | 0.0242342 | 0.1383419 | 0.02418569
[5 empty] | 0.01493968 | 0.01748648 |  |  | 0.03737028 | 0.02565268 | 0.09042773 | 0.02506986 | 0.1399829 | 0.02501968
[5 empty] | 0.01506387 | 0.01806936 |  |  | 0.03851736 | 0.02650777 | 0.09196786 | 0.02590552 | 0.1419535 | 0.02585367
[5 empty] | 0.01518556 | 0.01865224 |  |  | 0.03940135 | 0.02736286 | 0.09332418 | 0.02674118 | 0.144735 | 0.02668765
[5 empty] | 0.01530477 | 0.01923513 |  |  | 0.04011495 | 0.02821795 | 0.09348456 | 0.02757685 | 0.1453089 | 0.02752164
[5 empty] | 0.01542153 | 0.01981801 |  |  | 0.04085087 | 0.02907304 | 0.09503689 | 0.02841251 | 0.1472569 | 0.02835563
[5 empty] | 0.01553585 | 0.02040089 |  |  | 0.0418018 | 0.02992813 | 0.09486905 | 0.02924817 | 0.1475604 | 0.02918962
[5 empty] | 0.01564776 | 0.02098377 |  |  | 0.04226045 | 0.03078322 | 0.09603421 | 0.03008383 | 0.1485313 | 0.03002361
[5 empty] | 0.01575727 | 0.02156666 |  |  | 0.04241951 | 0.03163831 | 0.09563421 | 0.03091949 | 0.1480313 | 0.0308576
[5 empty] | 0.01586441 | 0.02214954 |  |  | 0.04317168 | 0.0324934 | 0.09603421 | 0.03175516 | 0.1483313 | 0.03169159
[5 empty] | 0.0159692 | 0.02273242 |  |  | 0.04300966 | 0.03334849 | 0.09563421 | 0.03259082 | 0.1473313 | 0.03252558
[5 empty] | 0.01607164 | 0.0233153 |  |  | 0.04353711 | 0.03420358 | 0.09533421 | 0.03342648 | 0.1485313 | 0.03335957
[5 empty] | 0.01617178 | 0.02389819 |  |  | 0.04353711 | 0.03505867 | 0.09533421 | 0.03426214 | 0.1485313 | 0.03419356
[5 empty] | 0.01626962 | 0.02448107 |  |  | 0.04333711 | 0.03591376 | 0.09563421 | 0.0350978 | 0.1481313 | 0.03502755
[5 empty] | 0.01636519 | 0.02506395 |  |  | 0.04343711 | 0.03676885 | 0.09553421 | 0.03593347 | 0.1485313 | 0.03586154
[5 empty] | 0.0164585 | 0.02564683 |  |  | 0.04353711 | 0.03762394 | 0.09603421 | 0.03676913 | 0.1471313 | 0.03669552
[5 empty] | 0.01654958 | 0.02622972 |  |  | 0.04343711 | 0.03847903 | 0.09583421 | 0.03760479 | 0.1471313 | 0.03752951
[5 empty] | 0.01663845 | 0.0268126 |  |  | 0.04333711 | 0.03933412 | 0.09543421 | 0.03844045 | 0.1471313 | 0.0383635
[5 empty] | 0.01672512 | 0.02739548 |  |  | 0.04313711 | 0.04018921 | 0.09563421 | 0.03927611 | 0.1476313 | 0.03919749
[5 empty] | 0.01680963 | 0.02797837 |  |  | 0.04353711 | 0.0410443 | 0.09533421 | 0.04011178 | 0.1471313 | 0.04003148
[5 empty] | 0.01689198 | 0.02856125 |  |  | 0.04333711 | 0.04189938 | 0.09543421 | 0.04094744 | 0.1473313 | 0.04086547
[5 empty] | 0.0169722 | 0.02914413 |  |  | 0.04323711 | 0.04275447 | 0.09543421 | 0.0417831 | 0.1481313 | 0.04169946
[5 empty] | 0.0170503 | 0.02972701 |  |  | 0.04313711 | 0.04360956 | 0.09523421 | 0.04261876 | 0.1475313 | 0.04253345
[5 empty] | 0.01712632 | 0.0303099 |  |  | 0.04323711 | 0.04446465 | 0.09563421 | 0.04345442 | 0.1475313 | 0.04336744
[5 empty] | 0.01720027 | 0.03089278 |  |  | 0.04313711 | 0.04531974 | 0.09513421 | 0.04429009 | 0.1482313 | 0.04420143
[5 empty] | 0.01727216 | 0.03147566 |  |  | 0.04333711 | 0.04617483 | 0.09553421 | 0.04512575 | 0.1476313 | 0.04503542
[5 empty] | 0.01734202 | 0.03205854 |  |  | 0.04313711 | 0.04702992 | 0.09583421 | 0.04596141 | 0.1471313 | 0.04586941
[5 empty] | 0.01740988 | 0.03264143 |  |  | 0.04343711 | 0.04788501 | 0.09593421 | 0.04679707 | 0.1482313 | 0.0467034
[5 empty] | 0.01747574 | 0.03322431 |  |  | 0.04313711 | 0.0487401 | 0.09533421 | 0.04763273 | 0.1482313 | 0.04753738
[5 empty] | 0.01753963 | 0.03380719 |  |  | 0.04353711 | 0.04959519 | 0.09513421 | 0.0484684 | 0.1471313 | 0.04837137
[5 empty] | 0.01760158 | 0.03439007 |  |  | 0.04313711 | 0.05045028 | 0.09513421 | 0.04930406 | 0.1484313 | 0.04920536
[5 empty] | 0.01766159 | 0.03497296 |  |  | 0.04343711 | 0.05130537 | 0.09593421 | 0.05013972 | 0.1477313 | 0.05003935
[5 empty] | 0.01771969 | 0.03555584 |  |  | 0.04333711 | 0.05216046 | 0.09563421 | 0.05097538 | 0.1485313 | 0.05087334
[5 empty] | 0.01777591 | 0.03613872 |  |  | 0.04343711 | 0.05301555 | 0.09603421 | 0.05181104 | 0.1478313 | 0.05170733
[5 empty] | 0.01783026 | 0.0367216 |  |  | 0.04353711 | 0.05387064 | 0.09603421 | 0.05264671 | 0.1473313 | 0.05254132
[5 empty] | 0.01788276 | 0.03730449 |  |  | 0.04313711 | 0.05472573 | 0.09523421 | 0.05348237 | 0.1477313 | 0.05337531
[5 empty] | 0.01793343 | 0.03788737 |  |  | 0.04333711 | 0.05558082 | 0.09593421 | 0.05431803 | 0.1473313 | 0.0542093
[5 empty] | 0.01798229 | 0.03847025 |  |  | 0.04323711 | 0.05643591 | 0.09563421 | 0.05515369 | 0.1476313 | 0.05504329
[5 empty] | 0.01802937 | 0.03905313 |  |  | 0.04313711 | 0.057291 | 0.09583421 | 0.05598935 | 0.1480313 | 0.05587728
[5 empty] | 0.01807467 | 0.03963602 |  |  | 0.04353711 | 0.05814608 | 0.09563421 | 0.05682502 | 0.1476313 | 0.05671127
[5 empty] | 0.01811824 | 0.0402189 |  |  | 0.04353711 | 0.05900117 | 0.09593421 | 0.05766068 | 0.1477313 | 0.05754525
[5 empty] | 0.01816007 | 0.04080178 |  |  | 0.04333711 | 0.05985626 | 0.09563421 | 0.05849634 | 0.1472313 | 0.05837924
[5 empty] | 0.0182002 | 0.04138467 |  |  | 0.04323711 | 0.06071135 | 0.09513421 | 0.059332 | 0.1483313 | 0.05921323
[5 empty] | 0.01823864 | 0.04196755 |  |  | 0.04353711 | 0.06156644 | 0.09573421 | 0.06016766 | 0.1485313 | 0.06004722
[5 empty] | 0.01827541 | 0.04255043 |  |  | 0.04323711 | 0.06242153 | 0.09533421 | 0.06100333 | 0.1475313 | 0.06088121
[5 empty] | 0.01831054 | 0.04313331 |  |  | 0.04343711 | 0.06327662 | 0.09533421 | 0.06183899 | 0.1485313 | 0.0617152
[5 empty] | 0.01834405 | 0.0437162 |  |  | 0.04343711 | 0.06413171 | 0.09523421 | 0.06267465 | 0.1482313 | 0.06254919
[5 empty] | 0.01837594 | 0.04429908 |  |  | 0.04353711 | 0.0649868 | 0.09603421 | 0.06351031 | 0.1471313 | 0.06338318
[5 empty] | 0.01840626 | 0.04488196 |  |  | 0.04333711 | 0.06584189 | 0.09553421 | 0.06434597 | 0.1481313 | 0.06421717
[5 empty] | 0.018435 | 0.04546484 |  |  | 0.04323711 | 0.06669698 | 0.09553421 | 0.06518164 | 0.1480313 | 0.06505116
[5 empty] | 0.01846221 | 0.04604773 |  |  | 0.04353711 | 0.06755207 | 0.09583421 | 0.0660173 | 0.1479313 | 0.06588515
[5 empty] | 0.01848789 | 0.04663061 |  |  | 0.04323711 | 0.06840716 | 0.09523421 | 0.06685296 | 0.1480313 | 0.06671914
[5 empty] | 0.01851206 | 0.04721349 |  |  | 0.04323711 | 0.06926225 | 0.09563421 | 0.06768862 | 0.1474313 | 0.06755313
[5 empty] | 0.01853475 | 0.04779637 |  |  | 0.04333711 | 0.07011734 | 0.0953333 | 0.06852428 | 0.1472284 | 0.06838711
[5 empty] | 0.01855598 | 0.04837926 |  |  | 0.04343711 | 0.07097243 | 0.09592699 | 0.06935995 | 0.1473166 | 0.0692211
[5 empty] | 0.01857576 | 0.04896214 |  |  | 0.04333711 | 0.07182752 | 0.09551489 | 0.07019561 | 0.1484959 | 0.07005509
[5 empty] | 0.01859412 | 0.04954502 |  |  | 0.043436 | 0.07268261 | 0.09519722 | 0.07103127 | 0.1474667 | 0.07088908
[5 empty] | 0.01861108 | 0.0501279 |  |  | 0.04313209 | 0.0735377 | 0.0958742 | 0.07186693 | 0.1476293 | 0.07172307
[5 empty] | 0.01862666 | 0.05071079 |  |  | 0.04332547 | 0.07439278 | 0.09584607 | 0.07270259 | 0.1477842 | 0.07255706
[5 empty] | 0.01864087 | 0.05129367 |  |  | 0.04311625 | 0.07524787 | 0.09551305 | 0.07353826 | 0.1471316 | 0.07339105
[5 empty] | 0.01865374 | 0.05187655 |  |  | 0.04350454 | 0.07610296 | 0.09497537 | 0.07437392 | 0.1470719 | 0.07422504
[5 empty] | 0.01866529 | 0.05245943 |  |  | 0.04339045 | 0.07695805 | 0.09563326 | 0.07520958 | 0.1477054 | 0.07505903
[5 empty] | 0.01867554 | 0.05304232 |  |  | 0.04327408 | 0.07781314 | 0.09538695 | 0.07604524 | 0.1475326 | 0.07589302
[5 empty] | 0.0186845 | 0.0536252 |  |  | 0.04305556 | 0.07866823 | 0.09493666 | 0.0768809 | 0.1478537 | 0.07672701
[5 empty] | 0.01869221 | 0.05420808 |  |  | 0.04313499 | 0.07952332 | 0.09558263 | 0.07771657 | 0.1478691 | 0.077561
[5 empty] | 0.01869867 | 0.05479097 |  |  | 0.04301249 | 0.08037841 | 0.09472508 | 0.07855223 | 0.1468792 | 0.07839498
[5 empty] | 0.01870392 | 0.05537385 |  |  | 0.04298816 | 0.0812335 | 0.09486423 | 0.07938789 | 0.1470842 | 0.07922897
[5 empty] | 0.01870796 | 0.05595673 |  |  | 0.04316211 | 0.08208859 | 0.09520033 | 0.08022355 | 0.1473846 | 0.08006296
[5 empty] | 0.01871082 | 0.05653961 |  |  | 0.04313446 | 0.08294368 | 0.09493359 | 0.08105921 | 0.1465808 | 0.08089695
[5 empty] | 0.01871252 | 0.0571225 |  |  | 0.04310531 | 0.08379877 | 0.09446424 | 0.08189488 | 0.146373 | 0.08173094
[5 empty] | 0.01871309 | 0.05770538 |  |  | 0.04297478 | 0.08465386 | 0.09469252 | 0.08273054 | 0.1473616 | 0.08256493
[5 empty] | 0.01871309 | 0.05770538 |  |  | 0.04304298 | 0.08550895 | 0.09491865 | 0.0835662 | 0.1469469 | 0.08339892
[5 empty] | 0.018278 | 0.05770511 |  |  | 0.04311002 | 0.08636404 | 0.09464285 | 0.08440186 | 0.1462294 | 0.08423291
[5 empty] | 0.01784795 | 0.05770484 |  |  | 0.042976 | 0.08721913 | 0.09486536 | 0.08523752 | 0.1461093 | 0.0850669
[5 empty] | 0.01742348 | 0.05770457 |  |  | 0.04304105 | 0.08807422 | 0.09458641 | 0.08607319 | 0.145987 | 0.08590089
[5 empty] | 0.0170051 | 0.0577043 |  |  | 0.04300527 | 0.08892931 | 0.09460621 | 0.08690885 | 0.1453629 | 0.08673488
[5 empty] | 0.01659334 | 0.05770404 |  |  | 0.04296877 | 0.0897844 | 0.09412501 | 0.08774451 | 0.1461373 | 0.08756887
[5 empty] | 0.01618873 | 0.05770377 |  |  | 0.04303166 | 0.09063948 | 0.09404303 | 0.08858017 | 0.1458106 | 0.08840286
[5 empty] | 0.01579179 | 0.0577035 |  |  | 0.04279405 | 0.09149457 | 0.09466049 | 0.08941584 | 0.1451831 | 0.08923684
[5 empty] | 0.01540304 | 0.05770323 |  |  | 0.04265606 | 0.09234966 | 0.0940772 | 0.0902515 | 0.1457527 | 0.09007083
[5 empty] | 0.01502303 | 0.05770296 |  |  | 0.0429178 | 0.09320475 | 0.09377909 | 0.09108716 | 0.1460953 | 0.09090482
[5 empty] | 0.01465226 | 0.05770269 |  |  | 0.04257929 | 0.09405984 | 0.09416095 | 0.09192282 | 0.1446078 | 0.09173881
[5 empty] | 0.01429126 | 0.05770242 |  |  | 0.04243434 | 0.09491493 | 0.09412516 | 0.09275848 | 0.1450938 | 0.0925728
[5 empty] | 0.01394057 | 0.05770216 |  |  | 0.04267984 | 0.09577002 | 0.09337409 | 0.09359415 | 0.1442569 | 0.09340679
[5 empty] | 0.0136007 | 0.05770189 |  |  | 0.04251693 | 0.09662511 | 0.09381011 | 0.09442981 | 0.1443007 | 0.09424078
[5 empty] | 0.01327219 | 0.05770162 |  |  | 0.04254678 | 0.0974802 | 0.0934356 | 0.09526547 | 0.1436289 | 0.09507477
[5 empty] | 0.01295555 | 0.05770135 |  |  | 0.04227052 | 0.09833529 | 0.09275293 | 0.09610113 | 0.1441452 | 0.09590876
[5 empty] | 0.01265131 | 0.05770108 |  |  | 0.04228931 | 0.09919038 | 0.09256447 | 0.09693679 | 0.1433531 | 0.09674275
[5 empty] | 0.01236001 | 0.05770081 |  |  | 0.04240431 | 0.1000455 | 0.09307259 | 0.09777246 | 0.1440564 | 0.09757674
[5 empty] | 0.01208215 | 0.05770054 |  |  | 0.04211667 | 0.1009006 | 0.09207967 | 0.09860812 | 0.1434587 | 0.09841073
[5 empty] | 0.01181828 | 0.05770028 |  |  | 0.04222754 | 0.1017556 | 0.09238807 | 0.09944378 | 0.1431636 | 0.09924471
[5 empty] | 0.01156891 | 0.05770001 |  |  | 0.04173807 | 0.1026107 | 0.09220017 | 0.1002794 | 0.1422749 | 0.1000787
[5 empty] | 0.01133458 | 0.05769974 |  |  | 0.04184941 | 0.1034658 | 0.09151835 | 0.1011151 | 0.142796 | 0.1009127
[5 empty] | 0.01111579 | 0.05769947 |  |  | 0.04186272 | 0.1043209 | 0.09134497 | 0.1019508 | 0.1420308 | 0.1017467
[5 empty] | 0.0109131 | 0.0576992 |  |  | 0.04177915 | 0.105176 | 0.09188241 | 0.1027864 | 0.1409827 | 0.1025807
[5 empty] | 0.01072701 | 0.05769893 |  |  | 0.04149985 | 0.1060311 | 0.09103304 | 0.1036221 | 0.1409555 | 0.1034147
[5 empty] | 0.0105559 | 0.05769867 |  |  | 0.04132598 | 0.1068862 | 0.09129924 | 0.1044578 | 0.1407529 | 0.1042487
[5 empty] | 0.01038743 | 0.0576984 |  |  | 0.04125868 | 0.1077413 | 0.09088336 | 0.1052934 | 0.1416784 | 0.1050826
[5 empty] | 0.01021998 | 0.05769813 |  |  | 0.04129911 | 0.1085964 | 0.0913878 | 0.1061291 | 0.1403358 | 0.1059166
[5 empty] | 0.01005407 | 0.05769786 |  |  | 0.04124842 | 0.1094515 | 0.09140866 | 0.1069647 | 0.1405149 | 0.1067506
[5 empty] | 0.009890221 | 0.05769759 |  |  | 0.04120767 | 0.1103065 | 0.09083255 | 0.1078004 | 0.140598 | 0.1075846
[5 empty] | 0.009728965 | 0.05769732 |  |  | 0.04117166 | 0.1111616 | 0.09095885 | 0.1086361 | 0.1402847 | 0.1084186
[5 empty] | 0.009570826 | 0.05769705 |  |  | 0.04113681 | 0.1120167 | 0.09118746 | 0.1094717 | 0.140975 | 0.1092526
[5 empty] | 0.00941633 | 0.05769679 |  |  | 0.04130309 | 0.1128718 | 0.09071832 | 0.1103074 | 0.1398687 | 0.1100866
[5 empty] | 0.009266002 | 0.05769652 |  |  | 0.04107045 | 0.1137269 | 0.09035134 | 0.111143 | 0.1407658 | 0.1109206
[5 empty] | 0.009120368 | 0.05769625 |  |  | 0.04093886 | 0.114582 | 0.09098646 | 0.1119787 | 0.1396661 | 0.1117546
[5 empty] | 0.008979954 | 0.05769598 |  |  | 0.04130828 | 0.1154371 | 0.0909236 | 0.1128144 | 0.1400694 | 0.1125885
[5 empty] | 0.008845284 | 0.05769571 |  |  | 0.04127868 | 0.1162922 | 0.09026268 | 0.11365 | 0.1406757 | 0.1134225
[5 empty] | 0.008716886 | 0.05769544 |  |  | 0.04085001 | 0.1171473 | 0.09030362 | 0.1144857 | 0.1403849 | 0.1142565
[5 empty] | 0.008595284 | 0.05769517 |  |  | 0.04102225 | 0.1180023 | 0.08994635 | 0.1153214 | 0.1395969 | 0.1150905
[5 empty] | 0.008481003 | 0.05769491 |  |  | 0.04109535 | 0.1188574 | 0.09009079 | 0.116157 | 0.1401114 | 0.1159245
[5 empty] | 0.008374571 | 0.05769464 |  |  | 0.04116928 | 0.1197125 | 0.09033687 | 0.1169927 | 0.1396285 | 0.1167585
[5 empty] | 0.008276511 | 0.05769437 |  |  | 0.040944 | 0.1205676 | 0.09058451 | 0.1178283 | 0.1391479 | 0.1175925
[5 empty] | 0.00818735 | 0.0576941 |  |  | 0.04091947 | 0.1214227 | 0.09063364 | 0.118664 | 0.1399697 | 0.1184265
[5 empty] | 0.008107614 | 0.05769383 |  |  | 0.04109565 | 0.1222778 | 0.08988417 | 0.1194997 | 0.1400936 | 0.1192605
[5 empty] | 0.008037828 | 0.05769356 |  |  | 0.04077252 | 0.1231329 | 0.08983604 | 0.1203353 | 0.1400195 | 0.1200944
[5 empty] | 0.007978517 | 0.05769329 |  |  | 0.04085003 | 0.123988 | 0.08988916 | 0.121171 | 0.1394473 | 0.1209284
[5 empty] | 0.007930208 | 0.05769303 |  |  | 0.04102815 | 0.1248431 | 0.09034347 | 0.1220067 | 0.139477 | 0.1217624
[5 empty] | 0.007893425 | 0.05769276 |  |  | 0.04070683 | 0.1256982 | 0.09029887 | 0.1228423 | 0.1384083 | 0.1225964
[5 empty] | 0.007868695 | 0.05769249 |  |  | 0.04058605 | 0.1265532 | 0.08945531 | 0.123678 | 0.1396412 | 0.1234304
[5 empty] | 0.007856543 | 0.05769222 |  |  | 0.04076576 | 0.1274083 | 0.0901127 | 0.1245136 | 0.1383756 | 0.1242644
[5 empty] | 0.007856543 | 0.05769222 |  |  | 0.04064593 | 0.1282634 | 0.08937097 | 0.1253493 | 0.1393113 | 0.1250984
[5 empty] | 0.00761191 | 0.05767271 |  |  | 0.04072652 | 0.1291185 | 0.09013003 | 0.126185 | 0.1392483 | 0.1259324
[5 empty] | 0.007370769 | 0.05765321 |  |  | 0.04050749 | 0.1299736 | 0.08988982 | 0.1270206 | 0.1389863 | 0.1267664
[5 empty] | 0.007133704 | 0.0576337 |  |  | 0.04068881 | 0.1308287 | 0.08985026 | 0.1278563 | 0.1394253 | 0.1276003
[5 empty] | 0.006901298 | 0.05761419 |  |  | 0.04057045 | 0.1316838 | 0.08961128 | 0.1286919 | 0.1387652 | 0.1284343
[5 empty] | 0.006674132 | 0.05759469 |  |  | 0.04065235 | 0.1325389 | 0.08937279 | 0.1295276 | 0.1388059 | 0.1292683
[5 empty] | 0.006452789 | 0.05757518 |  |  | 0.04083449 | 0.133394 | 0.08943471 | 0.1303633 | 0.1387471 | 0.1301023
[5 empty] | 0.006237853 | 0.05755567 |  |  | 0.04041683 | 0.134249 | 0.08999699 | 0.1311989 | 0.138789 | 0.1309363
[5 empty] | 0.006029906 | 0.05753617 |  |  | 0.04049934 | 0.1351041 | 0.08955953 | 0.1320346 | 0.1379312 | 0.1317703
[5 empty] | 0.005829531 | 0.05751666 |  |  | 0.04058197 | 0.1359592 | 0.08972226 | 0.1328703 | 0.1377737 | 0.1326043
[5 empty] | 0.005637311 | 0.05749715 |  |  | 0.04036469 | 0.1368143 | 0.08968511 | 0.1337059 | 0.1388163 | 0.1334383
[5 empty] | 0.005453827 | 0.05747764 |  |  | 0.04064746 | 0.1376694 | 0.089448 | 0.1345416 | 0.137959 | 0.1342723
[5 empty] | 0.005279664 | 0.05745814 |  |  | 0.04033024 | 0.1385245 | 0.08931086 | 0.1353772 | 0.1376017 | 0.1351063
[5 empty] | 0.005115403 | 0.05743863 |  |  | 0.040313 | 0.1393796 | 0.0889736 | 0.1362129 | 0.1386442 | 0.1359402
[5 empty] | 0.004961628 | 0.05741912 |  |  | 0.04039571 | 0.1402347 | 0.08883616 | 0.1370486 | 0.1375864 | 0.1367742
[5 empty] | 0.004818921 | 0.05739962 |  |  | 0.04067832 | 0.1410898 | 0.08929845 | 0.1378842 | 0.1383281 | 0.1376082
[5 empty] | 0.004687865 | 0.05738011 |  |  | 0.04056079 | 0.1419449 | 0.0892604 | 0.1387199 | 0.1377693 | 0.1384422
[5 empty] | 0.004569042 | 0.0573606 |  |  | 0.0405431 | 0.1427999 | 0.08952195 | 0.1395556 | 0.13801 | 0.1392762
[5 empty] | 0.004463036 | 0.0573411 |  |  | 0.04062523 | 0.143655 | 0.08918355 | 0.1403912 | 0.1376507 | 0.1401102
[5 empty] | 0.004370429 | 0.05732159 |  |  | 0.04050747 | 0.1445101 | 0.0891455 | 0.1412269 | 0.137692 | 0.1409442
[5 empty] | 0.004291803 | 0.05730208 |  |  | 0.04018986 | 0.1453652 | 0.08890778 | 0.1420625 | 0.1383338 | 0.1417782
[5 empty] | 0.004227742 | 0.05728258 |  |  | 0.04057242 | 0.1462203 | 0.08927041 | 0.1428982 | 0.1369762 | 0.1426122
[5 empty] | 0.004178828 | 0.05726307 |  |  | 0.04055514 | 0.1470754 | 0.08853339 | 0.1437339 | 0.1376191 | 0.1434461
[5 empty] | 0.004145645 | 0.05724356 |  |  | 0.04033804 | 0.1479305 | 0.08879674 | 0.1445695 | 0.1370625 | 0.1442801
[5 empty] | 0.004128773 | 0.05722405 |  |  | 0.0405211 | 0.1487856 | 0.08886044 | 0.1454052 | 0.1374065 | 0.1451141
[5 empty] | 0.004126645 | 0.05720455 |  |  | 0.04050434 | 0.1496407 | 0.08872453 | 0.1462409 | 0.1373511 | 0.1459481
[5 empty] | 0.004126838 | 0.05718504 |  |  | 0.04008776 | 0.1504957 | 0.08868899 | 0.1470765 | 0.1373963 | 0.1467821
[5 empty] | 0.004127565 | 0.05716553 |  |  | 0.04007136 | 0.1513508 | 0.08925384 | 0.1479122 | 0.1368421 | 0.1476161
[5 empty] | 0.004129183 | 0.05714603 |  |  | 0.04005514 | 0.1522059 | 0.08891908 | 0.1487478 | 0.1365884 | 0.1484501
[5 empty] | 0.004132049 | 0.05712652 |  |  | 0.04023911 | 0.153061 | 0.08918472 | 0.1495835 | 0.1367354 | 0.1492841
[5 empty] | 0.004136518 | 0.05710701 |  |  | 0.04012328 | 0.1539161 | 0.08845076 | 0.1504192 | 0.137883 | 0.1501181
[5 empty] | 0.004142947 | 0.05708751 |  |  | 0.04040763 | 0.1547712 | 0.08911722 | 0.1512548 | 0.1373313 | 0.150952
[5 empty] | 0.004151691 | 0.057068 |  |  | 0.04039219 | 0.1556263 | 0.0884841 | 0.1520905 | 0.1365802 | 0.151786
[5 empty] | 0.004163109 | 0.05704849 |  |  | 0.04017695 | 0.1564814 | 0.0887514 | 0.1529261 | 0.1369297 | 0.15262
[5 empty] | 0.004177555 | 0.05702899 |  |  | 0.04016191 | 0.1573365 | 0.08831914 | 0.1537618 | 0.13668 | 0.153454
[5 empty] | 0.004195386 | 0.05700948 |  |  | 0.04034707 | 0.1581916 | 0.08838731 | 0.1545975 | 0.1374309 | 0.154288
[5 empty] | 0.004216958 | 0.05698997 |  |  | 0.03993245 | 0.1590466 | 0.08815594 | 0.1554331 | 0.1372824 | 0.155122
[5 empty] | 0.004242629 | 0.05697046 |  |  | 0.04021804 | 0.1599017 | 0.08892501 | 0.1562688 | 0.1373347 | 0.155956
[5 empty] | 0.004272753 | 0.05695096 |  |  | 0.04020385 | 0.1607568 | 0.08809454 | 0.1571045 | 0.1367877 | 0.15679
[5 empty] | 0.004307688 | 0.05693145 |  |  | 0.03998988 | 0.1616119 | 0.08876454 | 0.1579401 | 0.1374414 | 0.157624
[5 empty] | 0.00434779 | 0.05691194 |  |  | 0.03987613 | 0.162467 | 0.08813501 | 0.1587758 | 0.1362958 | 0.1584579
[5 empty] | 0.004393414 | 0.05689244 |  |  | 0.03986261 | 0.1633221 | 0.08810595 | 0.1596114 | 0.137351 | 0.1592919
[5 empty] | 0.004444918 | 0.05687293 |  |  | 0.03994932 | 0.1641772 | 0.08857739 | 0.1604471 | 0.1359069 | 0.1601259
[5 empty] | 0.004502658 | 0.05685342 |  |  | 0.03993626 | 0.1650323 | 0.08804931 | 0.1612828 | 0.1368636 | 0.1609599
[5 empty] | 0.00456699 | 0.05683392 |  |  | 0.03992344 | 0.1658874 | 0.08792173 | 0.1621184 | 0.136921 | 0.1617939
[5 empty] | 0.00463827 | 0.05681441 |  |  | 0.03991086 | 0.1667424 | 0.08779466 | 0.1629541 | 0.1366793 | 0.1626279
[5 empty] | 0.004716854 | 0.0567949 |  |  | 0.03979852 | 0.1675975 | 0.0885681 | 0.1637898 | 0.1369383 | 0.1634619
[5 empty] | 0.0048031 | 0.0567754 |  |  | 0.04008642 | 0.1684526 | 0.08824206 | 0.1646254 | 0.1368981 | 0.1642959
[5 empty] | 0.004897363 | 0.05675589 |  |  | 0.03997458 | 0.1693077 | 0.08851654 | 0.1654611 | 0.1361587 | 0.1651299
[5 empty] | 0.005 | 0.05673638 |  |  | 0.03976298 | 0.1701628 | 0.08829156 | 0.1662967 | 0.1364201 | 0.1659639
[5 empty] | 0.005 | 0.05672322
[5 empty] | 0.005301876 | 0.05672349
[5 empty] | 0.005600957 | 0.05672376
[5 empty] | 0.005897168 | 0.05672403
[5 empty] | 0.006190434 | 0.0567243
[5 empty] | 0.006480679 | 0.05672457
[5 empty] | 0.006767828 | 0.05672483
[5 empty] | 0.007051807 | 0.0567251
[5 empty] | 0.007332539 | 0.05672537
[5 empty] | 0.007609949 | 0.05672564
[5 empty] | 0.007883963 | 0.05672591
[5 empty] | 0.008154504 | 0.05672618
[5 empty] | 0.008421498 | 0.05672645
[5 empty] | 0.00868487 | 0.05672671
[5 empty] | 0.008944544 | 0.05672698
[5 empty] | 0.009200444 | 0.05672725
[5 empty] | 0.009452496 | 0.05672752
[5 empty] | 0.009700625 | 0.05672779
[5 empty] | 0.009944754 | 0.05672806
[5 empty] | 0.01018481 | 0.05672833
[5 empty] | 0.01042072 | 0.05672859
[5 empty] | 0.0106524 | 0.05672886
[5 empty] | 0.01087978 | 0.05672913
[5 empty] | 0.01110278 | 0.0567294
[5 empty] | 0.01132134 | 0.05672967
[5 empty] | 0.01153568 | 0.05672994
[5 empty] | 0.01174756 | 0.05673021
[5 empty] | 0.01195723 | 0.05673047
[5 empty] | 0.01216461 | 0.05673074
[5 empty] | 0.01236962 | 0.05673101
[5 empty] | 0.01257218 | 0.05673128
[5 empty] | 0.01277223 | 0.05673155
[5 empty] | 0.01296968 | 0.05673182
[5 empty] | 0.01316446 | 0.05673208
[5 empty] | 0.0133565 | 0.05673235
[5 empty] | 0.01354572 | 0.05673262
[5 empty] | 0.01373204 | 0.05673289
[5 empty] | 0.0139154 | 0.05673316
[5 empty] | 0.0140957 | 0.05673343
[5 empty] | 0.01427289 | 0.0567337
[5 empty] | 0.01444688 | 0.05673396
[5 empty] | 0.0146176 | 0.05673423
[5 empty] | 0.01478497 | 0.0567345
[5 empty] | 0.01494892 | 0.05673477
[5 empty] | 0.01510937 | 0.05673504
[5 empty] | 0.01526625 | 0.05673531
[5 empty] | 0.01541948 | 0.05673558
[5 empty] | 0.01556899 | 0.05673584
[5 empty] | 0.01571471 | 0.05673611
[5 empty] | 0.01585654 | 0.05673638
[5 empty] | 0.01585654 | 0.05672322
[5 empty] | 0.0159861 | 0.05674327
[5 empty] | 0.01611461 | 0.05676331
[5 empty] | 0.01624171 | 0.05678336
[5 empty] | 0.016367 | 0.0568034
[5 empty] | 0.01649011 | 0.05682344
[5 empty] | 0.01661066 | 0.05684349
[5 empty] | 0.01672827 | 0.05686353
[5 empty] | 0.01684257 | 0.05688358
[5 empty] | 0.01695318 | 0.05690362
[5 empty] | 0.01705971 | 0.05692366
[5 empty] | 0.01716179 | 0.05694371
[5 empty] | 0.01725904 | 0.05696375
[5 empty] | 0.01735108 | 0.0569838
[5 empty] | 0.01743753 | 0.05700384
[5 empty] | 0.01751801 | 0.05702388
[5 empty] | 0.01759215 | 0.05704393
[5 empty] | 0.01765956 | 0.05706397
[5 empty] | 0.01771988 | 0.05708402
[5 empty] | 0.0177727 | 0.05710406
[5 empty] | 0.01781767 | 0.0571241
[5 empty] | 0.0178544 | 0.05714415
[5 empty] | 0.01788251 | 0.05716419
[5 empty] | 0.01790163 | 0.05718424
[5 empty] | 0.01791136 | 0.05720428
[5 empty] | 0.0179126 | 0.05722432
[5 empty] | 0.01791255 | 0.05724437
[5 empty] | 0.01791239 | 0.05726441
[5 empty] | 0.01791202 | 0.05728445
[5 empty] | 0.01791136 | 0.0573045
[5 empty] | 0.01791034 | 0.05732454
[5 empty] | 0.01790887 | 0.05734459
[5 empty] | 0.01790688 | 0.05736463
[5 empty] | 0.01790427 | 0.05738467
[5 empty] | 0.01790097 | 0.05740472
[5 empty] | 0.01789689 | 0.05742476
[5 empty] | 0.01789197 | 0.05744481
[5 empty] | 0.0178861 | 0.05746485
[5 empty] | 0.01787922 | 0.05748489
[5 empty] | 0.01787124 | 0.05750494
[5 empty] | 0.01786208 | 0.05752498
[5 empty] | 0.01785166 | 0.05754503
[5 empty] | 0.01783989 | 0.05756507
[5 empty] | 0.0178267 | 0.05758511
[5 empty] | 0.017812 | 0.05760516
[5 empty] | 0.01779572 | 0.0576252
[5 empty] | 0.01777777 | 0.05764525
[5 empty] | 0.01775807 | 0.05766529
[5 empty] | 0.01773653 | 0.05768533
[5 empty] | 0.01771309 | 0.05770538
[5 empty] | 0.01771309 | 0.05770538
[5 empty] | 0.01806752 | 0.05928772
[5 empty] | 0.01841489 | 0.06087007
[5 empty] | 0.01875503 | 0.06245241
[5 empty] | 0.01908781 | 0.06403476
[5 empty] | 0.01941306 | 0.0656171
[5 empty] | 0.01973064 | 0.06719945
[5 empty] | 0.0200404 | 0.06878179
[5 empty] | 0.02034218 | 0.07036413
[5 empty] | 0.02063585 | 0.07194648
[5 empty] | 0.02092124 | 0.07352882
[5 empty] | 0.02119821 | 0.07511117
[5 empty] | 0.0214666 | 0.07669351
[5 empty] | 0.02172627 | 0.07827586
[5 empty] | 0.02197707 | 0.0798582
[5 empty] | 0.02221884 | 0.08144055
[5 empty] | 0.02245144 | 0.08302289
[5 empty] | 0.02267472 | 0.08460523
[5 empty] | 0.02288852 | 0.08618758
[5 empty] | 0.02309269 | 0.08776992
[5 empty] | 0.02328709 | 0.08935227
[5 empty] | 0.02347157 | 0.09093461
[5 empty] | 0.02364597 | 0.09251696
[5 empty] | 0.02381014 | 0.0940993
[5 empty] | 0.02396394 | 0.09568165
[5 empty] | 0.02410721 | 0.09726399
[5 empty] | 0.02423981 | 0.09884634
[5 empty] | 0.02436157 | 0.1004287
[5 empty] | 0.02447237 | 0.102011
[5 empty] | 0.02457203 | 0.1035934
[5 empty] | 0.02466042 | 0.1051757
[5 empty] | 0.02473738 | 0.1067581
[5 empty] | 0.02480276 | 0.1083404
[5 empty] | 0.02485641 | 0.1099227
[5 empty] | 0.02489819 | 0.1115051
[5 empty] | 0.02492794 | 0.1130874
[5 empty] | 0.02495078 | 0.1146698
[5 empty] | 0.02495076 | 0.1162521
[5 empty] | 0.02494753 | 0.1178345
[5 empty] | 0.02493901 | 0.1194168
[5 empty] | 0.02492559 | 0.1209992
[5 empty] | 0.02490767 | 0.1225815
[5 empty] | 0.02488567 | 0.1241638
[5 empty] | 0.02485998 | 0.1257462
[5 empty] | 0.024831 | 0.1273285
[5 empty] | 0.02479914 | 0.1289109
[5 empty] | 0.0247648 | 0.1304932
[5 empty] | 0.02472838 | 0.1320756
[5 empty] | 0.02469028 | 0.1336579
[5 empty] | 0.02465091 | 0.1352403
[5 empty] | 0.02461067 | 0.1368226
[5 empty] | 0.02456968 | 0.1384049
[5 empty] | 0.0245159 | 0.1399873
[5 empty] | 0.02444569 | 0.1415696
[5 empty] | 0.02436323 | 0.143152
[5 empty] | 0.0242727 | 0.1447343
[5 empty] | 0.02417829 | 0.1463167
[5 empty] | 0.0240842 | 0.147899
[5 empty] | 0.02399459 | 0.15
[5 empty] | 0.02391365 | 0.1510637
[5 empty] | 0.02384558 | 0.152646
[5 empty] | 0.02379455 | 0.1542284
[5 empty] | 0.02375639 | 0.1558107
[5 empty] | 0.02372057 | 0.1573931
[5 empty] | 0.02368686 | 0.1589754
[5 empty] | 0.02365511 | 0.1605578
[5 empty] | 0.0236252 | 0.1621401
[5 empty] | 0.02359698 | 0.1637225
[5 empty] | 0.02357034 | 0.1653048
[5 empty] | 0.02354513 | 0.1668871
[5 empty] | 0.02352121 | 0.1684695
[5 empty] | 0.02349846 | 0.1700518
[5 empty] | 0.02347674 | 0.1716342
[5 empty] | 0.02345592 | 0.1732165
[5 empty] | 0.02343586 | 0.1747989
[5 empty] | 0.02341642 | 0.1763812
[5 empty] | 0.02339748 | 0.1779636
[5 empty] | 0.0233789 | 0.1795459
[5 empty] | 0.02336055 | 0.1811282
[5 empty] | 0.02334229 | 0.1827106
[5 empty] | 0.02332398 | 0.1842929
[5 empty] | 0.0233055 | 0.1858753
[5 empty] | 0.02328671 | 0.1874576
[5 empty] | 0.02326786 | 0.18904
[5 empty] | 0.02324933 | 0.1906223
[5 empty] | 0.02323113 | 0.1922047
[5 empty] | 0.02321326 | 0.193787
[5 empty] | 0.02319575 | 0.1953694
[5 empty] | 0.0231786 | 0.1969517
[5 empty] | 0.02316182 | 0.198534
[5 empty] | 0.02314542 | 0.2001164
[5 empty] | 0.02312942 | 0.2016987
[5 empty] | 0.02311383 | 0.2032811
[5 empty] | 0.02309866 | 0.2048634
[5 empty] | 0.02308392 | 0.2064458
[5 empty] | 0.02306962 | 0.2080281
[5 empty] | 0.02305578 | 0.2096105
[5 empty] | 0.0230424 | 0.2111928
[5 empty] | 0.02302951 | 0.2127751
[5 empty] | 0.0230171 | 0.2143575